## Sheet1
source_folder | sub_img_path | origin_img_path | pdf_name | Caption | kind | lab_json_path | paper_title | paper_authors | paper_innov | entry_index_in_performance_data | parse_error | 拉伸性能_屈服强度_工程应力（MPa） | 拉伸性能_抗拉强度_工程应力（MPa） | 拉伸性能_断后延伸率_工程应变 | 拉伸性能_测试温度（℃） | 拉伸性能_应变率（s⁻¹） | 拉伸性能_样品形状与尺寸 | 弹性模量（GPa） | 密度（g/cm³） | 合金成分 | 材料状态 | 应力腐蚀疲劳性能_应力腐蚀疲劳强度（MPa） | 应力腐蚀疲劳性能_测试温度（℃） | 应力腐蚀疲劳性能_循环次数 | 应力腐蚀疲劳性能_腐蚀环境 | 疲劳性能_疲劳强度（MPa） | 疲劳性能_测试温度（℃） | 疲劳性能_循环次数（次） | 制备工艺 | 轧制工艺 | 热处理工艺 | 泊松比 | 硬度性能_硬度 | 硬度性能_测试类型 | 锻造工艺 | 压缩性能_屈服强度_工程应力（MPa） | 压缩性能_抗压强度_工程应力（MPa） | 压缩性能_临界断裂应变_工程应变 | 压缩性能_测试温度（℃） | 压缩性能_应变率（s⁻¹） | 压缩性能_抗压强度_真实应力（MPa） | 断裂韧性 | 剪切模量（GPa） | 体积模量 | 电阻率 | 电导率 | 热导率（W/(m·K)） | 比热容（J/(g·℃)） | 熔点（℃） | 相变点温度（℃） | 蠕变性能_持久强度极限 | 蠕变性能_测试温度（℃） | 蠕变性能_测试时间 | 热膨胀系数性能_热膨胀系数 | 热膨胀系数性能_测试温度 | 拉伸性能_屈服强度_真实应力 | 拉伸性能_抗拉强度_真实应力 | 拉伸性能_均匀延伸率_工程应变 | 拉伸性能_断后延伸率_真实应变 | 拉伸性能_均匀延伸率_真实应变 | 加工工艺 | 压缩性能_屈服强度_真实应力（MPa） | 剪切性能_剪切强度 | 剪切性能_测试温度（℃） | 剪切性能_应变率（mm/min） | 压缩性能_临界断裂应变_真实应变 | 夏比冲击性能_冲击功 | 夏比冲击性能_测试温度 | 夏比冲击性能_缺口类型 | 夏比冲击性能_冲击韧性 | 蠕变性能_蠕变极限 | 蠕变性能_允许伸长率 | 硬度性能 | 压缩性能_样品形状与尺寸 | 测试温度 | 应用领域 | 应用装备 | 应用部件 | 服役环境 | 已处理 | Ti | Al | V | Nb | Zr | Ni | Sn | Sb | Cu | Cr | Mn | Fe | N | Te | Mo | Si | C | O | W | B | Ru | Rh | H | Y | Co | Ta | Gd
dd958c78c1db6154fe17fe148c94463377363e98a9e7a939ec375c185677a77b_5 | [5 empty] | /home/zjh/Cluster/project_0/data/dd958c78c1db6154fe17fe148c94463377363e98a9e7a939ec375c185677a77b/lab_json.txt | Modeling the Effect of Different Support Structures in Electron Beam Melting of Titanium Alloy Using Finite Element Models | Usama Umer (沙特阿拉伯利雅得国王大学先进制造研究院); Wadea Ameen (沙特阿拉伯利雅得国王大学先进制造研究院；工程学院工业工程系); Mustufa Haider Abidi (沙特阿拉伯利雅得国王大学先进制造研究院); Khaja Moiduddin (沙特阿拉伯利雅得国王大学先进制造研究院); Hisham Alkhalefah (沙特阿拉伯利雅得国王大学先进制造研究院；工程学院工业工程系); Mohammed Alkahtani (沙特阿拉伯利雅得国王大学先进制造研究院；工程学院工业工程系); Abdulrahman Al-Ahmari (沙特阿拉伯利雅得国王大学先进制造研究院；工程学院工业工程系) | 开发了基于平面应变假设的2D热-力耦合有限元模型，可有效预测EBM成型Ti-6Al-4V悬垂结构的残余应力和变形；首次系统比较了直柱型/Y型支撑结构对悬垂变形的影响机制；通过实验验证了数值模拟结果（误差约22%），揭示了粉末/实体材料热导率差异导致温度梯度是变形主因；提出支撑结构设计需在材料利用率与结构刚度间取得平衡的创新观点 | 4 | FALSE | 529 |  |  | 800 |  |  | 102 | 4.29 | Ti–6Al–4V（wt.%） | 金属增材制造件 | [25 empty] | 10.91 | 718.000 | [5 empty] | 10.6 | 800 ℃ | [20 empty] | 生物医疗（骨科植入物）; 航空航天（复杂结构件）; 汽车工业（轻量化部件） | 电子束熔融（EBM）设备（Arcam A2系统） | 具有悬垂结构的复杂几何件; 需要支撑结构的3D打印部件 | 生物体内环境（骨科植入应用）; 高温真空加工环境（EBM过程）；高应力机械载荷环境（航空航天部件）; 高温真空加工环境（EBM过程） | 1 | 1 | 6 | 4
1f7b6fab46354e17ba7ef216b5c0cc4dba557db3e053b07f4cb0393f42256ace_1 | [5 empty] | /home/zjh/Cluster/project_0/data/1f7b6fab46354e17ba7ef216b5c0cc4dba557db3e053b07f4cb0393f42256ace/lab_json.txt | Micro-analysis of adiabatic shear fracture in explosive-filled cylinders | Hu Bayi (Southwest Institute of Fluid Physics, P. O. Box 523-51, Chengdu, Sichuan, 610003, CHINA); Dong Qingdong (Southwest Institute of Fluid Physics, P. O. Box 523-51, Chengdu, Sichuan, 610003, CHINA); Han Changsheng (Southwest Institute of Fluid Physics, P. O. Box 523-51, Chengdu, Sichuan, 610003, CHINA); Wang Desheng (Southwest Institute of Fluid Physics, P. O. Box 523-51, Chengdu, Sichuan, 610003, CHINA); Hu Haibo (Southwest Institute of Fluid Physics, P. O. Box 523-51, Chengdu, Sichuan, 610003, CHINA) | 1. 揭示材料特性与绝热剪切敏感性关系：热导率越低、晶粒越细的金属（如Ti-6Al-4V），绝热剪切敏感性越高，更易形成转变带。2. 微观断裂机制差异：AISI 1045钢在热处理后形成绝热剪切转变带，而正常状态仅形成变形带；Ti-6Al-4V以转变带为主，钨合金无绝热剪切迹象。3. 绝热剪切起始位置：绝热剪切损伤从圆柱体内表面开始，伴随高温氧化与局部塑性剪切应变。 | 2 | FALSE | [8 empty] | Ti–6Al–4V（wt.%）（Ti-6Al-4V） | 管材 | [7 empty] | 常规熔炼+轧制 |  | 退火 | [15 empty] | 6.8 | [17 empty] | 10³-10⁵ s⁻¹ | [10 empty] | 爆炸加载结构件 | 爆炸填充圆柱体 | 金属壳体 | 高应变率（10³-10⁵ s⁻¹）、高温局部塑性变形 | 1 | 1 | 6 | 4
95e97ebcc55492e86683264b20aec4f942a6515dbcc52e70402a51e65a4e5dfb_1 | [5 empty] | /home/zjh/Cluster/project_0/data/95e97ebcc55492e86683264b20aec4f942a6515dbcc52e70402a51e65a4e5dfb/lab_json.txt | Thermodynamic effects after Diode and Er:YAG laser irradiation of grade IV and V titanium implants placed in bone – an ex vivo study. Preliminary report | Jacek Matys (Private Dental Healthcare, Lipowa 18, 67-400 Wschowa, Poland); Ute Botzenhart (Department of Orthodontics, University Medical Center, Technische Universität Dresden, Fetscherstr. 74, Haus 28, D-01307 Dresden, Germany); (Department of Orthodontics, University Medical Center, Technische Universität Dresden, 01307 Dresden, Germany); (Dental Surgery Department, Medical University, 50-368 Wroclaw, Poland) | 1. 首次在离体条件下对比了二极管激光与Er:YAG激光对IV级和V级钛种植体的热效应差异；2. 揭示了钛合金等级（热导率差异）与种植体直径对激光热效应的协同影响规律；3. 建立了不同直径钛种植体（3.2-6.0mm）的安全激光参数窗口（功率≤1W，辐照时间≤30s）；4. 发现IV级纯钛种植体比V级钛合金更易升温，提出了基于材料特性的个性化激光参数选择原则 | 4 | FALSE |  | 930 | 10 |  |  |  | 113 | 4.4 | Ti–6Al–4V（wt.%）（含6% Al，4% V） | 推测为锻造棒材 | [7 empty] | 按ASTM标准分类 | [17 empty] | 6.9 | [28 empty] | 牙科种植体 | 牙科修复系统 | 骨内种植体（直径3.2-6.0mm，长度10mm） | 生理环境：骨组织直接接触（骨整合界面）；温度环境：37℃体液环境；机械环境：咀嚼力周期性载荷；特殊工况：激光辐照消毒（二极管980nm/Er:YAG 2940nm） | 1 | 1 | 6 | 4
95e97ebcc55492e86683264b20aec4f942a6515dbcc52e70402a51e65a4e5dfb_2 | [5 empty] | /home/zjh/Cluster/project_0/data/95e97ebcc55492e86683264b20aec4f942a6515dbcc52e70402a51e65a4e5dfb/lab_json.txt | Thermodynamic effects after Diode and Er:YAG laser irradiation of grade IV and V titanium implants placed in bone – an ex vivo study. Preliminary report | Jacek Matys (Private Dental Healthcare, Lipowa 18, 67-400 Wschowa, Poland); Ute Botzenhart (Department of Orthodontics, University Medical Center, Technische Universität Dresden, Fetscherstr. 74, Haus 28, D-01307 Dresden, Germany); (Department of Orthodontics, University Medical Center, Technische Universität Dresden, 01307 Dresden, Germany); (Dental Surgery Department, Medical University, 50-368 Wroclaw, Poland) | 1. 首次在离体条件下对比了二极管激光与Er:YAG激光对IV级和V级钛种植体的热效应差异；2. 揭示了钛合金等级（热导率差异）与种植体直径对激光热效应的协同影响规律；3. 建立了不同直径钛种植体（3.2-6.0mm）的安全激光参数窗口（功率≤1W，辐照时间≤30s）；4. 发现IV级纯钛种植体比V级钛合金更易升温，提出了基于材料特性的个性化激光参数选择原则 | 5 | FALSE |  | 860 | 10 |  |  |  | 113 | 4.4 | Ti–6Al–4V（wt.%） | 推测为锻造棒材 | [7 empty] | 按ASTM标准分类 | [17 empty] | 6.9 | [28 empty] | 牙科种植体 | 牙科修复系统 | 骨内种植体（直径3.2-6.0mm，长度10mm） | 生理环境：骨组织直接接触（骨整合界面）；温度环境：37℃体液环境；机械环境：咀嚼力周期性载荷；特殊工况：激光辐照消毒（二极管980nm/Er:YAG 2940nm） | 1 | 1 | 6 | 4
bfcdd62b3a939fc8f62930d146ee868d5d68c66664b226b7ce52c6d18141acec_1 | [5 empty] | /home/zjh/Cluster/project_0/data/bfcdd62b3a939fc8f62930d146ee868d5d68c66664b226b7ce52c6d18141acec/lab_json.txt | Damage mechanisms and rupture criterion of PM Ti-6Al-4V at 20K | S. Di Iorio (CEA, 17 rue des martyrs 38 054 Grenoble cedex 9, France); L. Briottet (CEA, 17 rue des martyrs 38 054 Grenoble cedex 9, France); E. F. Rauch (GPM2 ENSPG INPG/CNRS BP 46, 38402 St Martin D’Hère, France); D. Guichard (Snecma Moteurs, Forêt de Vernon, BP 802, 27200 Vernon France) | 提出双参数断裂准则（最大主应力 + 累积塑性应变），适用于 Ti-6Al-4V ELI 在 20K 的低温断裂预测；揭示孪晶诱导空洞形核的损伤机制：空洞始终在孪晶附近形成，形核阶段主导断裂过程（生长和聚集阶段极短）；阐明热机械耦合效应对断裂的影响：低温下热导率和比热容低，局部塑性发热导致应力不稳定，并通过 FEM 验证了这一机制。 | 0 | FALSE | [8 empty] | Ti–6Al–4V（wt.%） | 粉末冶金 HIP 后的各向同性材料（近净形部件） | [7 empty] | 粉末通过等离子旋转电极工艺（PREP）制备，随后通过热等静压（HIP）固结 | [17 empty] | 2 | 10.000 | [27 empty] | 航空航天推进系统（Ariane V 发动机） | 火箭发动机旋转部件 |  | 20K 低温，承受局部塑性应变 | 1 | 1 | 6 | 4
ba49f317866f441880a303a4117cc909feebb8de76e06f49b289b444a5bcfdd9_1 | [5 empty] | /home/zjh/Cluster/project_0/data/ba49f317866f441880a303a4117cc909feebb8de76e06f49b289b444a5bcfdd9/lab_json.txt | Pore structures and thermal insulating properties of high Nb containing TiAl porous alloys | Y.H. Wang (Institute of Quartz and Special Glasses, China Building Materials Academy, Beijing 100024, PR China); J.P. Lin (State Key Laboratory for Advanced Metals and Materials, University of Science and Technology Beijing, Beijing 100083, PR China); Y.H. He (State Key Laboratory for Powder Metallurgy, Central South University, Changsha 410083, PR China); C.K. Zu (Institute of Quartz and Special Glasses, China Building Materials Academy, Beijing 100024, PR China); G.L. Chen (State Key Laboratory for Advanced Metals and Materials, University of Science and Technology Beijing, Beijing 100083, PR China) | 首次通过元素粉末冶金（EPM）制备高铌TiAl多孔合金，利用柯肯达尔效应（Kirkendall effect）生成孔隙，避免了传统多孔金属高温性能差的缺陷；揭示孔结构与工艺参数的定量关系：冷压压力和粉末粒径显著影响骨架尺寸、孔隙分布及热导率；高温隔热性能优异：800°C时热导率仅3.42 W/(m·K)，且热导率随温度线性增长，适用于高温环境。 | 0 | FALSE | [8 empty] | Ti–48Al–6Nb（at.%） | 多孔材料（开孔率约90%） | [7 empty] | 粉末混合：Ti、Al、Nb粉末（Ti/Al粒径43–74 µm，Nb粒径≤25 µm）混合10小时；冷压压力：50–375 MPa（孔隙率60%对应低压力）；烧结工艺：550–630°C（2–3小时）+ 1350°C（2–3小时，真空10⁻³ Pa） | [17 empty] | 2.0 | [28 empty] | 高温隔热材料（非结构用途） | 航空航天发动机、高温工业设备 | 热防护层、隔热衬里 | 高温（≤800°C）、需耐氧化/腐蚀的极端条件 | 1 | 1 | 48 |  | 6
dd958c78c1db6154fe17fe148c94463377363e98a9e7a939ec375c185677a77b_10 | [5 empty] | /home/zjh/Cluster/project_0/data/dd958c78c1db6154fe17fe148c94463377363e98a9e7a939ec375c185677a77b/lab_json.txt | Modeling the Effect of Different Support Structures in Electron Beam Melting of Titanium Alloy Using Finite Element Models | Usama Umer (沙特阿拉伯利雅得国王大学先进制造研究院); Wadea Ameen (沙特阿拉伯利雅得国王大学先进制造研究院；工程学院工业工程系); Mustufa Haider Abidi (沙特阿拉伯利雅得国王大学先进制造研究院); Khaja Moiduddin (沙特阿拉伯利雅得国王大学先进制造研究院); Hisham Alkhalefah (沙特阿拉伯利雅得国王大学先进制造研究院；工程学院工业工程系); Mohammed Alkahtani (沙特阿拉伯利雅得国王大学先进制造研究院；工程学院工业工程系); Abdulrahman Al-Ahmari (沙特阿拉伯利雅得国王大学先进制造研究院；工程学院工业工程系) | 开发了基于平面应变假设的2D热-力耦合有限元模型，可有效预测EBM成型Ti-6Al-4V悬垂结构的残余应力和变形；首次系统比较了直柱型/Y型支撑结构对悬垂变形的影响机制；通过实验验证了数值模拟结果（误差约22%），揭示了粉末/实体材料热导率差异导致温度梯度是变形主因；提出支撑结构设计需在材料利用率与结构刚度间取得平衡的创新观点 | 9 | FALSE | [8 empty] | Ti–6Al–4V（wt.%） | 粉末 | [25 empty] | 2.36 | [28 empty] | 生物医疗（骨科植入物）; 航空航天（复杂结构件）; 汽车工业（轻量化部件） | 电子束熔融（EBM）设备（Arcam A2系统） | 具有悬垂结构的复杂几何件; 需要支撑结构的3D打印部件 | 生物体内环境（骨科植入应用）; 高温真空加工环境（EBM过程）；高应力机械载荷环境（航空航天部件）; 高温真空加工环境（EBM过程） | 1 | 1 | 6 | 4
ba49f317866f441880a303a4117cc909feebb8de76e06f49b289b444a5bcfdd9_2 | [5 empty] | /home/zjh/Cluster/project_0/data/ba49f317866f441880a303a4117cc909feebb8de76e06f49b289b444a5bcfdd9/lab_json.txt | Pore structures and thermal insulating properties of high Nb containing TiAl porous alloys | Y.H. Wang (Institute of Quartz and Special Glasses, China Building Materials Academy, Beijing 100024, PR China); J.P. Lin (State Key Laboratory for Advanced Metals and Materials, University of Science and Technology Beijing, Beijing 100083, PR China); Y.H. He (State Key Laboratory for Powder Metallurgy, Central South University, Changsha 410083, PR China); C.K. Zu (Institute of Quartz and Special Glasses, China Building Materials Academy, Beijing 100024, PR China); G.L. Chen (State Key Laboratory for Advanced Metals and Materials, University of Science and Technology Beijing, Beijing 100083, PR China) | 首次通过元素粉末冶金（EPM）制备高铌TiAl多孔合金，利用柯肯达尔效应（Kirkendall effect）生成孔隙，避免了传统多孔金属高温性能差的缺陷；揭示孔结构与工艺参数的定量关系：冷压压力和粉末粒径显著影响骨架尺寸、孔隙分布及热导率；高温隔热性能优异：800°C时热导率仅3.42 W/(m·K)，且热导率随温度线性增长，适用于高温环境。 | 1 | FALSE | [8 empty] | Ti–48Al–6Nb（at.%） | 多孔材料（总孔隙率48–50%） | [7 empty] | 粉末混合：Ti、Al、Nb粉末（Ti/Al粒径≤25 µm，Nb粒径≤25 µm）混合10小时；冷压压力：200 MPa；烧结工艺：550–630°C（2–3小时）+ 1350°C（2–3小时，真空10⁻³ Pa） | [46 empty] | 高温隔热材料（非结构用途） | 航空航天发动机、高温工业设备 | 热防护层、隔热衬里 | 高温（≤800°C）、需耐氧化/腐蚀的极端条件 | 1 | 1 | 48 |  | 6
7b4e69c314f7f7e690a9dab14c47d8e9d59e9cd723423d26de14218c5a3f3b49_3 | [5 empty] | /home/zjh/Cluster/project_0/data/7b4e69c314f7f7e690a9dab14c47d8e9d59e9cd723423d26de14218c5a3f3b49/lab_json.txt | Electronic and phonon transport in Sb-doped Ti0.1Zr0.9Ni1+xSn0.975Sb0.025 nanocomposites | Yuanfeng Liu (密歇根大学材料科学与工程学院); Alexander Page (密歇根大学物理系); Pranati Sahoo (密歇根大学材料科学与工程学院); Hang Chi (密歇根大学物理系); Ctirad Uher (密歇根大学物理系); Pierre F. P. Poudeu (密歇根大学材料科学与工程学院) | 1. 通过Sb掺杂和FH纳米相共格界面设计，实现载流子迁移率与基体相当的同时显著降低晶格热导率；2. 揭示纳米相尺寸效应对载流子浓度的影响机制（<20 nm纳米相不贡献载流子）；3. 证明在重掺杂体系中界面势垒对热电性能的影响弱化效应；4. 开发出300-775K温区功率因子保持稳定（~4000 μW/(K²·m)）的热电材料体系 | 3 | FALSE | [8 empty] | Ti–0.9Zr–1.1Ni–0.975Sn–0.025Sb（wt.%） | 含10% FH相的热压块材 | [7 empty] | 固态反应（300℃ 3天 + 900℃ 7天）→ 热压成型（950℃/100 MPa） | [46 empty] | 热电能量转换 | 中高温区热电器件 | 热电发电模块 | 300-775K温区工作环境 | 1 | 1 |  |  |  | 0.9 | 1.1 | 0.975 | 0.025
9415717a80cc0faa11f8df70ecfb8de710e512f8dece6579502454da9af7db37_1 | [5 empty] | /home/zjh/Cluster/project_0/data/9415717a80cc0faa11f8df70ecfb8de710e512f8dece6579502454da9af7db37/lab_json.txt | Anomalous transport and thermal properties of NiTi and with Cu and Fe-doped shape memory alloys near the martensitic transition | B. D. Ingale (国立东华大学物理系（台湾花莲）); W. C. Wei (国立东华大学物理系); P. C. Chang (国立东华大学物理系); Y. K. Kuo (国立东华大学物理系); S. K. Wu (国立台湾大学材料科学与工程系（台北）) | 1. 首次系统研究Cu/Fe掺杂NiTi合金在10-400K温区的综合热电性能（电阻率、Seebeck系数、热导率、比热）；2. 发现Ti50Ni40Cu10存在B2→B19→B19'两阶段相变新机制；3. 揭示热导率异常峰主要源于电子贡献(B19↔B19')和晶格贡献(B19→B2)；4. 通过Seebeck系数分析证实费米能级处态密度重构是相变驱动力 | 1 | FALSE | [8 empty] | Ti–40Ni–10Cu（at.%） | 热轧板材 | [7 empty] | 真空电弧重熔制备，添加高纯铜，高纯钛、镍原料，Ar气氛下重熔6次，重量损失<1×10^4 | 900℃热轧至2mm厚板，轧制速度10m/min | 900℃固溶处理1小时后水淬 | [44 empty] | 形状记忆合金; 改进相变温度的形状记忆合金; 调控相变路径的智能材料 |  | 传感器、执行器; 需宽温域相变的智能器件; 精密控温设备 | 相变温度附近（~300K）; 100-400K宽温度范围; 中低温环境（<300K） | 1 | 1 |  |  |  |  | 40 |  |  | 10
9f17729066c5431bba3b3330e828570be17b7e687d9220ff1f47c8d30a19fbb9_5 | [5 empty] | /home/zjh/Cluster/project_0/data/9f17729066c5431bba3b3330e828570be17b7e687d9220ff1f47c8d30a19fbb9/lab_json.txt | Design of Flat-Plate Dehumidifiers for Humidification–Dehumidification Desalination Systems | Martin Sievers (Department of Mechanical Engineering, Massachusetts Institute of Technology, Cambridge, Massachusetts, USA; Institute of Aerospace Thermodynamics, Stuttgart University, Stuttgart, Germany); John H. Lienhard V (Department of Mechanical Engineering, Massachusetts Institute of Technology, Cambridge, Massachusetts, USA) | 1. 开发了适用于高湿度差条件的平板式除湿器数值模型，采用对数传质驱动力和精确Lewis数（Le=0.865）; 2. 首次系统评估了颗粒填充聚合物（如铜/磁铁矿-PP复合材料）在海水淡化除湿器中的应用潜力，其热导率接近钛合金（2.5 W/(m·K) vs. 21.9 W/(m·K)），同时兼具聚合物材料的耐腐蚀性和低成本优势; 3. 通过Ackermann修正量化了非凝结气体对冷凝传热的影响，表明湿表面传热系数比干表面最高可提升30%; 4. 揭示了冷凝液膜热阻在平板式除湿器中可忽略的物理机制（典型值3-16×10^-5 m²·K/W） | 4 | FALSE | [8 empty] | Ti–13.5Al–13.3V–10Cr（wt.%）（30 vol% Al3O4-PP，35 vol% Cu-PP） | 颗粒增强板材 | [7 empty] | 挤出成型，含30 vol% Al3O4颗粒 | [17 empty] | 1.0 | [28 empty] | 海水淡化; 特种化工/制药 | 平板式除湿器; HDH系统除湿器; 紧凑型除湿器; 腐蚀性流体换热器 | 热交换板; 低成本耐腐蚀热交换板; 高导热聚合物板 | 海水腐蚀、高温（60°C）、高压差条件; 海水腐蚀、高湿度（RH>90%）、低压（48 kPa）; 海水腐蚀、湿热循环（46-60°C）; 强酸/强碱介质（文中未明确用于HDH系统） | 1 | 1 | 13.5 | 13.3 | [6 empty] | 10
dd958c78c1db6154fe17fe148c94463377363e98a9e7a939ec375c185677a77b_2 | [5 empty] | /home/zjh/Cluster/project_0/data/dd958c78c1db6154fe17fe148c94463377363e98a9e7a939ec375c185677a77b/lab_json.txt | Modeling the Effect of Different Support Structures in Electron Beam Melting of Titanium Alloy Using Finite Element Models | Usama Umer (沙特阿拉伯利雅得国王大学先进制造研究院); Wadea Ameen (沙特阿拉伯利雅得国王大学先进制造研究院；工程学院工业工程系); Mustufa Haider Abidi (沙特阿拉伯利雅得国王大学先进制造研究院); Khaja Moiduddin (沙特阿拉伯利雅得国王大学先进制造研究院); Hisham Alkhalefah (沙特阿拉伯利雅得国王大学先进制造研究院；工程学院工业工程系); Mohammed Alkahtani (沙特阿拉伯利雅得国王大学先进制造研究院；工程学院工业工程系); Abdulrahman Al-Ahmari (沙特阿拉伯利雅得国王大学先进制造研究院；工程学院工业工程系) | 开发了基于平面应变假设的2D热-力耦合有限元模型，可有效预测EBM成型Ti-6Al-4V悬垂结构的残余应力和变形；首次系统比较了直柱型/Y型支撑结构对悬垂变形的影响机制；通过实验验证了数值模拟结果（误差约22%），揭示了粉末/实体材料热导率差异导致温度梯度是变形主因；提出支撑结构设计需在材料利用率与结构刚度间取得平衡的创新观点 | 1 | FALSE | [8 empty] | Ti–6Al–4V（wt.%） | 粉末 | [25 empty] | 0.5 | [28 empty] | 生物医疗（骨科植入物）; 航空航天（复杂结构件）; 汽车工业（轻量化部件） | 电子束熔融（EBM）设备（Arcam A2系统） | 具有悬垂结构的复杂几何件; 需要支撑结构的3D打印部件 | 生物体内环境（骨科植入应用）; 高温真空加工环境（EBM过程）；高应力机械载荷环境（航空航天部件）; 高温真空加工环境（EBM过程） | 1 | 1 | 6 | 4
07af728da34b43b55599f7e655626b7cca32f0b57b79bf4421d3d6ecc90d107b_2 | [5 empty] | /home/zjh/Cluster/project_0/data/07af728da34b43b55599f7e655626b7cca32f0b57b79bf4421d3d6ecc90d107b/lab_json.txt | Engineering design of an RF vacuum window for the ITER ICRH antenna | Craig Hamlyn-Harris (UKAEA, Culham Science Centre); Andrew Borthwick (UKAEA, Culham Science Centre); John Fanthome (UKAEA, Culham Science Centre); Chris Waldon (UKAEA, Culham Science Centre); Mark Nightingale (UKAEA, Culham Science Centre); Neal Richardson (UKAEA, Culham Science Centre) | 1. 材料创新：采用BeO陶瓷替代传统Al₂O₃，显著提高热导率（220 vs. 20 W/m·°C）和抗中子辐照性能；2. 结构设计：通过钛合金与BeO的钎焊残余应力优化，实现陶瓷的预压缩状态（150 MPa），抑制亚临界裂纹扩展；3. 冷却系统：集成主动水冷设计，解决连续波运行下的热负荷（射频表面加热、中子体积加热、介电损耗）；4. 多物理场建模：结合热-机械有限元分析，验证稳态温度梯度（最高115°C）与应力分布（<50 MPa静疲劳极限）。 | 1 | FALSE | [6 empty] | 120 |  | Ti–6Al–4Sn–3.5Zr（wt.%） | 锻件（外导体） | [7 empty] | 未明确提及具体锻造/轧制工艺。 | [17 empty] | 7.5 | [6 empty] | 11.02 | 20 ℃至600 ℃ | [20 empty] | 核聚变装置 | ITER ICRH天线 | 真空窗外环、核心导体; 真空窗外导体; 双锥形真空窗绝缘体 | 高射频电流（表面加热）、中子辐照（1×10²¹ n/m²/3年）、水冷（115°C）; 机械载荷（7000 N径向力，2500 Nm扭矩）、水冷; 高电场（介电损耗）、中子辐照（4×10²¹ n/m²峰值）、热梯度（稳态温度梯度） | 1 | 1 | 6 |  |  | 3.5 |  | 4
2e4e18bae5e0c8b60d11ec8820f337574fe7ef6f76678af4e0839fcbf46c243f_1 | [5 empty] | /home/zjh/Cluster/project_0/data/2e4e18bae5e0c8b60d11ec8820f337574fe7ef6f76678af4e0839fcbf46c243f/lab_json.txt | Use of electrical insulation of the cutting tool to increase tool life when machining titanium alloys | Vladimir F. Pegashkin (Nizhniy Tagil Technological Institute, Ural Federal University); Valentin I. Golubev (Nizhniy Tagil Technological Institute, Ural Federal University); Vitaly V. Medison (Nizhniy Tagil Technological Institute, Ural Federal University) | 提出通过钛合金（VT3-1）辅助夹具表面热氧化生成高电阻氧化层实现刀具电绝缘，以提高钛合金加工中的刀具寿命；基于电塑性变形理论解释了电绝缘降低切削力（减少电子拖曳力）的机制，替代传统的电扩散模型；通过实验验证了该方法在车削和钻孔中的有效性（刀具寿命提高1.44–2.76倍）。 | 1 | FALSE |  | 685 |  |  |  |  | 115 |  | Ti–3.5Al–1.5Mn（wt.%）（OT4） | 退火态 | [25 empty] | 8.00 | [22 empty] | 500 | [5 empty] | 航空航天领域（如热交换器管板） |  | 切削工具（钻头、车刀）的辅助夹具 | 钛合金机械加工中的高温、高摩擦、低热导率环境 | 1 | 1 | 3.5 | [8 empty] | 1.5
ced395b57d9aceac636df0044470da5c0cb017dee48ae3f42d5a6a87fc2138d6_1 | [5 empty] | /home/zjh/Cluster/project_0/data/ced395b57d9aceac636df0044470da5c0cb017dee48ae3f42d5a6a87fc2138d6/lab_json.txt | Heat transfer characteristics of the metal hydride vessel based on the plate-fin type heat exchanger | Tsutomu Oi (Shinko Pantec Co. Ltd., 1-1-4 Murotani, Nishi-ku, Kobe 651-2241, Japan); Kohei Maki (Shinko Pantec Co. Ltd., 同上); Yoshinori Sakaki (Chubu Electric Power Co. Inc., 20-1 Azakitasekiyama, Ohdaka-cho, Midori-ku, Nagoya 459-8522, Japan) | 1. 结构创新：首次将板翅式换热器设计应用于金属氢化物容器，通过翅片扩展传热面积，优化了金属氢化物床层的热传递效率；2. 模型创新：提出基于Kunii等人填充床传热机制的热传递模型，分析了吸氢（放热）与脱氢（吸热）过程中传热特性的差异；3. 实验验证：发现脱氢阶段模型与实验结果的显著偏差，揭示了金属氢化物颗粒热导率和孔隙率在吸氢/脱氢过程中的动态变化对设计的关键影响。 | 0 | FALSE | [8 empty] | Ti–0.58Zr–0.78Cr–0.57Fe–0.2Ni–0.39Mn–0.03Cu（wt.%） | 粉末颗粒 | [7 empty] | 颗粒填充至板翅式换热器结构的金属氢化物床层中 | [46 empty] | 能源存储系统（电力系统负载均衡、可再生能源整合） | 氢能源存储装置（结合电解槽和燃料电池） | 金属氢化物容器的储氢床层 | 常温至313.15 K，氢气压力0.1–0.37 MPa，氢气纯度99.998%（杂质氮气浓度19.3 ppm） | 1 | 1 |  |  |  | 0.58 | 0.2 |  |  | 0.03 | 0.78 | 0.39 | 0.57
33bd457a72082c7095565ce1aea011162bd903d1c54e9712ea5d9457389892ba_2 | [5 empty] | /home/zjh/Cluster/project_0/data/33bd457a72082c7095565ce1aea011162bd903d1c54e9712ea5d9457389892ba/lab_json.txt | Investigation of Cutting Temperature during Turning Inconel 718 with (Ti,Al)N PVD Coated Cemented Carbide Tools | Jinfu Zhao (山东大学机械工程学院，高效洁净机械制造教育部重点实验室（济南，250061）；机械工程实验教学国家级示范中心（济南，250061）); Zhanqiang Liu (山东大学机械工程学院，高效洁净机械制造教育部重点实验室（济南，250061）；机械工程实验教学国家级示范中心（济南，250061）); Qi Shen (山东大学机械工程学院，高效洁净机械制造教育部重点实验室（济南，250061）；机械工程实验教学国家级示范中心（济南，250061）); Bing Wang (山东大学机械工程学院，高效洁净机械制造教育部重点实验室（济南，250061）；机械工程实验教学国家级示范中心（济南，250061）); Qingqing Wang (山东大学机械工程学院，高效洁净机械制造教育部重点实验室（济南，250061）；机械工程实验教学国家级示范中心（济南，250061）) | 1. 揭示了Al浓度对PVD Ti1−xAlxN涂层结晶度的影响规律（如Al浓度增加增强结晶度但无外延生长），并验证了其机械与热物理性能的关联性；2. 结合数学分析模型（Komanduri-Hou正交模型）和有限元模拟（AdvantEdge软件），量化了涂层对切削温度的影响；3. 发现Ti0.41Al0.59N涂层的高热导率可降低刀具基体温度，减少热应力，为涂层Al浓度的选择提供依据；4. 通过埋入式热电偶测量切削温度，验证了涂层对刀具温度场的影响，并分析了刀具表面形貌与磨损机制。 | 1 | FALSE | [8 empty] | Ti–0.55Al–0.45N（at.%） | 涂层（沉积于WC-Co硬质合金基体） | [7 empty] | 电弧离子镀沉积技术（PVD），涂层厚度2 µm |  |  |  | 13.18 | 维氏硬度HV0.025 | [12 empty] | 4.6 | [28 empty] | 航空发动机; 切削加工 | 高温承力部件; 硬质合金刀具 | 涡轮盘、叶片; 车削Inconel 718 | 高温（>500°C）、高腐蚀环境; 高速切削、高温摩擦 | 1 | 1 | 0.55 | [10 empty] | 0.45
3bb9a4d65f94b183d2c06bec66161b9c22b5791b34aeb972e54fb52bb67fba4f_1 | [5 empty] | /home/zjh/Cluster/project_0/data/3bb9a4d65f94b183d2c06bec66161b9c22b5791b34aeb972e54fb52bb67fba4f/lab_json.txt | A comparative study of the tool chip contact length in turning of two engineering alloys for a wide range of cutting speeds | S. A. Iqbal (Manufacturing and Laser Processing Research Group, School of Mechanical, Aerospace and Civil Engineering, The University of Manchester, Manchester, UK); P. T. Mativenga (Manufacturing and Laser Processing Research Group, School of Mechanical, Aerospace and Civil Engineering, The University of Manchester, Manchester, UK); M. A. Sheikh (Manufacturing and Laser Processing Research Group, School of Mechanical, Aerospace and Civil Engineering, The University of Manchester, Manchester, UK) | 1. 新型接触长度模型：针对AISI 1045钢和Ti6Al4V钛合金，提出了覆盖宽范围切削速度（常规至高速）的接触长度预测模型，适用于热载荷显著影响加工性能的高速加工场景；2. 材料加工性影响分析：揭示了材料加工性（如钛合金的低热导率、高速剪切带效应）对接触长度预测能力的关键影响；3. 实验验证与对比：通过正交车削实验验证了模型有效性，并对比了传统模型的局限性。 | 1 | FALSE | [8 empty] | Ti–6Al–4V（wt.%） | 棒材 | [25 empty] | 6.70 | [28 empty] | 汽车工业、轨道交通; 航空航天、生物医学、石油工业 |  | 曲轴、活塞杆、转向部件、车轴、齿轮、铁轨、铁路车轮; 航空结构件、生物植入物、石油管道 | 常规机械载荷、中等温度; 高温（>500°C）、腐蚀性环境、高应力 | 1 | 1 | 6 | 4
4a967a3e617e634ea0ffcc4ecc016c264f62946526ec9f41ac0ce69624e14bdb_1 | [5 empty] | /home/zjh/Cluster/project_0/data/4a967a3e617e634ea0ffcc4ecc016c264f62946526ec9f41ac0ce69624e14bdb/lab_json.txt | Heat transfer and fluid flow during electron beam welding of 21Cr–6Ni–9Mn steel and Ti–6Al–4V alloy | R Rai (宾夕法尼亚州立大学材料科学与工程系); P Burgardt (洛斯阿拉莫斯国家实验室材料科学与技术部冶金组); J O Milewski (洛斯阿拉莫斯国家实验室材料科学与技术部冶金组); T J Lienert (洛斯阿拉莫斯国家实验室材料科学与技术部冶金组); T DebRoy (宾夕法尼亚州立大学材料科学与工程系) | 1. 开发了首个考虑三维传热、流体流动和匙孔壁温度深度变化的电子束焊接数值模型；2. 通过实验验证了模型预测的熔池几何形状和热循环曲线；3. 揭示了电子束焊接中沿匙孔壁的马兰戈尼对流对传热的重要作用；4. 对比了电子束焊接与激光焊接的温度场和熔池流动特征差异；5. 发现钛合金比不锈钢具有更大的熔池尺寸，源于更高的沸点和更低的固态热导率 | 1 | FALSE | [7 empty] | 3.78 | Ti–6Al–4V（wt.%）（：Al 6.0%, V 4.2%, O 0.11%, Fe 0.17%, C 0.014%, H 0.0028%, Y 0.005%, Ti余量） | 板材（厚度7.13 mm） | [25 empty] | 21 | 730.000 | [27 empty] | 核工业、航空航天; 航空航天、医疗植入 | 核反应堆、航天器结构; 飞机发动机、人工关节 | 压力容器、燃料组件; 压气机叶片、骨板螺钉 | 高温、腐蚀性环境; 高温、高比强度要求环境 | 1 | 1 | 6 | 4
9f17729066c5431bba3b3330e828570be17b7e687d9220ff1f47c8d30a19fbb9_2 | [5 empty] | /home/zjh/Cluster/project_0/data/9f17729066c5431bba3b3330e828570be17b7e687d9220ff1f47c8d30a19fbb9/lab_json.txt | Design of Flat-Plate Dehumidifiers for Humidification–Dehumidification Desalination Systems | Martin Sievers (Department of Mechanical Engineering, Massachusetts Institute of Technology, Cambridge, Massachusetts, USA; Institute of Aerospace Thermodynamics, Stuttgart University, Stuttgart, Germany); John H. Lienhard V (Department of Mechanical Engineering, Massachusetts Institute of Technology, Cambridge, Massachusetts, USA) | 1. 开发了适用于高湿度差条件的平板式除湿器数值模型，采用对数传质驱动力和精确Lewis数（Le=0.865）; 2. 首次系统评估了颗粒填充聚合物（如铜/磁铁矿-PP复合材料）在海水淡化除湿器中的应用潜力，其热导率接近钛合金（2.5 W/(m·K) vs. 21.9 W/(m·K)），同时兼具聚合物材料的耐腐蚀性和低成本优势; 3. 通过Ackermann修正量化了非凝结气体对冷凝传热的影响，表明湿表面传热系数比干表面最高可提升30%; 4. 揭示了冷凝液膜热阻在平板式除湿器中可忽略的物理机制（典型值3-16×10^-5 m²·K/W） | 1 | FALSE | [8 empty] | Ti–13.5Al–13.3V–10Cr（wt.%）（30 vol% Al3O4-PP，35 vol% Cu-PP） | 复合材料板 | [25 empty] | 125 | [28 empty] | 海水淡化; 特种化工/制药 | 平板式除湿器; HDH系统除湿器; 紧凑型除湿器; 腐蚀性流体换热器 | 热交换板; 低成本耐腐蚀热交换板; 高导热聚合物板 | 海水腐蚀、高温（60°C）、高压差条件; 海水腐蚀、高湿度（RH>90%）、低压（48 kPa）; 海水腐蚀、湿热循环（46-60°C）; 强酸/强碱介质（文中未明确用于HDH系统） | 1 | 1 | 13.5 | 13.3 | [6 empty] | 10
fb88a82863b4304922a808c273af5006faf0c6e7a83888cd7b23ac8270420877_1 | [5 empty] | /home/zjh/Cluster/project_0/data/fb88a82863b4304922a808c273af5006faf0c6e7a83888cd7b23ac8270420877/lab_json.txt | Low-Energy Amorphization of Ti1Sb2Te5 Phase Change Alloy Induced by TiTe2 Nano-Lamellae | Keyuan Ding (State Key Laboratory of Functional Materials for Informatics, Shanghai Institute of Micro-system and Information Technology, Chinese Academy of Sciences, Shanghai 200050, China; University of the Chinese Academy of Sciences, Beijing 100080, China); Feng Rao (State Key Laboratory of Functional Materials for Informatics, Shanghai Institute of Micro-system and Information Technology, Chinese Academy of Sciences, Shanghai 200050, China); Shilong Lv (State Key Laboratory of Functional Materials for Informatics, Shanghai Institute of Micro-system and Information Technology, Chinese Academy of Sciences, Shanghai 200050, China); Yan Cheng (State Key Laboratory of Functional Materials for Informatics, Shanghai Institute of Micro-system and Information Technology, Chinese Academy of Sciences, Shanghai 200050, China); Liangcai Wu (State Key Laboratory of Functional Materials for Informatics, Shanghai Institute of Micro-system and Information Technology, Chinese Academy of Sciences, Shanghai 200050, China); Zhitang Song (State Key Laboratory of Functional Materials for Informatics, Shanghai Institute of Micro-system and Information Technology, Chinese Academy of Sciences, Shanghai 200050, China) | 1. 低能耗RESET操作：Ti1Sb2Te5基相变存储器（PCM）的RESET能耗比Ge2Sb2Te5基PCM降低87%，比Ti0.4Sb2Te3基PCM降低42%；2. 快速SET操作：Ti1Sb2Te5基PCM的SET速度比Ge2Sb2Te5基PCM快一个数量级；3. 结构优化机制：晶体Ti1Sb2Te5中高浓度TiTe2纳米片增强热效率，抑制热扩散，促进低能耗非晶化；4. 高耐久性：Ti1Sb2Te5基PCM的循环寿命达~10⁷次，优于高Ti含量的Ti0.56Sb2Te3（<10⁶次）。 | 0 | FALSE | [8 empty] | Ti–2Sb–5Te（at.%）（：Ti 12.5 ，Sb 25 ，Te 62.5） | 薄膜（箔材） | [7 empty] | 三靶共溅射（纯Ti、Sb2Te3、Te靶） | [17 empty] | 0.12 |  |  | 186 | [25 empty] | 相变存储器（PCM） | 存储类存储器（SCM） | PCM单元开关材料 | 电子设备中的非易失性存储环境 | 1 | 1 | [6 empty] | 2 | [5 empty] | 5
fb88a82863b4304922a808c273af5006faf0c6e7a83888cd7b23ac8270420877_2 | [5 empty] | /home/zjh/Cluster/project_0/data/fb88a82863b4304922a808c273af5006faf0c6e7a83888cd7b23ac8270420877/lab_json.txt | Low-Energy Amorphization of Ti1Sb2Te5 Phase Change Alloy Induced by TiTe2 Nano-Lamellae | Keyuan Ding (State Key Laboratory of Functional Materials for Informatics, Shanghai Institute of Micro-system and Information Technology, Chinese Academy of Sciences, Shanghai 200050, China; University of the Chinese Academy of Sciences, Beijing 100080, China); Feng Rao (State Key Laboratory of Functional Materials for Informatics, Shanghai Institute of Micro-system and Information Technology, Chinese Academy of Sciences, Shanghai 200050, China); Shilong Lv (State Key Laboratory of Functional Materials for Informatics, Shanghai Institute of Micro-system and Information Technology, Chinese Academy of Sciences, Shanghai 200050, China); Yan Cheng (State Key Laboratory of Functional Materials for Informatics, Shanghai Institute of Micro-system and Information Technology, Chinese Academy of Sciences, Shanghai 200050, China); Liangcai Wu (State Key Laboratory of Functional Materials for Informatics, Shanghai Institute of Micro-system and Information Technology, Chinese Academy of Sciences, Shanghai 200050, China); Zhitang Song (State Key Laboratory of Functional Materials for Informatics, Shanghai Institute of Micro-system and Information Technology, Chinese Academy of Sciences, Shanghai 200050, China) | 1. 低能耗RESET操作：Ti1Sb2Te5基相变存储器（PCM）的RESET能耗比Ge2Sb2Te5基PCM降低87%，比Ti0.4Sb2Te3基PCM降低42%；2. 快速SET操作：Ti1Sb2Te5基PCM的SET速度比Ge2Sb2Te5基PCM快一个数量级；3. 结构优化机制：晶体Ti1Sb2Te5中高浓度TiTe2纳米片增强热效率，抑制热扩散，促进低能耗非晶化；4. 高耐久性：Ti1Sb2Te5基PCM的循环寿命达~10⁷次，优于高Ti含量的Ti0.56Sb2Te3（<10⁶次）。 | 1 | FALSE | [8 empty] | Ti–2Sb–3Te（at.%）（：Ti ~7.4 ，Sb ~28.6 ，Te ~64） | 薄膜（箔材） | [7 empty] | 双靶共溅射（Ti、Sb2Te3靶） | [17 empty] | 0.12 |  |  | 186 | [25 empty] | 相变存储器（PCM） | 存储类存储器（SCM） | PCM单元开关材料 | 电子设备中的非易失性存储环境 | 1 | 1 | [6 empty] | 2 | [5 empty] | 3
7b4e69c314f7f7e690a9dab14c47d8e9d59e9cd723423d26de14218c5a3f3b49_1 | [5 empty] | /home/zjh/Cluster/project_0/data/7b4e69c314f7f7e690a9dab14c47d8e9d59e9cd723423d26de14218c5a3f3b49/lab_json.txt | Electronic and phonon transport in Sb-doped Ti0.1Zr0.9Ni1+xSn0.975Sb0.025 nanocomposites | Yuanfeng Liu (密歇根大学材料科学与工程学院); Alexander Page (密歇根大学物理系); Pranati Sahoo (密歇根大学材料科学与工程学院); Hang Chi (密歇根大学物理系); Ctirad Uher (密歇根大学物理系); Pierre F. P. Poudeu (密歇根大学材料科学与工程学院) | 1. 通过Sb掺杂和FH纳米相共格界面设计，实现载流子迁移率与基体相当的同时显著降低晶格热导率；2. 揭示纳米相尺寸效应对载流子浓度的影响机制（<20 nm纳米相不贡献载流子）；3. 证明在重掺杂体系中界面势垒对热电性能的影响弱化效应；4. 开发出300-775K温区功率因子保持稳定（~4000 μW/(K²·m)）的热电材料体系 | 1 | FALSE | [8 empty] | Ti–0.9Zr–1.02Ni–0.975Sn–0.025Sb（wt.%） | 含2% FH纳米相的热压块材 | [7 empty] | 固态反应（300℃ 3天 + 900℃ 7天）→ 热压成型（950℃/100 MPa） | [46 empty] | 热电能量转换 | 中高温区热电器件 | 热电发电模块 | 300-775K温区工作环境 | 1 | 1 |  |  |  | 0.9 | 1.02 | 0.975 | 0.025
5a5b9e52ff247d8a8fc2c3ea696caffa1b39f48adcad30ba99038ffc11694c75_2 | [5 empty] | /home/zjh/Cluster/project_0/data/5a5b9e52ff247d8a8fc2c3ea696caffa1b39f48adcad30ba99038ffc11694c75/lab_json.txt | Transport properties of Ti-Zr-Ni quasicrystalline and glassy alloys | Y. K. Kuo (Department of Physics, National Dong Hwa University, Hualien 97401, Taiwan); N. Kaurav (Department of Physics, National Dong Hwa University, Hualien 97401, Taiwan); W. K. Syu (Department of Physics, National Dong Hwa University, Hualien 97401, Taiwan); K. M. Sivakumar (Department of Physics, Radharaman Group of Institutes, Ratibad, Bhopal, Madhya Pradesh 462046, India); U. T. Shan (Department of Physics, National Cheng Kung University, Tainan 70101, Taiwan); S. T. Lin (Department of Physics, National Cheng Kung University, Tainan 70101, Taiwan); Q. Wang (State Key Laboratory for Materials Modification, Department of Mechanical Engineering, Dalian University of Technology, Dalian 116024, People’s Republic of China); C. Dong (State Key Laboratory for Materials Modification, Department of Mechanical Engineering, Dalian University of Technology, Dalian 116024, People’s Republic of China) | 首次揭示非晶相与准晶相的输运性质（电阻率、热电功率、热导率）受相同物理机制支配，包括电子-声子增强效应和声子拖曳效应；发现Ti/Zr比例增加导致电阻率升高，归因于化学无序度增强；通过分离电子和声子贡献，合理解释准晶材料热导率平台特征；在热电功率中观察到20-50 K的峰值，提出电子-声子相互作用主导的非线性行为。 | 1 | FALSE | [8 empty] | Ti–35Zr–20Ni（wt.%）（QC） | 棒材（直径2-3 mm） | [7 empty] | 电弧熔炼+铜模吸铸 | [46 empty] | 氢存储（吸收2 H/金属原子）, 高温防护涂层, 金属氢化物电池电极, 生物医学表面材料 | 储氢装置, 高温环境防护层, 电池系统电极, 生物植入物表面处理 |  | 高温（因高熔点）, 腐蚀性环境（因耐腐蚀性）, 氢气氛（储氢应用） | 1 | 1 |  |  |  | 35 | 20
4c4cd1bdc567a45e8415903cdc790ab411c67f2ba9563c6cb7ea045b2c2b1356_6 | [5 empty] | /home/zjh/Cluster/project_0/data/4c4cd1bdc567a45e8415903cdc790ab411c67f2ba9563c6cb7ea045b2c2b1356/lab_json.txt | Characteristics of martensitic and strain-glass transitions of the Fe-substituted TiNi shape memory alloys probed by transport and thermal measurements | Balakrishnan Ramachandran (国立东华大学物理系); Pei-Chi Chang (国立东华大学物理系); Yung-Kang Kuo (国立东华大学物理系); Chen Chien (台湾大学材料科学与工程系); Shyi-Kaan Wu (台湾大学材料科学与工程系) | 1. 首次确定Ti50Ni44Fe6为R相与应变玻璃态的分界成分；2. 发现1%的Ni含量变化（Ti49Ni45Fe6 vs Ti50Ni44Fe6）可完全改变相变类型；3. 揭示Fe取代通过局域晶格畸变影响马氏体相变特征的内在机制；4. 建立了ΔH与Ms/ΔTH的线性关系，阐明相变热力学演化规律。 | 5 | FALSE | [8 empty] | Ti–45Ni–6Fe（wt.%） | 板材 | [7 empty] | 真空电弧重熔6次，1173K热轧成2mm厚板材 | 1173K热轧 | 1173K固溶处理1小时后水淬 | [15 empty] | 10 | [28 empty] | 形状记忆合金功能材料 | 传感器/执行器 |  | 温度敏感型智能器件工作环境（基于相变温度范围200-300K） | 1 | 1 |  |  |  |  | 45 | [5 empty] | 6
9ee816a3ec9cfaf01c8f84264602622360bbbe7e6e86ef28f9e33e0f7af49825_4 | [5 empty] | /home/zjh/Cluster/project_0/data/9ee816a3ec9cfaf01c8f84264602622360bbbe7e6e86ef28f9e33e0f7af49825/lab_json.txt | Process Simulation and Residual Stress Estimation of Micro-Electrodischarge Machining Using Finite Element Method | Meenakshi Sundaram M URALI (Center for Nontraditional Manufacturing Research, University of Nebraska-Lincoln, NE 68588, U.S.A.); Swee-Hock YEO (School of Mechanical and Aerospace Engineering, Nanyang Technological University, Singapore 639798) | 1. 开发了基于热传导原理的数学模型，结合有限元法（FEM）模拟微电火花加工（μEDM）单火花加工过程；2. 采用高斯分布热源和温度依赖性材料属性，预测了钛合金（Ti-6Al-4V）的熔蚀坑尺寸、温度分布和残余应力；3. 通过纳米压痕技术实验验证残余应力，提出μEDM加工后表面残余应力低于材料极限抗拉强度（860 MPa）；4. 首次将纳米压痕技术应用于μEDM加工钛合金的残余应力测量，填补了微观尺度热应力分析的空白。 | 3 | FALSE | [8 empty] | Ti–6Al–4V（wt.%） | 板材 | [7 empty] | 常规熔炼+轧制工艺 | [17 empty] | 10.6 | [28 empty] | 结构件、航空航天、生物医学 | 微机电系统（MST）中的复杂三维微零件 |  | 电火花加工后的残余应力环境 | 1 | 1 | 6 | 4
1c8a9ae9a531a48967bce0ac96528e01b19e7c48c5885c1847b65f7b9cf2aa1e_1 | [5 empty] | /home/zjh/Cluster/project_0/data/1c8a9ae9a531a48967bce0ac96528e01b19e7c48c5885c1847b65f7b9cf2aa1e/lab_json.txt | Effect of process parameters on microstructural variables of a commercial TC6 titanium alloy disc | M.Q. Li (School of Materials Science and Engineering, Northwestern Polytechnical University, Xi'an 710072, China; Research Institute of Capital Iron and Steel Co.); A.M. Xiong (School of Materials Science and Engineering, Northwestern Polytechnical University, Xi'an 710072, China; Research Institute of Capital Iron and Steel Co.) | 1. 首次将基于微观结构变量的本构方程（Li等提出）与有限元代码相结合，实现了TC6钛合金盘件锻造过程中变形行为与微观结构演化的耦合模拟；2. 揭示了热锻造与等温锻造对微观结构变量影响程度的差异，证明温度参数在热锻造中具有更显著的影响；3. 建立了锤速与微观结构均匀性的关系，发现低速锻造（0.02 mm/s）可获得更均匀的晶粒分布。 | 0 | FALSE | [7 empty] | 4.5 | Ti–6Al–2.71Mo–1.42Cr–0.33Si–0.42Fe（wt.%） | 锻件（TC6钛合金盘件） | [7 empty] | 锻造工艺 | [5 empty] | 变形温度：880-940°C，锤速：1.2-12000 mm/min，高度减少量：10-22 mm，摩擦剪切因子（m）：0.1-0.4 | [11 empty] | 20.1 | 830.000 | [27 empty] | 航空航天发动机关键部件 | 航空发动机旋转部件 | 涡轮盘件 | 高温（880-940°C）锻造加工环境，承受复杂热机械耦合作用 | 1 | 1 | 6 | [7 empty] | 1.42 |  | 0.42 |  |  | 2.71 | 0.33
d07dec4de4375c7d0771ff9b58f2016185506e3e5a9f7ed6ebf19b05368f5782_1 | [5 empty] | /home/zjh/Cluster/project_0/data/d07dec4de4375c7d0771ff9b58f2016185506e3e5a9f7ed6ebf19b05368f5782/lab_json.txt | Numerical simulation of laser keyhole welding processes based on control volume methods | Hong Wang (School of Materials Science and Engineering, Beijing University of Technology); Yaowu Shi (School of Materials Science and Engineering, Beijing University of Technology); Shuili Gong (Beijing Aeronautical Manufacturing Technology Research Institute) | 1. 开发了新型组合热源模型：将旋转高斯体积热源与双椭球热源相结合，用于模拟激光深熔焊接过程；2. 首次采用控制体积法（CVM）进行激光匙孔焊接模拟，区别于常规有限元法；3. 揭示了熔池涡流形成机制：发现顶部和底部表面附近涡流对传热和熔池形态的影响；4. 建立了包含气液两相材料属性的数值模型，考虑沸腾温度下的气态相变 | 0 | FALSE | [7 empty] | 4.10 | Ti–6Al–4V（wt.%） | [26 empty] | 32.5 | 743.000 | 1970.0 |  |  |  |  | 1.1000000000000001e-05 | [21 empty] | 航空航天制造 | 高功率激光焊接设备（如PRC 4000 CO2激光器） | 薄板结构件（厚度2.5mm） | 高能激光束作用下的瞬态高温环境（温度范围300-3591K），涉及熔融金属流动、气液相变等极端条件 | 1 | 1 | 6 | 4
34300191ba540d764b57367602fbec3f8ead7ef351ae7e6654582e947878a0cf_1 | [5 empty] | /home/zjh/Cluster/project_0/data/34300191ba540d764b57367602fbec3f8ead7ef351ae7e6654582e947878a0cf/lab_json.txt | The Use of Cast Ti-48Al-2Cr-2Nb in Jet Engines | P. Bartolotta (NASA Lewis Research Center); J. Barrett (Precision Castparts Corporation); T. Kelly (General Electric Aircraft Engines); R. Smashey (General Electric Aircraft Engines) | 首次实现铸造γ钛铝化物（Ti-48Al-2Cr-2Nb）在商业喷气发动机中的实际应用; 开发出包含热等静压的10小时短时热处理工艺，将成本降低80%（从$45/磅降至$8.5/磅）; 实现尺寸达30.5cm×30.5cm的大型复杂结构件铸造技术突破; 验证电子束焊接技术在铸造钛铝化物结构件中的应用可行性 | 0 | FALSE | 327.5 | 430.0 | 2.0 | 25 |  |  | 167.5 | 3.9 | Ti–48Al–2Cr–2Nb（at.%） | 铸件 | [7 empty] | 真空熔炼铸造 |  | 未明确说明具体参数，但包含热等静压（HIP）循环 | 0.27 | [14 empty] | 22 | [6 empty] | 9.999999999999999e-06 | [21 empty] | 航空发动机 | 通用电气CF6-80C发动机，通用电气GE90发动机，NASA高速民用运输机（HSCT） | 低压涡轮叶片（LPTB），压缩机匣（T700型），HSCT发动机喷嘴扩散襟翼 | 高温段工作温度：≤800℃；高周疲劳载荷（1,500次热循环验证）；氧化腐蚀环境 | 1 | 1 | 48 |  | 2 | [5 empty] | 2
eb151bc8ec98ec5bc2dfc572a732e11152174a0e7cb8b048206e20f203621443_1 | [5 empty] | /home/zjh/Cluster/project_0/data/eb151bc8ec98ec5bc2dfc572a732e11152174a0e7cb8b048206e20f203621443/lab_json.txt | Digital Image Correlation based on Primary Shear Band Model for Reconstructing Displacement, Strain and Stress Fields in Orthogonal Cutting | Yang Huang (State Key Laboratory of Digi. Manuf. Equip. and Tech., Huazhong Univ. of Sci. and Tech.; Guilin University of Electronic Technology); Kok-Meng Lee (George W. Woodruff Sch. of Mech. Eng. at Georgia Inst. of Tech.); Jingjing Ji (State Key Laboratory of Digi. Manuf. Equip. and Tech., Huazhong Univ. of Sci. and Tech.); Wenjing Li (George W. Woodruff Sch. of Mech. Eng. at Georgia Inst. of Tech.) | 1. 提出扩展数字图像相关（DIC）方法，结合弹塑性演化状态更新程序，首次实现切削过程中主剪切带高强度局部化弹塑性应变/应力场的实验测定；2. 建立双域（模型域+有限元域）关联算法，克服传统DIC方法在剧烈局部变形区域的失效问题；3. 集成材料本构模型（包含动态再结晶效应）实现应变-应力场的物理一致性重建；4. 通过数值仿真和正交切削实验双重验证方法的有效性 | 0 | FALSE | [6 empty] | 113.38 | 4.43 | Ti–6Al–4V（wt.%） | 车削加工件 | [7 empty] | 切削加工工艺参数：切削速度8 m/min，进给量200 μm |  |  | 0.342 | [14 empty] | 7 | 505.600 | [27 empty] | 航空航天工业; 生物医疗产业 | 飞机结构件; 医疗植入物 | 机身框架、发动机部件; 人工关节、骨板 | 高温梯度环境（200-700℃），高应变率（至10^6 s^-1），低热传导工况 | 1 | 1 | 6 | 4
cd0ca0db7677f05e4236b6942c780edef37726de2101ea286e6ef86bd1608f10_1 | [5 empty] | /home/zjh/Cluster/project_0/data/cd0ca0db7677f05e4236b6942c780edef37726de2101ea286e6ef86bd1608f10/lab_json.txt | Tribological behaviour of Ti3Al2.5V alloy sliding against EN-31 steel under dry condition | M.D. Sharma (印度国立理工学院哈米尔普尔分校机械工程系); R. Sehgal (印度国立理工学院哈米尔普尔分校机械工程系); M. Pant (印度国立理工学院哈米尔普尔分校机械工程系) | 1. 首次系统研究Ti3Al2.5V合金在中参数范围（载荷10-50N，速度1.0-3.0m/s）的摩擦学行为；2. 采用多摩擦测试仪实现精确控制，区别于常规pin-on-disk设备；3. 揭示滑动速度对接触温度的梯度影响规律（49-125℃）；4. 发现20N载荷在3.14m/s速度下的异常磨损率降低现象；5. 通过EDS证实磨损过程中氧化层形成与破裂的周期性机制 | 0 | FALSE | 500 | 620 |  |  |  |  | 100 | 4.48 | Ti–3Al–2.5V（wt.%）（ASTM Gr-9） | 棒材（30 mm × 30 mm × 150 mm矩形棒） | [7 empty] | 原料：Ti-3Al-2.5V合金（ASTM Gr-9）棒材；热处理工艺：1. 固溶处理：930℃±10℃ ×1小时 → 油淬（Meta Quench 39）；2. 时效处理：580℃ ×6小时 |  | 1. 固溶处理：930℃±10℃ ×1小时 → 油淬（Meta Quench 39）；2. 时效处理：580℃ ×6小时 |  | 379.205 | 维氏硬度和洛氏硬度 |  | 690 | [10 empty] | 8.3 | 525.000 | [27 empty] | 航空航天（压缩机叶片/盘件）、化工设备、生物医学植入物、通用机械工程 | 喷气发动机低压/中压压缩机、飞机起落架机构、液压管路系统、机翼结构连接件 | 压缩机叶片/盘件 | 干滑动摩擦条件；中等载荷（10-50N）；中高速滑动（1.0-3.0m/s）；室温至125℃接触温度 | 1 | 1 | 3 | 2.5
a7e9e93256c552f862d858238c22df8c39767979c4c1ad8a2f4c9bb0f4c615cf_1 | [5 empty] | /home/zjh/Cluster/project_0/data/a7e9e93256c552f862d858238c22df8c39767979c4c1ad8a2f4c9bb0f4c615cf/lab_json.txt | Cryogenic Machining of Titanium Ti-5553 Alloy | Yusuf Kaynak (马尔马拉大学机械工程系（技术学院）); Armin Gharibi (马尔马拉大学机械工程系（纯科学与应用科学研究院）) | 1. 首次系统研究液氮和二氧化碳两种低温冷却技术对新型近β钛合金Ti-5553高速加工性能的影响；2. 揭示了在210m/min高速切削时，液氮冷却比二氧化碳冷却减少59%刀具磨损的机制差异（液氮以塑性变形为主，二氧化碳以扩散/粘着磨损为主）；3. 发现低温冷却在高速（>120m/min）加工阶段相比常规冷却可显著改善尺寸精度（降低尺寸偏差）；4. 通过XRD首次证实该合金在加工中发生α→β相变，且冷却方式不影响相变特征 | 0 | FALSE | 1250 |  | 10 | 25 |  |  |  |  | Ti–5Al–5V–3Cr–0.5Fe（wt.%） | 棒材（直径20mm） | [7 empty] | 热轧加工（未详细说明参数） | 热轧态（无具体参数） | 无热处理（保持热轧态） |  | 317 | 显微硬度 | [12 empty] | 8.6 |  |  | 847.5 | [25 empty] | 航空航天工业 | 波音787客机 | 起落架大型结构件 | 高周疲劳载荷、腐蚀性大气环境、高静强度要求工况 | 1 | 1 | 5 | 5 | [6 empty] | 3 |  | 0.5
0a874b4dbab13f1f55e29ae63d996b59de176adcccf2e86d989ea1b4050742a5_1 | [5 empty] | /home/zjh/Cluster/project_0/data/0a874b4dbab13f1f55e29ae63d996b59de176adcccf2e86d989ea1b4050742a5/lab_json.txt | Experimental study on surface integrity of Ti-6Al-4V machined by LS-WEDM | Yadong Gong (School of Mechanical Engineering and Automation, Northeastern University, Shenyang 110819, China); Yao Sun (School of Mechanical Engineering and Automation, Northeastern University, Shenyang 110819, China); Xuelong Wen (School of Mechanical Engineering and Automation, Northeastern University, Shenyang 110819, China); Chao Wang (School of Mechanical Engineering and Automation, Northeastern University, Shenyang 110819, China); Qi Gao (School of Mechanical Engineering and Automation, Northeastern University, Shenyang 110819, China) | 1. 开发了针对TC4钛合金的LS-WEDM多道次切割参数和偏移量优化策略，实现了表面粗糙度0.67 μm；2. 发现TC4电火花加工表面碎屑主要为变形碎片，并提出“热剥离”是另一材料去除机制；3. 揭示了TC4白层纳米晶粒和热影响区晶粒细化现象；4. 首次报道TC4电火花加工表面存在蓝紫色氧化膜，并提出交替脉冲抑制电化学腐蚀的方法。 | 0 | FALSE | 842.0 | 913.0 | 10 |  |  |  | 114 | 4.04 | Ti–6Al–4V（wt.%）（Al 5.5~6.8 、V 3.5~4.5 ，其余为Ti） | 5 mm厚板材 | [7 empty] | 常规TC4钛合金加工件 |  |  | 0.33 | [12 empty] | 178 |  | 6.70 |  | 1630 | [26 empty] | 航空航天、汽车、生物医学工业 | 航空发动机、飞机结构件、生物植入物 | 复杂几何形状零件（如涡轮叶片、承力框架） | 高温、高腐蚀性环境（如航空发动机燃烧室） | 1 | 1 | 6 | 4
e3ff2456fee956ece637e8866e76b04f437209b96e1eda852f280bc6e03a3672_1 | [5 empty] | /home/zjh/Cluster/project_0/data/e3ff2456fee956ece637e8866e76b04f437209b96e1eda852f280bc6e03a3672/lab_json.txt | Springback prediction of TC4 titanium alloy V-bending under hot stamping condition | YANG Xiao-ming(杨晓明) (北京科技大学机械工程学院); DANG Li-ming(党利明) (北京科技大学机械工程学院); WANG Yao-qi(王耀琦) (中航工业制造技术研究院金属成形技术部); ZHOU Jing(周靖) (北京科技大学机械工程学院; 北京市金属轻量化成形制造重点实验室); WANG Bao-yu(王宝雨) (北京科技大学机械工程学院; 北京市金属轻量化成形制造重点实验室) | 1. 建立了考虑中性层偏移、压边力、摩擦等因素的拉弯成形回弹预测解析模型；2. 揭示了TC4钛合金在750-900°C热冲压条件下的回弹规律：回弹角随温度升高降低50%，发现大凸模半径（30mm）导致回弹显著增加（Δα达8.5°）；3. 通过热力耦合有限元分析阐明了温度场分布与残余应力释放的关联机制 | 0 | FALSE |  |  |  | 750-900 | 0.01-1 | 标距长度10 mm | 110 | 4.51 | Ti–6Al–4V（wt.%）（TC4） | 板材 | [7 empty] | 沿轧制方向线切割加工 |  | 退火态 | [15 empty] | 12.174999999999999 | 668.5 | [27 empty] | 航空航天 | 飞机结构件 | V型弯曲结构件 | 高温稳定性需求场景；腐蚀性环境；高比强度要求场景 | 1 | 1 | 6 | 4
e3ad3b4815e854196ff868adafbd2e88866298c07842bb6cd3f5dded8b4918ac_1 | [5 empty] | /home/zjh/Cluster/project_0/data/e3ad3b4815e854196ff868adafbd2e88866298c07842bb6cd3f5dded8b4918ac/lab_json.txt | Mécanismes d’usure des outils coupants en usinage à sec de l’alliage de titane aéronautique Ti–6Al–4V (Wear mechanisms of cutting tools used in the dry machining of the aeronautic titanium alloy, Ti–6Al–4V) | Mohammed Nouari (LEMTA CNRS-UMR 7563, École nationale supérieure des mines de Nancy (ENSMN), Saint-Dié-des-Vosges, France); Madalina Calamaz (LAMEFIP ENSAM CER Bordeaux, Talence, France); Franck Girot (LAMEFIP ENSAM CER Bordeaux, Talence, France) | 1. 首次系统研究了干式正交切削Ti-6Al-4V时刀具的磨损机制，揭示了前角（0°、15°、30°）对崩刃和摩擦学参数的影响；2. 通过实验与有限元模拟结合，阐明了高温、高压和动态摩擦导致大前角（30°）工具崩刃的机理；3. 提出干式切削中摩擦系数与温度的非线性关系，解释了低导热性钛合金加工中的热软化效应。 | 0 | FALSE | 862 | 931 | 10 |  |  |  | 110 | 4.43 | Ti–6Al–4V（wt.%）（Al 5.5–6.75 ，V 3.5–4.5 ，Fe ≤ 0.25 ，C ≤ 0.8 ，O ≤ 0.2 ，N ≤ 0.3 ，O+2N ≤ 0.25） | 未明确 | [7 empty] | 干式正交切削 |  |  |  | 340 | HV | [12 empty] | 7.3 | 580.000 | [27 empty] | 航空工业 |  | 航空发动机结构件、高应力机身部件 | 干式加工中的高温（局部可达1000°C）、高接触压力（2.5 GPa）、动态摩擦及化学活性界面 | 1 | 1 | 6 | 4
f69d2606ee1cdd2da1117abfffbcc3d06753977c11cacf50f4d214b4aaa45026_1 | [5 empty] | /home/zjh/Cluster/project_0/data/f69d2606ee1cdd2da1117abfffbcc3d06753977c11cacf50f4d214b4aaa45026/lab_json.txt | Machining of Titanium and its Alloys - a Review | A R Machado (Department of Engineering, University of Warwick, Coventry); J Wallbank (Department of Engineering, University of Warwick, Coventry) | 1. 系统分析了钛合金加工中的主要问题（切屑形成、刀具磨损机制）; 2. 提出采用旋转刀具、台阶刀具和超声辅助加工等替代加工方法; 3. 首次将'灾难性热塑性剪切'理论应用于钛合金切屑形成机制分析 | 0 | FALSE | 825 | 895 | 10 |  |  |  | 110 | 4.43 | Ti–6Al–4V（wt.%） | 退火棒材 | [11 empty] | 340 | Hv | [12 empty] | 7.3 | 580.000 | [27 empty] | 化工、海洋工程、生物医疗; 航空航天、能源; 航空航天; 航空航天、军事; 通用机械制造 | 飞机发动机、导弹 | 腐蚀环境结构件、生物植入物; 发动机压气机叶片; 机身结构件、涡轮盘; 高强度紧固件; 轴类、齿轮等结构件 | 腐蚀性介质、低温环境; 高温蠕变环境; 高应力、中等高温环境; 需要冷成形性的复杂工况; 常规机械载荷环境 | 1 | 1 | 6 | 4
9240e84cefef4af73a782b0e1bc6a25820ac0c2fc850742a3ac6a3c16486768e_1 | [5 empty] | /home/zjh/Cluster/project_0/data/9240e84cefef4af73a782b0e1bc6a25820ac0c2fc850742a3ac6a3c16486768e/lab_json.txt | Laser deposited biocompatible Ca–P coatings on Ti–6Al–4V: Microstructural evolution and thermal modeling | Soumya Nag (Department of Materials Science and Engineering and Center for Advanced Research and Technology, University of North Texas); Sameer R. Paital (Department of Materials Science and Engineering and Center for Advanced Research and Technology, University of North Texas; INTEL Corporation); Peeyush Nandawana (Department of Materials Science and Engineering and Center for Advanced Research and Technology, University of North Texas); Kristopher Mahdak (Department of Materials Science and Engineering and Center for Advanced Research and Technology, University of North Texas); Yee Hsien Ho (Department of Materials Science and Engineering and Center for Advanced Research and Technology, University of North Texas); Hitesh D. Vora (Department of Materials Science and Engineering and Center for Advanced Research and Technology, University of North Texas); Rajarshi Banerjee (Department of Materials Science and Engineering and Center for Advanced Research and Technology, University of North Texas); Narendra B. Dahotre (Department of Materials Science and Engineering and Center for Advanced Research and Technology, University of North Texas) | 1. 开发新型激光直接熔化技术制备具有物理纹理的Ca-P涂层，实现涂层-基体冶金结合；2. 通过多尺度表征（SEM/STEM/EDS/XRD）揭示界面区域存在CaTiO3、Ca3(PO4)2等多相结构；3. 建立三维热力学模型量化激光加工过程中的冷却速率（10^4-10^8 K/s）和温度梯度分布；4. 发现磷元素在Ti-6Al-4V基体β相中的选择性扩散现象 | 0 | FALSE | 795 | 860 |  |  |  |  | 105 | 4.42 | Ti-6Al-4V基体（wt.%）：Ti基，Al 6%，V 4%；Ca–P体系（wt.%）（涂层成分（wt.%）） | 轧制板材 | [7 empty] | 基体预处理：机械抛光至30 μm，丙酮超声清洗；涂层工艺：Nd:YAG激光沉积（波长1064 nm，光斑直径400 μm，扫描速度500 mm/s，激光能量密度137 J/cm²）；前驱体：羟基磷灰石粉末（10-30 μm）喷涂形成200 μm预涂层 | [17 empty] | 34.2 | 1.07 | [27 empty] | 生物医学植入物 | 人工关节假体（髋关节/膝关节）；牙科植入体 | 骨接触界面 | 体内生理环境；载荷条件：人体运动产生的循环机械载荷；腐蚀环境：体液环境（pH 7.4，37℃） | 1 | 1 | 6 | 4
b7f94b0d4534df6c6248b7299be2085490a14a46476d96d9de274ce0b2604b2a_1 | [5 empty] | /home/zjh/Cluster/project_0/data/b7f94b0d4534df6c6248b7299be2085490a14a46476d96d9de274ce0b2604b2a/lab_json.txt | Thermal relaxation of residual stress in laser shock peened Ti–6Al–4V alloy | Zhong Zhou (School of Dynamic Systems, College of Engineering and Applied Science, University of Cincinnati, Cincinnati, OH 45221, USA); Sagar Bhamare (School of Dynamic Systems, College of Engineering and Applied Science, University of Cincinnati, Cincinnati, OH 45221, USA); Gokul Ramakrishnan (School of Dynamic Systems, College of Engineering and Applied Science, University of Cincinnati, Cincinnati, OH 45221, USA); Seetha R. Mannava (School of Dynamic Systems, College of Engineering and Applied Science, University of Cincinnati, Cincinnati, OH 45221, USA); Kristina Langer (Air Force Research Laboratory/RBSM, Wright Patterson Air Force Base, Dayton, OH 45433, USA); Youhai Wen (National Energy Technology Laboratory, 1450 Queen Ave SW, Albany, OR 97321, USA); Dong Qian (School of Dynamic Systems, College of Engineering and Applied Science, University of Cincinnati, Cincinnati, OH 45221, USA); Vijay K. Vasudevan (School of Dynamic Systems, College of Engineering and Applied Science, University of Cincinnati, Cincinnati, OH 45221, USA) | 1. 提出了一种结合实验与仿真的方法，研究激光冲击强化（LSP）在Ti–6Al–4V中诱导的残余应力及其短时高温暴露下的热松弛行为；2. 通过校准Johnson–Cook（JC）本构模型参数，实现了对LSP及热载荷下材料非线性力学行为的精确模拟；3. 揭示了残余应力松弛的主要机制为材料高温软化，且大部分松弛发生在暴露初期（10–20分钟）；4. 基于Zener–Wert–Avrami公式，建立了热松弛分析模型，确定了LSP处理Ti–6Al–4V的激活焓范围为0.71–1.37 eV。 | 0 | FALSE | [8 empty] | Ti–6Al–4V（wt.%） | 板材（厚度2 mm） | [7 empty] | 线切割加工后激光冲击强化（LSP处理），参数为：激光能量8 J，脉冲宽度25–30 ns，光斑直径2 mm，单侧冲击，3次重复处理，使用黑色乙烯基胶带作为吸收层，水作为约束层。 | 无 | 无 |  |  |  | 无 | [11 empty] | 6.7 | 590.000 | [27 empty] | 航空航天发动机、先进运输系统 | 航空发动机（如GE、Pratt & Whitney、Rolls-Royce） | 风扇叶片、压缩机叶片、转子、盘、齿轮、轴 | 高温（≤482°C）、高周疲劳载荷、潜在氧化环境 | 1 | 1 | 6 | 4
d10b5c7da5cdcd3535b5489aa787dd5fb7c934c67d03f36a56565792b2a1b5be_2 | [5 empty] | /home/zjh/Cluster/project_0/data/d10b5c7da5cdcd3535b5489aa787dd5fb7c934c67d03f36a56565792b2a1b5be/lab_json.txt | Tribocorrosion behavior of a Ti6Al4V alloy electromagnetic induction nitride layer in a fluorine-containing solution | K.M. Li (贵州师范大学材料与建筑工程学院；贵州大学材料与冶金学院); K.J. Song (贵州大学机械工程学院); J. Guan (贵州师范大学材料与建筑工程学院); F. Yang (贵州师范大学材料与建筑工程学院); J. Liu (贵州师范大学材料与建筑工程学院) | 首次采用真空电磁感应氮化（VEIN）技术快速制备TiN层，显著提升Ti6Al4V合金在含氟溶液中的耐腐蚀和摩擦腐蚀性能；揭示了TiN层在摩擦腐蚀过程中腐蚀与磨损的协同失效机制（ΔM_cw > ΔM_wc > M_w > M_c）；通过电化学腐蚀、SEM-EDS和3D轮廓分析，明确了氟离子浓度对材料损失率及协同效应的影响规律。 | 1 | FALSE | [8 empty] | Ti–6Al–4V（wt.%）（：Al 5.5-6.8%，V 3.5-4.5%，Fe ≤0.30%，C ≤0.10%，N ≤0.05%，O ≤0.02%，H ≤0.015%，余量为Ti） | 表面氮化后的棒材 | [7 empty] | 使用高频电磁感应化学热处理装置在940°C、-30 kPa高纯氮气中处理1小时，循环保压和真空渗透。表面形成致密TiN层（约15 μm厚） |  |  |  | 1211.3 | 维氏硬度测试 | [41 empty] | 生物医学（牙科植入材料） | 人工关节 | 牙科种植体 | 人体体液（含氟离子环境）、外部机械载荷（滑动/微动磨损） | 1 | 1 | 6 | 4
e76bf0a59ca1572592c614b132f6f4ec93b3bc397912c3be87303b5cfd1059bd_1 | [5 empty] | /home/zjh/Cluster/project_0/data/e76bf0a59ca1572592c614b132f6f4ec93b3bc397912c3be87303b5cfd1059bd/lab_json.txt | EFFECT OF CARBON AND OXYGEN ON MICROSTRUCTURE AND MECHANICAL PROPERTIES OF Ti±25V±15Cr±2Al (WT%) ALLOYS | Y. G. LI (IRC in Materials for High Performance Applications, The University of Birmingham, U.K.; Rolls-Royce Plc, Derby, U.K.); P. A. BLENKINSOP (IRC in Materials for High Performance Applications, The University of Birmingham, U.K.); M. H. LORETTO (IRC in Materials for High Performance Applications, The University of Birmingham, U.K.); D. RUGG (Rolls-Royce Plc, Derby, U.K.); W. VOICE (Rolls-Royce Plc, Derby, U.K.) | 碳的添加显著提高合金的室温延展性（断后延伸率达10%），通过形成Ti₂C碳化物吸附氧，抑制α相析出，并细化晶粒；氧含量控制：高氧促进α相析出导致脆性，而碳的加入通过氧吸附降低基体氧浓度，减少α相析出，提升高温稳定性（550°C/500h暴露后仍保持延展性）；微观结构稳定性：Ti₂C碳化物抑制长期高温暴露下的α相析出，改善合金冶金稳定性。 | 0 | FALSE | 828 | 858 | 21.00 | 25 |  |  |  |  | Ti–25V–15Cr–2Al–0.200C–650O（wt.%）（w.p.p.m.，w.p.p.m.） | 锻件 | [7 empty] | 等离子熔炼、锻造（1050°C）、热处理条件1（850°C/2h/AC） |  | 热处理条件1（850°C/2h/AC） |  |  |  | 锻造（1050°C） | [40 empty] | 航空发动机 | 燃气涡轮发动机 | 高温结构部件（如压气机盘、叶片等） | 高温（≤550°C）、氧化/腐蚀环境、高机械应力 | 1 | 1 | 2 | 25 | [6 empty] | 15 | [6 empty] | 0.2 | 650
e76bf0a59ca1572592c614b132f6f4ec93b3bc397912c3be87303b5cfd1059bd_2 | /home/wsj/ti/result_1000/split_output_folder/e76bf0a59ca1572592c614b132f6f4ec93b3bc397912c3be87303b5cfd1059bd/_page_7_Figure_1+sub1+om.jpeg | /home/wsj/ti/result_1000/title_repair_output_folder/e76bf0a59ca1572592c614b132f6f4ec93b3bc397912c3be87303b5cfd1059bd/_page_7_Figure_1.jpeg | e76bf0a59ca1572592c614b132f6f4ec93b3bc397912c3be87303b5cfd1059bd | Fig. 5. Optical micrographs showing microstructures of samples exposed at 5508C for 500 h following heat treatment at 10508C/0.5 h/AC plus 7008C/4 h/AC: (a) Ti±25V±15Cr±2Al±0.1C±0.115O; (b) Ti±25V±15Cr±2Al±0.2C±0.11O; (c) Ti±25V±15Cr±2Al±0.2C±0.15O; (d) Ti±25V±15Cr±2Al±0.3C± 0.15O. | om | /home/zjh/Cluster/project_0/data/e76bf0a59ca1572592c614b132f6f4ec93b3bc397912c3be87303b5cfd1059bd/lab_json.txt | EFFECT OF CARBON AND OXYGEN ON MICROSTRUCTURE AND MECHANICAL PROPERTIES OF Ti±25V±15Cr±2Al (WT%) ALLOYS | Y. G. LI (IRC in Materials for High Performance Applications, The University of Birmingham, U.K.; Rolls-Royce Plc, Derby, U.K.); P. A. BLENKINSOP (IRC in Materials for High Performance Applications, The University of Birmingham, U.K.); M. H. LORETTO (IRC in Materials for High Performance Applications, The University of Birmingham, U.K.); D. RUGG (Rolls-Royce Plc, Derby, U.K.); W. VOICE (Rolls-Royce Plc, Derby, U.K.) | 碳的添加显著提高合金的室温延展性（断后延伸率达10%），通过形成Ti₂C碳化物吸附氧，抑制α相析出，并细化晶粒；氧含量控制：高氧促进α相析出导致脆性，而碳的加入通过氧吸附降低基体氧浓度，减少α相析出，提升高温稳定性（550°C/500h暴露后仍保持延展性）；微观结构稳定性：Ti₂C碳化物抑制长期高温暴露下的α相析出，改善合金冶金稳定性。 | 1 | FALSE | 805 | 842 | 1.50 | 25 |  |  |  |  | Ti–25V–15Cr–2Al–0.200C–950O（wt.%）（w.p.p.m.，w.p.p.m.） | 锻件 | [7 empty] | 等离子熔炼、锻造（1050°C）、热处理条件1（850°C/2h/AC） |  | 热处理条件1（850°C/2h/AC） |  |  |  | 锻造（1050°C） | [40 empty] | 航空发动机 | 燃气涡轮发动机 | 高温结构部件（如压气机盘、叶片等） | 高温（≤550°C）、氧化/腐蚀环境、高机械应力 | 1 | 1 | 2 | 25 | [6 empty] | 15 | [6 empty] | 0.2 | 950
e76bf0a59ca1572592c614b132f6f4ec93b3bc397912c3be87303b5cfd1059bd_3 | /home/wsj/ti/result_1000/split_output_folder/e76bf0a59ca1572592c614b132f6f4ec93b3bc397912c3be87303b5cfd1059bd/_page_3_Figure_1+sub0+om.jpeg | /home/wsj/ti/result_1000/title_repair_output_folder/e76bf0a59ca1572592c614b132f6f4ec93b3bc397912c3be87303b5cfd1059bd/_page_3_Figure_1.jpeg | e76bf0a59ca1572592c614b132f6f4ec93b3bc397912c3be87303b5cfd1059bd | Fig. 2. Optical micrographs showing microstructures of Ti±25V±15Cr±2Al±0.135O heat treated at: (a) 8508C/2 h/AC; (b) 10508C/0.5 h/AC plus 7008C/4 h/AC. | om | /home/zjh/Cluster/project_0/data/e76bf0a59ca1572592c614b132f6f4ec93b3bc397912c3be87303b5cfd1059bd/lab_json.txt | EFFECT OF CARBON AND OXYGEN ON MICROSTRUCTURE AND MECHANICAL PROPERTIES OF Ti±25V±15Cr±2Al (WT%) ALLOYS | Y. G. LI (IRC in Materials for High Performance Applications, The University of Birmingham, U.K.; Rolls-Royce Plc, Derby, U.K.); P. A. BLENKINSOP (IRC in Materials for High Performance Applications, The University of Birmingham, U.K.); M. H. LORETTO (IRC in Materials for High Performance Applications, The University of Birmingham, U.K.); D. RUGG (Rolls-Royce Plc, Derby, U.K.); W. VOICE (Rolls-Royce Plc, Derby, U.K.) | 碳的添加显著提高合金的室温延展性（断后延伸率达10%），通过形成Ti₂C碳化物吸附氧，抑制α相析出，并细化晶粒；氧含量控制：高氧促进α相析出导致脆性，而碳的加入通过氧吸附降低基体氧浓度，减少α相析出，提升高温稳定性（550°C/500h暴露后仍保持延展性）；微观结构稳定性：Ti₂C碳化物抑制长期高温暴露下的α相析出，改善合金冶金稳定性。 | 2 | FALSE | 835 | 853 | 0.50 | 25 |  |  |  |  | Ti–25V–15Cr–2Al–0.200C–1350O（wt.%）（w.p.p.m.，w.p.p.m.） | 锻件 | [7 empty] | 等离子熔炼、锻造（1050°C）、热处理条件1（850°C/2h/AC） |  | 热处理条件1（850°C/2h/AC） |  |  |  | 锻造（1050°C） | [40 empty] | 航空发动机 | 燃气涡轮发动机 | 高温结构部件（如压气机盘、叶片等） | 高温（≤550°C）、氧化/腐蚀环境、高机械应力 | 1 | 1 | 2 | 25 | [6 empty] | 15 | [6 empty] | 0.2 | 1350
c303752f6d3d52afecf11942a858b5be20d00fe5eccd31bbe297eda366c51736_1 | [5 empty] | /home/zjh/Cluster/project_0/data/c303752f6d3d52afecf11942a858b5be20d00fe5eccd31bbe297eda366c51736/lab_json.txt | Hot deformation behavior of Ti–5.0Al–2.40Sn–2.02Zr–3.86Mo–3.91Cr alloy with an initial lamellar microstructure in the α + β phase field | Yongquan Ning (School of Materials Science and Engineering, Northwestern Polytechnical University, Xi’an 710072, China); M.W. Fu (Department of Mechanical Engineering, The Hong Kong Polytechnic University, Hung Hom, Kowloon, Hong Kong); Hongyu Hou (Technology Centre, Angang Steel Company Limited, Anshan 114021, China); Zekun Yao (School of Materials Science and Engineering, Northwestern Polytechnical University, Xi’an 710072, China); Hongzhen Guo (School of Materials Science and Engineering, Northwestern Polytechnical University, Xi’an 710072, China) | 1. 首次揭示了具有初始层状组织的Ti–5.0Al–2.40Sn–2.02Zr–3.86Mo–3.91Cr合金在α+β相区的热变形行为；2. 建立了表观激活能313 kJ/mol的本构方程，发现其高于纯钛自扩散激活能（153 kJ/mol）的特殊现象；3. 通过加工图确定了最佳α+β锻造参数（1130 K/0.001 s⁻¹），并发现高应变率（≥3.0 s⁻¹）下存在绝热剪切带失稳区；4. 阐明了层状α相球化过程的微观机制（层板剪切→位错生成→界面形核→界面迁移） | 0 | FALSE | [8 empty] | Ti–5.0Al–2.40Sn–2.02Zr–3.86Mo–3.91Cr（wt.%） | 圆柱形锻件（初始层状组织） | [7 empty] | β锻造工艺获得层状组织 | [5 empty] | α+β锻造工艺（温度1050-1130 K，应变率0.001-10.0 s⁻¹） |  |  |  | 777-857 | 0.001-10.0 | [9 empty] | 902 | [25 empty] | 航空航天 | 喷气发动机、压缩机 | 高温结构件 | ≥800 K高温环境 | 1 | 1 | 5 |  |  | 2.02 |  | 2.4 |  |  | 3.91 |  |  |  |  | 3.86
94495c122ddffdb7271752a17eac8fc28e3ab666907b6a282218a60b8e7b7de1_1 | [5 empty] | /home/zjh/Cluster/project_0/data/94495c122ddffdb7271752a17eac8fc28e3ab666907b6a282218a60b8e7b7de1/lab_json.txt | Effect of electrolyte composition on TiO2 nanotubular structure formation and its electrochemical evaluation | K.M. Deena (Department of Metallurgy and Materials Engineering, CEET, University of the Punjab, 54590, Lahore, Pakistan); A. Farooqa (Department of Metallurgy and Materials Engineering, CEET, University of the Punjab, 54590, Lahore, Pakistan); M.A. Razaa (Department of Metallurgy and Materials Engineering, CEET, University of the Punjab, 54590, Lahore, Pakistan); W. Haider (Mechanical Engineering Department, The University of Texas Pan American, Edinburg, TX, 78539, US) | 1. 揭示了氟离子浓度梯度对TiO2纳米管形成机制的调控作用：高氟浓度（0.15M NH4F）通过抑制Ti4+扩散促进纳米管自组织生长；2. 提出双时间常数阻抗模型：高频区对应氟离子诱导的TiO2溶解，低频区对应氧化物的吸附过程；3. 发现阳极氧化直接生成缺氧Ti6O相，经热处理可转化为锐钛矿/金红石混合相 | 0 | FALSE | [8 empty] | Ti–6Al–4V（wt.%） | 原始状态：Ti6Al4V合金板材（尺寸30L×10W×4T mm）；处理状态：阳极氧化表面（纳米管/多孔结构）；后处理状态：热处理后氧化物涂层 | [7 empty] | 电解液体系：5种配方（AN-1至AN-5），含NH4F(0-0.15M)、NH4H2PO4(0-0.5M)、H2SO4(30%)等；阳极氧化参数：45V直流，120分钟，两电极体系（石墨对电极） |  | 350℃空气环境，3小时，升温速率10℃/min | [44 empty] | 光催化; 自清洁表面; 太阳能电池; 生物医学植入体 | 光催化反应器; 光伏器件 | 骨科/牙科植入物 | 酸性电解质环境（pH未明确）；光化学活性环境; 光化学活性环境; 生物体液环境（通过阻抗测试模拟） | 1 | 1 | 6 | 4
075d56233d3cc6ce8b214da5a35c6de9daf8e48cd47abe685447570607722c71_10 | [5 empty] | /home/zjh/Cluster/project_0/data/075d56233d3cc6ce8b214da5a35c6de9daf8e48cd47abe685447570607722c71/lab_json.txt | 《As-Fabricated and Heat-Treated Microstructures of the Ti-6Al-4V Alloy Processed by Selective Laser Melting》 | T. VILARO (Poly-Shape, Villecresnes, France; Materials Centre of Mines ParisTech, CNRS UMR 7633, Evry, France); C. COLIN (Materials Centre of Mines ParisTech, CNRS UMR 7633, Evry, France); J.D. BARTOUT (Materials Centre of Mines ParisTech, CNRS UMR 7633, Evry, France) | 首次系统研究SLM制备Ti-6Al-4V的热处理优化，提出超固溶线（1323 K）和亚固溶线（1223 K）两种策略，通过调控晶粒形态（柱状或等轴）适应不同载荷需求；揭示缺陷与力学性能各向异性的直接关联，发现横向（TD）加载因缺陷开口效应导致延展性显著下降（仅1.7%），优化SLM参数可提升延展性至8-9%；提出新型回火工艺窗口，回火温度在973-1123 K区间内硬度显著降低，因正交马氏体α''相形成，为平衡强度与延展性提供新途径。 | 9 | FALSE | 925 | 1040 | 7.5 | 25 | 10^-3 |  | 98 |  | Ti–6Al–4V（wt.%） | 增材制造件 + 亚固溶线处理 | [7 empty] | SLM（激光功率160 W，扫描速度600 mm/s，层厚40 μm，预热773 K，氧含量<100 ppm） |  | 1223 K（950°C）保温1小时，水淬（WQ） | [44 empty] | 航空工业 | 飞机发动机、机身结构 | 近净形复杂部件（如涡轮叶片、支架） | 高温（≤773 K）、腐蚀性环境 | 1 | 1 | 6 | 4
075d56233d3cc6ce8b214da5a35c6de9daf8e48cd47abe685447570607722c71_11 | [5 empty] | /home/zjh/Cluster/project_0/data/075d56233d3cc6ce8b214da5a35c6de9daf8e48cd47abe685447570607722c71/lab_json.txt | 《As-Fabricated and Heat-Treated Microstructures of the Ti-6Al-4V Alloy Processed by Selective Laser Melting》 | T. VILARO (Poly-Shape, Villecresnes, France; Materials Centre of Mines ParisTech, CNRS UMR 7633, Evry, France); C. COLIN (Materials Centre of Mines ParisTech, CNRS UMR 7633, Evry, France); J.D. BARTOUT (Materials Centre of Mines ParisTech, CNRS UMR 7633, Evry, France) | 首次系统研究SLM制备Ti-6Al-4V的热处理优化，提出超固溶线（1323 K）和亚固溶线（1223 K）两种策略，通过调控晶粒形态（柱状或等轴）适应不同载荷需求；揭示缺陷与力学性能各向异性的直接关联，发现横向（TD）加载因缺陷开口效应导致延展性显著下降（仅1.7%），优化SLM参数可提升延展性至8-9%；提出新型回火工艺窗口，回火温度在973-1123 K区间内硬度显著降低，因正交马氏体α''相形成，为平衡强度与延展性提供新途径。 | 10 | FALSE |  |  | 9 | [5 empty] | Ti–6Al–4V（wt.%） | 增材制造件（优化缺陷） | [7 empty] | SLM（激光功率200 W，扫描速度500 mm/s，层厚30 μm） | [46 empty] | 航空工业 | 飞机发动机、机身结构 | 近净形复杂部件（如涡轮叶片、支架） | 高温（≤773 K）、腐蚀性环境 | 1 | 1 | 6 | 4
a26bb452749ff0d7aa3bb9acac10ce1c211e050ae163b959e7faf5795066babb_5 | [5 empty] | /home/zjh/Cluster/project_0/data/a26bb452749ff0d7aa3bb9acac10ce1c211e050ae163b959e7faf5795066babb/lab_json.txt | Reverse effect of hot isostatic pressing on high-speed selective laser melted Ti–6Al–4V alloy | Jungsub Lee (Department of Materials Engineering and Convergence Technology, Center for K-metal, Gyeongsang National University, Jinju, 52828, Republic of Korea); Hyunjong Ha (Korea Institute of Materials Science, Changwon, 51508, Republic of Korea); Jae Bok Seol (Department of Materials Engineering and Convergence Technology, Center for K-metal, Gyeongsang National University, Jinju, 52828, Republic of Korea); Jung Gi Kim (Department of Materials Engineering and Convergence Technology, Center for K-metal, Gyeongsang National University, Jinju, 52828, Republic of Korea); Eun Hyeok Seo (Department of Mechanical Engineering, Ulsan National Institute of Science and Technology, Ulsan, 44919, Republic of Korea); Seung Ki Moon (School of Mechanical and Aerospace Engineering, Nanyang Technological University, 50 Nanyang Ave, 639798, Singapore); Im Doo Jung (Department of Mechanical Engineering, Ulsan National Institute of Science and Technology, Ulsan, 44919, Republic of Korea); Hyokyung Sung (Department of Materials Engineering and Convergence Technology, Center for K-metal, Gyeongsang National University, Jinju, 52828, Republic of Korea) | HIP对高速度打印Ti-6Al-4V的逆向效应：高扫描速度下HIP处理导致α'-板条马氏体向Widmanstätten α-层状结构转变，降低力学性能；表面粗糙度通过构建角度调控，影响断裂行为；高速度打印与HIP的协同矛盾需权衡工艺参数。 | 4 | FALSE | 857 | 987 | 2.30 |  | 10⁻³ | 狗骨试样，标距25.4 mm，直径4.75 mm |  |  | Ti–6Al–4V（wt.%） | HIP后处理件 | [7 empty] | 选择性激光熔化（SLM）：激光功率294 W，扫描速度1250 mm/s，孵化间距70 μm，层厚30 μm，支撑高度10 mm |  | 应力消除处理: 720°C，2小时，空冷；热等静压（HIP）: 950°C，3小时，100 MPa压力，氩气环境 | [44 empty] | 医疗、汽车、航空航天工业 |  | 3D打印金属零件（如轻量化结构件、复杂几何部件） | 常规工程环境 | 1 | 1 | 6 | 4
0318cb34ffbdd18d51483595ab8a61310b7a96280b031484649e2df539bd143d_1 | [5 empty] | /home/zjh/Cluster/project_0/data/0318cb34ffbdd18d51483595ab8a61310b7a96280b031484649e2df539bd143d/lab_json.txt | The effect of post-weld heat treatment on the notched tensile fracture of Ti–6Al–4V to Ti–6Al–6V–2Sn dissimilar laser welds | C.T. Hsieh (Department of Materials Engineering, National Taiwan University, Taipei 106, Taiwan, ROC); C.Y. Chu (Institute of Materials Engineering, National Taiwan Ocean University, Keelung 202, Taiwan, ROC); R.K. Shiue (Department of Materials Engineering, National Taiwan University, Taipei 106, Taiwan, ROC); L.W. Tsay (Institute of Materials Engineering, National Taiwan Ocean University, Keelung 202, Taiwan, ROC) | 揭示了异种激光焊接的熔合区缺口拉伸强度对后热处理不敏感，其NTS范围稳定在1060–1180 MPa；发现Mo当量的微小增加会促进熔合区形成细小的篮编织状α+β组织，导致高硬度和低缺口拉伸强度；通过稀释Ti-6-4合金成分显著降低了Ti-6-6-2焊接区的高缺口脆性。 | 0 | FALSE |  |  |  | 25 | 0.02 | 缺口半径约100 μm，缺口深度7.0 mm |  |  | Ti–6Al–4V（wt.%）（：5.90 Al, 3.95 V, 0.11 Fe, 0.01 C, 0.07 O, 0.01 N, 余量 Ti） | 板材（3.0 mm厚） | [7 empty] | 激光焊接（CO2激光，功率2800 W，速度1000 mm/min，Ar/He保护） |  | 无后热处理（AW状态） |  | 360 | 维氏硬度（HV 0.3，载荷300 g，保持时间10 s） | [41 empty] | 航空航天、化工、海洋工程; 航空航天 | 结构件; 高强度结构件; 组装件 | 飞机机身、发动机部件 | 高温、腐蚀性环境（如海水、化学介质）; 高温、高应力环境; 高温、复杂应力环境 | 1 | 1 | 6 | 4
0318cb34ffbdd18d51483595ab8a61310b7a96280b031484649e2df539bd143d_2 | [5 empty] | /home/zjh/Cluster/project_0/data/0318cb34ffbdd18d51483595ab8a61310b7a96280b031484649e2df539bd143d/lab_json.txt | The effect of post-weld heat treatment on the notched tensile fracture of Ti–6Al–4V to Ti–6Al–6V–2Sn dissimilar laser welds | C.T. Hsieh (Department of Materials Engineering, National Taiwan University, Taipei 106, Taiwan, ROC); C.Y. Chu (Institute of Materials Engineering, National Taiwan Ocean University, Keelung 202, Taiwan, ROC); R.K. Shiue (Department of Materials Engineering, National Taiwan University, Taipei 106, Taiwan, ROC); L.W. Tsay (Institute of Materials Engineering, National Taiwan Ocean University, Keelung 202, Taiwan, ROC) | 揭示了异种激光焊接的熔合区缺口拉伸强度对后热处理不敏感，其NTS范围稳定在1060–1180 MPa；发现Mo当量的微小增加会促进熔合区形成细小的篮编织状α+β组织，导致高硬度和低缺口拉伸强度；通过稀释Ti-6-4合金成分显著降低了Ti-6-6-2焊接区的高缺口脆性。 | 1 | FALSE |  |  |  | 25 | 0.02 | 缺口半径约100 μm，缺口深度7.0 mm |  |  | Ti–6Al–6V–2Sn（wt.%）（：5.50 Al, 5.40 V, 1.90 Sn, 0.5 Fe, 0.54 Cu, 0.02 C, 0.011 N, 余量 Ti） | 板材（3.0 mm厚） | [7 empty] | 激光焊接（CO2激光，功率2800 W，速度1000 mm/min，Ar/He保护） |  | 无后热处理（AW状态） |  | 425 | 维氏硬度（HV 0.3，载荷300 g，保持时间10 s） | [41 empty] | 航空航天、化工、海洋工程; 航空航天 | 结构件; 高强度结构件; 组装件 | 飞机机身、发动机部件 | 高温、腐蚀性环境（如海水、化学介质）; 高温、高应力环境; 高温、复杂应力环境 | 1 | 1 | 6 | 6 |  |  |  | 2
b85b9e1df31aca3f31c242955ba0d1e3f878af71790de136b7965d9f8562f606_3 | [5 empty] | /home/zjh/Cluster/project_0/data/b85b9e1df31aca3f31c242955ba0d1e3f878af71790de136b7965d9f8562f606/lab_json.txt | An in vitro investigation of plasma sprayed hydroxyapatite (HA) coatings produced with flame-spheroidized feedstock | S.W.K. Kweh (Nanyang Technological University, School of Mechanical and Production Engineering); K.A. Khor* (Nanyang Technological University, School of Mechanical and Production Engineering); P. Cheang (Nanyang Technological University, School of Materials Engineering) | 1. 首次采用火焰球化HA原料粉末制备等离子喷涂涂层，改善粉末流动性和沉积效率；2. 揭示热处理对涂层生理稳定性的影响机制：喷涂态涂层显示快速钙磷酸盐溶解/再沉淀（4.1mm/week），热处理涂层保持机械稳定性（弹性模量仅下降24.3%）；3. 建立涂层性能退化定量关系：微硬度下降与浸泡时间呈非线性关系，结合强度下降存在临界时间节点（4周后趋于稳定）。 | 2 | FALSE | [6 empty] | 26.7 |  | Ti–6Al–4V（wt.%）（SHA，20B45 μm原料粉末） | 热处理态涂层 | [7 empty] | 大气等离子喷涂（APS）主电弧气体：氩气（345 kPa），辅助气体：氦气（207 kPa），净能量：12 kW，粉末进给速率：15 g/min，喷涂距离：10 cm |  | 后续热处理（具体参数未说明） | [44 empty] | 生物医学植入物 | 人工髋关节假体; 骨修复植入系统 | 股骨柄涂层; 关节接触面 | 人体生理环境（模拟体液：pH 7.25，36.5℃），动态载荷条件（通过SBF循环模拟） | 1 | 1 | 6 | 4
ab83311e59228503e2025cfb047d2986a2b769b3726441be6dabf23e99ce98bd_3 | [5 empty] | /home/zjh/Cluster/project_0/data/ab83311e59228503e2025cfb047d2986a2b769b3726441be6dabf23e99ce98bd/lab_json.txt | An Investigation of the Fatigue and Fracture Behavior of Mn-Containing Gamma Titanium Aluminides | W.O. Soboyejo (Department of Materials Science and Engineering, The Ohio State University, Columbus, OH 43210-1179); C. Mercer (Department of Materials Science and Engineering, The Ohio State University, Columbus, OH 43210-1179); K. Lou (Union College, Schenectady, NY 12301); S. Heath (AGA Gas Company, Lidingo, S-181 31 Sweden) | 1. 发现Mn偏析机制：首次阐明Mn在晶界偏析是导致Ti-48Al-xMn合金室温沿晶断裂的主要原因，而非传统γ合金的穿晶解理断裂；2. 热处理与性能关联：证明退火时间/温度增加会加剧Mn偏析和α₂相析出，导致强度和韧性下降；3. 微观力学模型：提出基于孪生增韧的微观力学框架，用于评估单次和循环加载下的裂纹尖端屏蔽效应；4. 工艺-组织-性能关系：通过不同挤压比（14:1 vs 10:1）和热处理（HTC vs 两阶段退火）的系统研究，揭示了储存功和晶粒尺寸对断裂行为的影响。 | 2 | FALSE | [8 empty] | Ti–48Al–2Mn（at.%） | 挤压件（热挤压比10:1） | [7 empty] | 铸造 + 热等静压（1260℃，172 MPa，4小时） + 挤压（1343℃，10:1） |  | HTC（982℃ 1h/AC + 704℃ 1h/FC + 815℃ 1h/AC） | [10 empty] | 8.9 | [33 empty] | 航空航天高温结构材料 | 航空发动机 | 低压涡轮叶片、高温紧固件 | 温度：室温至815℃；载荷条件：循环载荷（疲劳）、冲击载荷 | 1 | 1 | 48 | [8 empty] | 2
b8f4983838f11f6f28a98ccb2ec1924feb65f903374ca773ef21c1e33cb81fbd_2 | [5 empty] | /home/zjh/Cluster/project_0/data/b8f4983838f11f6f28a98ccb2ec1924feb65f903374ca773ef21c1e33cb81fbd/lab_json.txt | Microstructure evolution and mechanical properties of P/M Ti-22Al-25Nb alloy during hot extrusion | J.L. Yang (哈尔滨工业大学材料科学与工程学院); G.F. Wang (哈尔滨工业大学材料科学与工程学院，国家精密热加工重点实验室); W.C. Zhang (哈尔滨工业大学材料科学与工程学院); W.Z. Chen (哈尔滨工业大学材料科学与工程学院); X.Y. Jiao (哈尔滨工业大学材料科学与工程学院); K.F. Zhang (哈尔滨工业大学材料科学与工程学院) | 1. 首次通过元素粉末冶金结合热挤压工艺成功制备了 Ti-22Al-25Nb 合金棒材；2. 热挤压过程中动态再结晶（DRX）显著细化 B2 晶粒，形成强 (110)B2//ED 织构及 {001}<111> 和 {111}<13-1> 纤维织构；3. 室温抗拉强度达 1122.7 MPa，延伸率 7.9%，高温抗拉强度优异（650℃:916.5 MPa，800℃:613.1 MPa）；4. 揭示了热挤压过程中 α2 相溶解、O 相析出与织构演变的协同强化机制。 | 1 | FALSE |  | 1122.7 | 7.90 | 25 | 2.5×10⁻⁴/s | 狗骨试样（标距尺寸13×3×1.5 mm） |  |  | Ti–22Al–25Nb（at.%） | 挤压态棒材 | [7 empty] | 元素粉末冶金 + 热挤压（1200℃/60min，挤压比10.56:1，速度10 mm/s，空冷） | [46 empty] | 航空航天高温结构材料 | 发动机高温部件 | 轻量化承力结构 | 高温（650–800℃）、高应力 | 1 | 1 | 22 |  | 25
b8f4983838f11f6f28a98ccb2ec1924feb65f903374ca773ef21c1e33cb81fbd_3 | [5 empty] | /home/zjh/Cluster/project_0/data/b8f4983838f11f6f28a98ccb2ec1924feb65f903374ca773ef21c1e33cb81fbd/lab_json.txt | Microstructure evolution and mechanical properties of P/M Ti-22Al-25Nb alloy during hot extrusion | J.L. Yang (哈尔滨工业大学材料科学与工程学院); G.F. Wang (哈尔滨工业大学材料科学与工程学院，国家精密热加工重点实验室); W.C. Zhang (哈尔滨工业大学材料科学与工程学院); W.Z. Chen (哈尔滨工业大学材料科学与工程学院); X.Y. Jiao (哈尔滨工业大学材料科学与工程学院); K.F. Zhang (哈尔滨工业大学材料科学与工程学院) | 1. 首次通过元素粉末冶金结合热挤压工艺成功制备了 Ti-22Al-25Nb 合金棒材；2. 热挤压过程中动态再结晶（DRX）显著细化 B2 晶粒，形成强 (110)B2//ED 织构及 {001}<111> 和 {111}<13-1> 纤维织构；3. 室温抗拉强度达 1122.7 MPa，延伸率 7.9%，高温抗拉强度优异（650℃:916.5 MPa，800℃:613.1 MPa）；4. 揭示了热挤压过程中 α2 相溶解、O 相析出与织构演变的协同强化机制。 | 2 | FALSE |  | 916.5 | 10.60 | 650 | 2.5×10⁻⁴/s | 狗骨试样（标距尺寸13×3×1.5 mm） |  |  | Ti–22Al–25Nb（at.%） | 挤压态棒材 | [7 empty] | 元素粉末冶金 + 热挤压（1200℃/60min，挤压比10.56:1，速度10 mm/s，空冷） | [46 empty] | 航空航天高温结构材料 | 发动机高温部件 | 轻量化承力结构 | 高温（650–800℃）、高应力 | 1 | 1 | 22 |  | 25
b8f4983838f11f6f28a98ccb2ec1924feb65f903374ca773ef21c1e33cb81fbd_4 | [5 empty] | /home/zjh/Cluster/project_0/data/b8f4983838f11f6f28a98ccb2ec1924feb65f903374ca773ef21c1e33cb81fbd/lab_json.txt | Microstructure evolution and mechanical properties of P/M Ti-22Al-25Nb alloy during hot extrusion | J.L. Yang (哈尔滨工业大学材料科学与工程学院); G.F. Wang (哈尔滨工业大学材料科学与工程学院，国家精密热加工重点实验室); W.C. Zhang (哈尔滨工业大学材料科学与工程学院); W.Z. Chen (哈尔滨工业大学材料科学与工程学院); X.Y. Jiao (哈尔滨工业大学材料科学与工程学院); K.F. Zhang (哈尔滨工业大学材料科学与工程学院) | 1. 首次通过元素粉末冶金结合热挤压工艺成功制备了 Ti-22Al-25Nb 合金棒材；2. 热挤压过程中动态再结晶（DRX）显著细化 B2 晶粒，形成强 (110)B2//ED 织构及 {001}<111> 和 {111}<13-1> 纤维织构；3. 室温抗拉强度达 1122.7 MPa，延伸率 7.9%，高温抗拉强度优异（650℃:916.5 MPa，800℃:613.1 MPa）；4. 揭示了热挤压过程中 α2 相溶解、O 相析出与织构演变的协同强化机制。 | 3 | FALSE |  | 613.1 | 16.10 | 800 | 2.5×10⁻⁴/s | 狗骨试样（标距尺寸13×3×1.5 mm） |  |  | Ti–22Al–25Nb（at.%） | 挤压态棒材 | [7 empty] | 元素粉末冶金 + 热挤压（1200℃/60min，挤压比10.56:1，速度10 mm/s，空冷） | [46 empty] | 航空航天高温结构材料 | 发动机高温部件 | 轻量化承力结构 | 高温（650–800℃）、高应力 | 1 | 1 | 22 |  | 25
38f08f621c7574422b543fd861674c40b7020c0ca44eaddb247d18750db6ddc7_3 | [5 empty] | /home/zjh/Cluster/project_0/data/38f08f621c7574422b543fd861674c40b7020c0ca44eaddb247d18750db6ddc7/lab_json.txt | MICROSTRUCTURAL EVOLUTION AND PROPERTIES OF A FORGED GAMMA ALUMINIDE ALLOY | YOUNG-WON (Y-W.) KIM (Metcut-Materials Research Group, P.O. Box 33511, Wright-Patterson Air Force Base, OH 45433-0511, U.S.A.) | 1. 揭示了双相γ钛铝化物合金（Ti-47Al-1Cr-1V-2.5Nb）在锻造及热处理过程中形成的四类微观结构（近γ、双相、近层状、全层状）及其演化机制；2. 发现全层状结构（FL）具有高断裂韧性（20-30 MPa√m），而双相结构（Duplex）具有较高拉伸塑性（3.8%延伸率），但断裂韧性较低（12.9 MPa√m）；3. 通过相图分析及电子显微技术，明确了三种层状结构（Type I、II、III）的形成路径，包括冷却速率对α→γ相变及α₂有序化的影响；4. 提出通过控制热处理工艺（如晶粒细化）可优化全层状结构的强度与韧性平衡（如细晶FL的YS达508 MPa，K_ic为22.8 MPa√m）。 | 2 | FALSE | 418 | 487 | 1.10 | 25 |  | 3 mm直径 × 1.8 cm标距长度 |  |  | Ti–47Al–1Cr–1V–2.5Nb（at.%） | 锻件 | [7 empty] | 颅骨熔炼（skull melting）及铸造；热等静压（HIP）：1200°C/3h/270 MPa（氩气）；锻造：等温锻造（1180°C，88%变形量） |  | 1370°C/4h，控制冷却（80°C/min）至900°C，空冷（AC） |  |  |  | 等温锻造（1180°C，88%变形量） | [6 empty] | 25.6 | [33 empty] | 高温结构材料（航空发动机、燃气轮机等） | 航空发动机、燃气轮机等 | 涡轮叶片、压气机部件等 | 高温氧化环境、机械载荷条件 | 1 | 1 | 47 | 1 | 2.5 | [5 empty] | 1
38f08f621c7574422b543fd861674c40b7020c0ca44eaddb247d18750db6ddc7_4 | [5 empty] | /home/zjh/Cluster/project_0/data/38f08f621c7574422b543fd861674c40b7020c0ca44eaddb247d18750db6ddc7/lab_json.txt | MICROSTRUCTURAL EVOLUTION AND PROPERTIES OF A FORGED GAMMA ALUMINIDE ALLOY | YOUNG-WON (Y-W.) KIM (Metcut-Materials Research Group, P.O. Box 33511, Wright-Patterson Air Force Base, OH 45433-0511, U.S.A.) | 1. 揭示了双相γ钛铝化物合金（Ti-47Al-1Cr-1V-2.5Nb）在锻造及热处理过程中形成的四类微观结构（近γ、双相、近层状、全层状）及其演化机制；2. 发现全层状结构（FL）具有高断裂韧性（20-30 MPa√m），而双相结构（Duplex）具有较高拉伸塑性（3.8%延伸率），但断裂韧性较低（12.9 MPa√m）；3. 通过相图分析及电子显微技术，明确了三种层状结构（Type I、II、III）的形成路径，包括冷却速率对α→γ相变及α₂有序化的影响；4. 提出通过控制热处理工艺（如晶粒细化）可优化全层状结构的强度与韧性平衡（如细晶FL的YS达508 MPa，K_ic为22.8 MPa√m）。 | 3 | FALSE | 508 | 588 | 1.10 | 25 |  | 3 mm直径 × 1.8 cm标距长度 |  |  | Ti–47Al–1Cr–1V–2.5Nb（at.%） | 锻件 | [7 empty] | 颅骨熔炼（skull melting）及铸造；热等静压（HIP）：1200°C/3h/270 MPa（氩气）；锻造：等温锻造（1180°C，88%变形量） |  | 1350°C/1h，控制冷却（80°C/min）至1000°C，空冷（AC） |  |  |  | 等温锻造（1180°C，88%变形量） | [6 empty] | 22.8 | [33 empty] | 高温结构材料（航空发动机、燃气轮机等） | 航空发动机、燃气轮机等 | 涡轮叶片、压气机部件等 | 高温氧化环境、机械载荷条件 | 1 | 1 | 47 | 1 | 2.5 | [5 empty] | 1
ed1dd183a1b515fff896b2a6fd42ae0d2b56d11376eb0b58210e98fdf35aa80f_3 | [5 empty] | /home/zjh/Cluster/project_0/data/ed1dd183a1b515fff896b2a6fd42ae0d2b56d11376eb0b58210e98fdf35aa80f/lab_json.txt | Deposition and characterization of Ti1−xNixCu shape memory alloy thin films | Hejun Du (School of Mechanical Production and Engineering, Nanyang Technological University, Singapore; Advanced Materials for Micro and Nano Systems Programme, Singapore-MIT Alliance, Singapore); Yongqing Fu (School of Mechanical Production and Engineering, Nanyang Technological University, Singapore; Advanced Materials for Micro and Nano Systems Programme, Singapore-MIT Alliance, Singapore) | 1. Cu含量对相变行为的调控：首次系统研究了Cu含量（0-15 at.%）对TiNiCu薄膜相变温度、热滞和恢复应力的影响，发现Cu含量增加可显著降低相变温度和热滞。 2. 应力增加率峰值现象：在Cu含量为9 at.%时观察到最大应力增加率（对应驱动速度），为微执行器设计提供了关键参数。 3. 相结构演变规律：通过XRD验证了Cu含量升高导致马氏体相从单斜（B19'）向正交（B19）转变，并抑制R相形成。 | 3 | FALSE | [8 empty] | Ti–35Ni–14.8Cu（at.%）（15 Cu） | 薄膜（厚度3.5 μm） | [7 empty] | 磁控溅射（Ti60Ni40靶，r.f. 400 W；Ti靶DC 30 W；Cu靶DC 15 W），基底温度723 K，氩气压1-2 mTorr | [18 empty] | 10.35 | [27 empty] | 微机电系统（MEMS）、生物医学 | 微执行器 | 微阀、微泵、微夹持器 | 温度循环、低应力驱动环境 | 1 | 1 |  |  |  |  | 35 |  |  | 14.8
9915bcb2988521fd1034d6a84bdcf2c008ff8abbc19c72b2d0998c6dc5cd0f21_3 | [5 empty] | /home/zjh/Cluster/project_0/data/9915bcb2988521fd1034d6a84bdcf2c008ff8abbc19c72b2d0998c6dc5cd0f21/lab_json.txt | Microstructural Modeling and Process Control During Hot Working of Commercial Ti-6Al-4V: Response of Lamellar and Equiaxed Starting Microstructures | Y. V. R. K. Prasad (Materials Process Design Branch (AFRL/MLMR), Materials and Manufacturing Directorate, Air Force Research Laboratory, Wright-Patterson Air Force Base, OH 45433-7746); T. Seshacharyulu (Materials Process Design Branch (AFRL/MLMR), Materials and Manufacturing Directorate, Air Force Research Laboratory, Wright-Patterson Air Force Base, OH 45433-7746); S. C. Medeiros (Materials Process Design Branch (AFRL/MLMR), Materials and Manufacturing Directorate, Air Force Research Laboratory, Wright-Patterson Air Force Base, OH 45433-7746); W. G. Frazier (Materials Process Design Branch (AFRL/MLMR), Materials and Manufacturing Directorate, Air Force Research Laboratory, Wright-Patterson Air Force Base, OH 45433-7746) | 1. 首次系统比较了Ti-6Al-4V合金两种初始组织（βt和(α+β)e）在热加工中的流变应力行为、动力学参数和工艺窗口差异；2. 建立了α相球化（βt预成形体）和超塑性变形（(α+β)e预成形体）的显微组织演化模型，并关联Zener-Hollomon参数（Z）与晶粒尺寸；3. 揭示了βt预成形体在α+β相区低温端的流变不稳定性（绝热剪切带）与(α+β)e预成形体在高应变率下的失效机制差异；4. 提出了优化的热加工参数：βt预成形体球化（960°C/0.0003 s⁻¹），(α+β)e预成形体超塑性成形（825°C/0.0003 s⁻¹） | 2 | FALSE |  |  | 650 | 825 | 0.01 |  |  |  | Ti–6Al–4V（wt.%）（6.28 Al, 3.97 V, 0.18 O, 0.052 Fe, 0.0062 N, 0.008 C, 0.0049 H, 余量 Ti） | 锻件（等轴α晶粒，平均晶粒尺寸8 μm，β相体积分数~10%） | [7 empty] | 轧制退火态（初始为轧制棒材） | [9 empty] | 850 | 0.0003 | 150 | [34 empty] | 航空航天结构件、发动机部件 | 飞机机身框架、涡轮盘、压气机叶片 | 锻件、挤压件 | 高温（<550°C）、中高应力、氧化环境 | 1 | 1 | 6 | 4
9915bcb2988521fd1034d6a84bdcf2c008ff8abbc19c72b2d0998c6dc5cd0f21_4 | [5 empty] | /home/zjh/Cluster/project_0/data/9915bcb2988521fd1034d6a84bdcf2c008ff8abbc19c72b2d0998c6dc5cd0f21/lab_json.txt | Microstructural Modeling and Process Control During Hot Working of Commercial Ti-6Al-4V: Response of Lamellar and Equiaxed Starting Microstructures | Y. V. R. K. Prasad (Materials Process Design Branch (AFRL/MLMR), Materials and Manufacturing Directorate, Air Force Research Laboratory, Wright-Patterson Air Force Base, OH 45433-7746); T. Seshacharyulu (Materials Process Design Branch (AFRL/MLMR), Materials and Manufacturing Directorate, Air Force Research Laboratory, Wright-Patterson Air Force Base, OH 45433-7746); S. C. Medeiros (Materials Process Design Branch (AFRL/MLMR), Materials and Manufacturing Directorate, Air Force Research Laboratory, Wright-Patterson Air Force Base, OH 45433-7746); W. G. Frazier (Materials Process Design Branch (AFRL/MLMR), Materials and Manufacturing Directorate, Air Force Research Laboratory, Wright-Patterson Air Force Base, OH 45433-7746) | 1. 首次系统比较了Ti-6Al-4V合金两种初始组织（βt和(α+β)e）在热加工中的流变应力行为、动力学参数和工艺窗口差异；2. 建立了α相球化（βt预成形体）和超塑性变形（(α+β)e预成形体）的显微组织演化模型，并关联Zener-Hollomon参数（Z）与晶粒尺寸；3. 揭示了βt预成形体在α+β相区低温端的流变不稳定性（绝热剪切带）与(α+β)e预成形体在高应变率下的失效机制差异；4. 提出了优化的热加工参数：βt预成形体球化（960°C/0.0003 s⁻¹），(α+β)e预成形体超塑性成形（825°C/0.0003 s⁻¹） | 3 | FALSE |  |  | 120 | 950 | 0.01 |  |  |  | Ti–6Al–4V（wt.%）（6.28 Al, 3.97 V, 0.18 O, 0.052 Fe, 0.0062 N, 0.008 C, 0.0049 H, 余量 Ti） | 锻件（等轴α晶粒，平均晶粒尺寸8 μm，β相体积分数~10%） | [7 empty] | 轧制退火态（初始为轧制棒材） | [9 empty] | 1100 | 10 | 60 | [34 empty] | 航空航天结构件、发动机部件 | 飞机机身框架、涡轮盘、压气机叶片 | 锻件、挤压件 | 高温（<550°C）、中高应力、氧化环境 | 1 | 1 | 6 | 4
af6f7e7e3cc0b09c9436b9df6715a47faaf3523009fb82bb1d7c1cf76116ee45_1 | [5 empty] | /home/zjh/Cluster/project_0/data/af6f7e7e3cc0b09c9436b9df6715a47faaf3523009fb82bb1d7c1cf76116ee45/lab_json.txt | Effect of composition and cooling rate on the transformation of α to γ phase in TiAl alloys | Y. Bhambri (Metals and Ceramics Division, Oak Ridge National Laboratory, USA); V.K. Sikka (Metals and Ceramics Division, Oak Ridge National Laboratory, USA); W.D. Porter (Metals and Ceramics Division, Oak Ridge National Laboratory, USA); E.A. Loria (Metallurgical Consultant, Pittsburgh, USA); T. Carneiro (Reference Metals Company Inc., Bridgeville, USA) | 冷却速率主导相变温度：冷却速率（1–40℃/min）对α→γ相变温度的影响（达70℃差异）显著大于合金成分（4–8 at.% Nb变化）的影响；显微结构优化：快速冷却（40℃/min）可显著细化层状结构（层间距从2μm降至0.1μm），提升高温应用性能（如蠕变和疲劳抗性）。 | 0 | FALSE | [8 empty] | Ti–46Al–4Nb–1W–0.12B（wt.%） | 挤压件（9-mm直径核心） | [7 empty] | 非自耗电弧熔炼（水冷铜模铸造，热挤压工艺：1350℃预热1.5小时，通过15.8mm模具挤压，面积缩减比10.24:1） |  | 1320℃加热后冷却速率1℃/min | [18 empty] | 1302 | [25 empty] | 高温结构材料 | 燃气涡轮发动机 | 涡轮叶片 | 高温氧化性环境（如航空发动机热端部件） | 1 | 1 | 46 |  | 4 | [14 empty] | 1 | 0.12
af6f7e7e3cc0b09c9436b9df6715a47faaf3523009fb82bb1d7c1cf76116ee45_2 | [5 empty] | /home/zjh/Cluster/project_0/data/af6f7e7e3cc0b09c9436b9df6715a47faaf3523009fb82bb1d7c1cf76116ee45/lab_json.txt | Effect of composition and cooling rate on the transformation of α to γ phase in TiAl alloys | Y. Bhambri (Metals and Ceramics Division, Oak Ridge National Laboratory, USA); V.K. Sikka (Metals and Ceramics Division, Oak Ridge National Laboratory, USA); W.D. Porter (Metals and Ceramics Division, Oak Ridge National Laboratory, USA); E.A. Loria (Metallurgical Consultant, Pittsburgh, USA); T. Carneiro (Reference Metals Company Inc., Bridgeville, USA) | 冷却速率主导相变温度：冷却速率（1–40℃/min）对α→γ相变温度的影响（达70℃差异）显著大于合金成分（4–8 at.% Nb变化）的影响；显微结构优化：快速冷却（40℃/min）可显著细化层状结构（层间距从2μm降至0.1μm），提升高温应用性能（如蠕变和疲劳抗性）。 | 1 | FALSE | [8 empty] | Ti–46Al–4Nb–1W–0.12B（wt.%） | 挤压件（9-mm直径核心） | [7 empty] | 非自耗电弧熔炼（水冷铜模铸造，热挤压工艺：1350℃预热1.5小时，通过15.8mm模具挤压，面积缩减比10.24:1） |  | 1320℃加热后冷却速率40℃/min | [18 empty] | 1236 | [25 empty] | 高温结构材料 | 燃气涡轮发动机 | 涡轮叶片 | 高温氧化性环境（如航空发动机热端部件） | 1 | 1 | 46 |  | 4 | [14 empty] | 1 | 0.12
b85b9e1df31aca3f31c242955ba0d1e3f878af71790de136b7965d9f8562f606_1 | [5 empty] | /home/zjh/Cluster/project_0/data/b85b9e1df31aca3f31c242955ba0d1e3f878af71790de136b7965d9f8562f606/lab_json.txt | An in vitro investigation of plasma sprayed hydroxyapatite (HA) coatings produced with flame-spheroidized feedstock | S.W.K. Kweh (Nanyang Technological University, School of Mechanical and Production Engineering); K.A. Khor* (Nanyang Technological University, School of Mechanical and Production Engineering); P. Cheang (Nanyang Technological University, School of Materials Engineering) | 1. 首次采用火焰球化HA原料粉末制备等离子喷涂涂层，改善粉末流动性和沉积效率；2. 揭示热处理对涂层生理稳定性的影响机制：喷涂态涂层显示快速钙磷酸盐溶解/再沉淀（4.1mm/week），热处理涂层保持机械稳定性（弹性模量仅下降24.3%）；3. 建立涂层性能退化定量关系：微硬度下降与浸泡时间呈非线性关系，结合强度下降存在临界时间节点（4周后趋于稳定）。 | 0 | FALSE | [6 empty] | 31.37 |  | Ti–6Al–4V（wt.%）（SHA，20B45 μm原料粉末） | 等离子喷涂态涂层 | [7 empty] | 大气等离子喷涂（APS）主电弧气体：氩气（345 kPa），辅助气体：氦气（207 kPa），净能量：12 kW，粉末进给速率：15 g/min，喷涂距离：10 cm |  |  |  | 207.0 | Knoop微硬度测试 | [41 empty] | 生物医学植入物 | 人工髋关节假体; 骨修复植入系统 | 股骨柄涂层; 关节接触面 | 人体生理环境（模拟体液：pH 7.25，36.5℃），动态载荷条件（通过SBF循环模拟） | 1 | 1 | 6 | 4
b85b9e1df31aca3f31c242955ba0d1e3f878af71790de136b7965d9f8562f606_2 | [5 empty] | /home/zjh/Cluster/project_0/data/b85b9e1df31aca3f31c242955ba0d1e3f878af71790de136b7965d9f8562f606/lab_json.txt | An in vitro investigation of plasma sprayed hydroxyapatite (HA) coatings produced with flame-spheroidized feedstock | S.W.K. Kweh (Nanyang Technological University, School of Mechanical and Production Engineering); K.A. Khor* (Nanyang Technological University, School of Mechanical and Production Engineering); P. Cheang (Nanyang Technological University, School of Materials Engineering) | 1. 首次采用火焰球化HA原料粉末制备等离子喷涂涂层，改善粉末流动性和沉积效率；2. 揭示热处理对涂层生理稳定性的影响机制：喷涂态涂层显示快速钙磷酸盐溶解/再沉淀（4.1mm/week），热处理涂层保持机械稳定性（弹性模量仅下降24.3%）；3. 建立涂层性能退化定量关系：微硬度下降与浸泡时间呈非线性关系，结合强度下降存在临界时间节点（4周后趋于稳定）。 | 1 | FALSE | [6 empty] | 19.81 |  | Ti–6Al–4V（wt.%）（SHA，20B45 μm原料粉末） | 等离子喷涂态涂层 | [7 empty] | 大气等离子喷涂（APS）主电弧气体：氩气（345 kPa），辅助气体：氦气（207 kPa），净能量：12 kW，粉末进给速率：15 g/min，喷涂距离：10 cm |  |  |  | 131.8 | Knoop微硬度测试 | [41 empty] | 生物医学植入物 | 人工髋关节假体; 骨修复植入系统 | 股骨柄涂层; 关节接触面 | 人体生理环境（模拟体液：pH 7.25，36.5℃），动态载荷条件（通过SBF循环模拟） | 1 | 1 | 6 | 4
f23b0e71d430f894ec95f4b5b33cf5b591bf9c9c8094bf12aac5e95f551ffd4c_1 | [5 empty] | /home/zjh/Cluster/project_0/data/f23b0e71d430f894ec95f4b5b33cf5b591bf9c9c8094bf12aac5e95f551ffd4c/lab_json.txt | Advances in investment casting of Ti-6Al-4V alloy: a review | L. Nastac* (Concurrent Technologies Corporation, Johnstown, PA 15904, USA); M. N. Gungor (Concurrent Technologies Corporation); I. Ucok (Concurrent Technologies Corporation); K. L. Klug (Concurrent Technologies Corporation); W. T. Tack (Concurrent Technologies Corporation) | 提出消除铸造安全系数（casting factor 1.0）的可行性，突破传统铸造件设计限制；开发薄壁铸造技术（0.9-1.3 mm截面厚度），实现30-50%的减薄效果；验证电磁搅拌（EMS）技术对钛铸件柱状晶-等轴晶转变（CET）的控制效果；建立低成本铸造材料（非三次真空熔炼原料）的适用性，证明其力学性能与航空级材料相当；开发计算机模拟技术预测α壳层厚度和收缩缺陷，减少试生产次数 | 0 | FALSE | 841 | 917 | 10.70 | 25 |  |  |  |  | Ti–6Al–4V（wt.%）（Al 6%，V 4%，O ≤0.25%） | 12.5 mm厚铸造板 | [7 empty] | 熔模铸造 |  | 热等静压处理（HIP）：1172 K/103 MPa氩气/2小时；真空退火：1126 K/2小时 | [44 empty] | 航空航天; 军事装备; 能源工业; 医疗器械; 特殊应用; 铸造辅助材料 | F-22战斗机、V-22倾转旋翼机、F119发动机; M777轻型榴弹炮; 燃气轮机; 外科植入物; 高性能发动机; 赛车; 铸造工艺 | 结构件、传动适配器、叶片; 鞍座/驻锄部件; 压缩机叶片/叶轮; 植入部件; 铸件; 阀门; β晶粒细化 | 高温（700K）、腐蚀性化学介质、高周疲劳载荷; 未明确 | 1 | 1 | 6 | 4
0c4dbe0cca3da64c0db5ca3f5466f685321429f0b8183d08c5b2a2a58703a8a0_4 | [5 empty] | /home/zjh/Cluster/project_0/data/0c4dbe0cca3da64c0db5ca3f5466f685321429f0b8183d08c5b2a2a58703a8a0/lab_json.txt | Ti–Cr–X protium absorbing alloys with high protium content for fuel-cell | M. Okada (Department of Materials Science, Graduate School of Engineering, Tohoku University, Sendai 980-8579, Japan); T. Chou (Department of Materials Science, Graduate School of Engineering, Tohoku University, Sendai 980-8579, Japan); A. Kamegawa (Department of Materials Science, Graduate School of Engineering, Tohoku University, Sendai 980-8579, Japan); T. Tamura (Department of Materials Science, Graduate School of Engineering, Tohoku University, Sendai 980-8579, Japan); H. Takamura (Department of Materials Science, Graduate School of Engineering, Tohoku University, Sendai 980-8579, Japan); A. Matsukawa (Department of Materials Science, Graduate School of Engineering, Tohoku University, Sendai 980-8579, Japan); S. Yamashita (Materials Research Center, TDK, Narita-shi, Chiba 286-8588, Japan) | 开发了新型V-free Ti–Cr–X合金（X=Mo、Ru等），通过添加Mo或Ru稳定b.c.c.相，实现了3.0 mass%以上的高储氢容量；发现添加Mo或Ru可有效抑制Laves相形成，优于传统Ti–Cr–V合金（需5–7.5at%V）；揭示了b.c.c.相稳定性与添加元素种类的关系：6B族（Mo、W）和8族（Ru、Os、Rh、Ir）元素更优，而5B族（Nb、Ta）易形成Laves相。 | 3 | FALSE | [8 empty] | Ti–56Cr–2.0Ru（at.%） | 铸态+热处理态（b.c.c.单相） | [7 empty] | 电弧熔炼（Ar气氛），均质化退火后水淬 |  | 1673 K保温10分钟，水淬 | [44 empty] | 燃料电池（PEFC）氢储存系统 | 燃料电池汽车（FC-cars） | 固态储氢罐 | 常温（313 K）、低压氢环境，需耐受循环吸放氢过程中的相变应力。 | 1 | 1 | [8 empty] | 56 | [10 empty] | 2
0c4dbe0cca3da64c0db5ca3f5466f685321429f0b8183d08c5b2a2a58703a8a0_5 | [5 empty] | /home/zjh/Cluster/project_0/data/0c4dbe0cca3da64c0db5ca3f5466f685321429f0b8183d08c5b2a2a58703a8a0/lab_json.txt | Ti–Cr–X protium absorbing alloys with high protium content for fuel-cell | M. Okada (Department of Materials Science, Graduate School of Engineering, Tohoku University, Sendai 980-8579, Japan); T. Chou (Department of Materials Science, Graduate School of Engineering, Tohoku University, Sendai 980-8579, Japan); A. Kamegawa (Department of Materials Science, Graduate School of Engineering, Tohoku University, Sendai 980-8579, Japan); T. Tamura (Department of Materials Science, Graduate School of Engineering, Tohoku University, Sendai 980-8579, Japan); H. Takamura (Department of Materials Science, Graduate School of Engineering, Tohoku University, Sendai 980-8579, Japan); A. Matsukawa (Department of Materials Science, Graduate School of Engineering, Tohoku University, Sendai 980-8579, Japan); S. Yamashita (Materials Research Center, TDK, Narita-shi, Chiba 286-8588, Japan) | 开发了新型V-free Ti–Cr–X合金（X=Mo、Ru等），通过添加Mo或Ru稳定b.c.c.相，实现了3.0 mass%以上的高储氢容量；发现添加Mo或Ru可有效抑制Laves相形成，优于传统Ti–Cr–V合金（需5–7.5at%V）；揭示了b.c.c.相稳定性与添加元素种类的关系：6B族（Mo、W）和8族（Ru、Os、Rh、Ir）元素更优，而5B族（Nb、Ta）易形成Laves相。 | 4 | FALSE | [8 empty] | Ti–56Cr–2.0Rh（at.%） | 铸态+热处理态（b.c.c.单相） | [7 empty] | 电弧熔炼（Ar气氛），均质化退火后水淬 |  | 1673 K保温10分钟，水淬 | [44 empty] | 燃料电池（PEFC）氢储存系统 | 燃料电池汽车（FC-cars） | 固态储氢罐 | 常温（313 K）、低压氢环境，需耐受循环吸放氢过程中的相变应力。 | 1 | 1 | [8 empty] | 56 | [11 empty] | 2
8701f395900912ba82822d98fa0cd69a529d1244e2394022434b4f1e674f75bd_1 | [5 empty] | /home/zjh/Cluster/project_0/data/8701f395900912ba82822d98fa0cd69a529d1244e2394022434b4f1e674f75bd/lab_json.txt | Impact of Zr content on the nanostructure, mechanical, and tribological behaviors of β-Ti-Nb-Zr ternary alloy coatings | E David Gonzalez (Federal University of Sao Carlos (UFSCar), Graduate Program in Materials Science and Engineering (PPG-CEM), Brazil); Newton K Fukumasu (University of Sao Paulo (USP), Department of Mechanical Engineering, Brazil); Conrado R M Afonso (Federal University of Sao Carlos (UFSCar), Graduate Program in Materials Science and Engineering (PPG-CEM) 及 Department of Materials Engineering (DEMa), Brazil); Pedro A P Nascente (Federal University of Sao Carlos (UFSCar), Graduate Program in Materials Science and Engineering (PPG-CEM) 及 Department of Materials Engineering (DEMa), Brazil) | 1. 低Zr含量涂层中纳米ω相的形成：Ti-20Nb-5Zr涂层中观察到纳米级无热ω相析出，显著提高了弹性模量和硬度。 2. Zr对β相稳定化的作用：Zr含量增加（≥20 at.%）完全稳定了β相，并扩大了晶格参数和晶粒尺寸，降低了弹性模量和硬度。 3. 涂层生长模式与织构演变：Zr含量增加导致生长模式从SZD模型的Zone I转变为Zone T，且织构从{111}取向过渡到{101}取向。 4. 摩擦学性能优化：Zr含量增加提高了涂层的塑性变形能力，临界载荷（LC1和LC2）显著提升，且无涂层剥离现象。 | 1 | FALSE | [6 empty] | 113 |  | Ti–20Nb–5Zr（at.%） | 涂层（沉积于AISI 316L不锈钢基体） | [7 empty] | 磁控溅射（基底温度200°C，氩气压力0.67 Pa，偏压30 V，Ti靶功率300 W，Nb靶功率60 W，Zr靶功率30 W） |  |  |  | 5.3 | 纳米压痕（Berkovich压头，最大载荷10 μN） | [41 empty] | 生物医学植入物表面改性 | 不锈钢（AISI 316L）基体的植入物表面涂层 |  | 生物体内环境（需具备低弹性模量、高耐磨性和生物相容性） | 1 | 1 |  |  | 20 | 5
8701f395900912ba82822d98fa0cd69a529d1244e2394022434b4f1e674f75bd_2 | [5 empty] | /home/zjh/Cluster/project_0/data/8701f395900912ba82822d98fa0cd69a529d1244e2394022434b4f1e674f75bd/lab_json.txt | Impact of Zr content on the nanostructure, mechanical, and tribological behaviors of β-Ti-Nb-Zr ternary alloy coatings | E David Gonzalez (Federal University of Sao Carlos (UFSCar), Graduate Program in Materials Science and Engineering (PPG-CEM), Brazil); Newton K Fukumasu (University of Sao Paulo (USP), Department of Mechanical Engineering, Brazil); Conrado R M Afonso (Federal University of Sao Carlos (UFSCar), Graduate Program in Materials Science and Engineering (PPG-CEM) 及 Department of Materials Engineering (DEMa), Brazil); Pedro A P Nascente (Federal University of Sao Carlos (UFSCar), Graduate Program in Materials Science and Engineering (PPG-CEM) 及 Department of Materials Engineering (DEMa), Brazil) | 1. 低Zr含量涂层中纳米ω相的形成：Ti-20Nb-5Zr涂层中观察到纳米级无热ω相析出，显著提高了弹性模量和硬度。 2. Zr对β相稳定化的作用：Zr含量增加（≥20 at.%）完全稳定了β相，并扩大了晶格参数和晶粒尺寸，降低了弹性模量和硬度。 3. 涂层生长模式与织构演变：Zr含量增加导致生长模式从SZD模型的Zone I转变为Zone T，且织构从{111}取向过渡到{101}取向。 4. 摩擦学性能优化：Zr含量增加提高了涂层的塑性变形能力，临界载荷（LC1和LC2）显著提升，且无涂层剥离现象。 | 2 | FALSE | [6 empty] | 91 |  | Ti–20Nb–20Zr（at.%） | 涂层（沉积于AISI 316L不锈钢基体） | [7 empty] | 磁控溅射（基底温度200°C，氩气压力0.67 Pa，偏压30 V，Ti靶功率300 W，Nb靶功率60 W，Zr靶功率100 W） |  |  |  | 4.5 | 纳米压痕（Berkovich压头，最大载荷10 μN） | [41 empty] | 生物医学植入物表面改性 | 不锈钢（AISI 316L）基体的植入物表面涂层 |  | 生物体内环境（需具备低弹性模量、高耐磨性和生物相容性） | 1 | 1 |  |  | 20 | 20
8701f395900912ba82822d98fa0cd69a529d1244e2394022434b4f1e674f75bd_3 | [5 empty] | /home/zjh/Cluster/project_0/data/8701f395900912ba82822d98fa0cd69a529d1244e2394022434b4f1e674f75bd/lab_json.txt | Impact of Zr content on the nanostructure, mechanical, and tribological behaviors of β-Ti-Nb-Zr ternary alloy coatings | E David Gonzalez (Federal University of Sao Carlos (UFSCar), Graduate Program in Materials Science and Engineering (PPG-CEM), Brazil); Newton K Fukumasu (University of Sao Paulo (USP), Department of Mechanical Engineering, Brazil); Conrado R M Afonso (Federal University of Sao Carlos (UFSCar), Graduate Program in Materials Science and Engineering (PPG-CEM) 及 Department of Materials Engineering (DEMa), Brazil); Pedro A P Nascente (Federal University of Sao Carlos (UFSCar), Graduate Program in Materials Science and Engineering (PPG-CEM) 及 Department of Materials Engineering (DEMa), Brazil) | 1. 低Zr含量涂层中纳米ω相的形成：Ti-20Nb-5Zr涂层中观察到纳米级无热ω相析出，显著提高了弹性模量和硬度。 2. Zr对β相稳定化的作用：Zr含量增加（≥20 at.%）完全稳定了β相，并扩大了晶格参数和晶粒尺寸，降低了弹性模量和硬度。 3. 涂层生长模式与织构演变：Zr含量增加导致生长模式从SZD模型的Zone I转变为Zone T，且织构从{111}取向过渡到{101}取向。 4. 摩擦学性能优化：Zr含量增加提高了涂层的塑性变形能力，临界载荷（LC1和LC2）显著提升，且无涂层剥离现象。 | 3 | FALSE | [6 empty] | 86 |  | Ti–20Nb–30Zr（at.%） | 涂层（沉积于AISI 316L不锈钢基体） | [7 empty] | 磁控溅射（基底温度200°C，氩气压力0.67 Pa，偏压30 V，Ti靶功率250 W，Nb靶功率60 W，Zr靶功率100 W） |  |  |  | 4.5 | 纳米压痕（Berkovich压头，最大载荷10 μN） | [41 empty] | 生物医学植入物表面改性 | 不锈钢（AISI 316L）基体的植入物表面涂层 |  | 生物体内环境（需具备低弹性模量、高耐磨性和生物相容性） | 1 | 1 |  |  | 20 | 30
8701f395900912ba82822d98fa0cd69a529d1244e2394022434b4f1e674f75bd_4 | [5 empty] | /home/zjh/Cluster/project_0/data/8701f395900912ba82822d98fa0cd69a529d1244e2394022434b4f1e674f75bd/lab_json.txt | Impact of Zr content on the nanostructure, mechanical, and tribological behaviors of β-Ti-Nb-Zr ternary alloy coatings | E David Gonzalez (Federal University of Sao Carlos (UFSCar), Graduate Program in Materials Science and Engineering (PPG-CEM), Brazil); Newton K Fukumasu (University of Sao Paulo (USP), Department of Mechanical Engineering, Brazil); Conrado R M Afonso (Federal University of Sao Carlos (UFSCar), Graduate Program in Materials Science and Engineering (PPG-CEM) 及 Department of Materials Engineering (DEMa), Brazil); Pedro A P Nascente (Federal University of Sao Carlos (UFSCar), Graduate Program in Materials Science and Engineering (PPG-CEM) 及 Department of Materials Engineering (DEMa), Brazil) | 1. 低Zr含量涂层中纳米ω相的形成：Ti-20Nb-5Zr涂层中观察到纳米级无热ω相析出，显著提高了弹性模量和硬度。 2. Zr对β相稳定化的作用：Zr含量增加（≥20 at.%）完全稳定了β相，并扩大了晶格参数和晶粒尺寸，降低了弹性模量和硬度。 3. 涂层生长模式与织构演变：Zr含量增加导致生长模式从SZD模型的Zone I转变为Zone T，且织构从{111}取向过渡到{101}取向。 4. 摩擦学性能优化：Zr含量增加提高了涂层的塑性变形能力，临界载荷（LC1和LC2）显著提升，且无涂层剥离现象。 | 4 | FALSE | [6 empty] | 51 |  | Ti–20Nb–40Zr（at.%） | 涂层（沉积于AISI 316L不锈钢基体） | [7 empty] | 磁控溅射（基底温度200°C，氩气压力0.67 Pa，偏压30 V，Ti靶功率200 W，Nb靶功率80 W，Zr靶功率160 W） |  |  |  | 3.5 | 纳米压痕（Berkovich压头，最大载荷10 μN） | [41 empty] | 生物医学植入物表面改性 | 不锈钢（AISI 316L）基体的植入物表面涂层 |  | 生物体内环境（需具备低弹性模量、高耐磨性和生物相容性） | 1 | 1 |  |  | 20 | 40
e23fbc37063b9159fa3f7d9ad89445fc85b471f2ffdaee7976aa68b38536f93d_1 | [5 empty] | /home/zjh/Cluster/project_0/data/e23fbc37063b9159fa3f7d9ad89445fc85b471f2ffdaee7976aa68b38536f93d/lab_json.txt | The interfacial heat transfer coefficient in hot die forging of titanium alloy | Z M Hu (IRC for Materials of High Performance/School of Manufacturing and Mechanical Engineering, University of Birmingham); J W Brooks (Doncasters plc, Melbourne, Derbyshire); T A Dean (IRC for Materials of High Performance/School of Manufacturing and Mechanical Engineering, University of Birmingham) | 1. 逆向算法确定热传递系数：通过结合实验测量的模具温度场和热-塑性耦合有限元分析，提出了一种逆向算法，用于精确计算钛合金热锻过程中模具-工件界面的瞬态热传递系数；2. 界面热传递与摩擦耦合研究：揭示了热传递系数与界面压力、温度及润滑条件的动态关联性，表明高压下热传递系数显著升高（如从200–400 W/K·m²升至2000–6000 W/K·m²）；3. 实验与数值模拟的协同验证：将逆向算法确定的系数应用于有限元模型，模拟结果与实验数据高度吻合，验证了模型的可靠性。 | 0 | FALSE | [6 empty] | 55 | 4.42 | Ti–6Al–4V（wt.%） | 锻件（环形试样） | [7 empty] | 棒材机加工成环件（外径24.8 mm，内径12.4 mm，高度8.2 mm），表面涂覆硼酸盐基玻璃层（glaze），加热至920°C保温10分钟 |  |  | 0.3 |  |  | 热模锻（模具材料：IN718高温合金，模具温度：室温至800°C，润滑条件：石墨基润滑剂喷涂，变形速率：0.125–1.0 s⁻¹，压缩量：50%高度缩减） |  |  |  | 950 | 0.125–1.0 | [35 empty] | 航空航天 | 航空发动机、燃气轮机 | 航空叶片（aerofoil sections）、环形结构件 | 高温（950°C）、高应变率热锻成形过程，涉及复杂热-力耦合场及模具接触界面瞬态传热 | 1 | 1 | 6 | 4
94879cd3e47827dc5f0a66a91046610226b87ef3ebdb211d85f93c6d8f83a50e_1 | [5 empty] | /home/zjh/Cluster/project_0/data/94879cd3e47827dc5f0a66a91046610226b87ef3ebdb211d85f93c6d8f83a50e/lab_json.txt | Effect of hydrogen treatment on solidification structures and mechanical properties of TiAl alloys | X.W. Liu (National Key Laboratory of Science and Technology on Precision Heat Processing of Metals, Harbin Institute of Technology); Y.Q. Su (National Key Laboratory of Science and Technology on Precision Heat Processing of Metals, Harbin Institute of Technology); L.S. Luo (National Key Laboratory of Science and Technology on Precision Heat Processing of Metals, Harbin Institute of Technology); K. Li (National Key Laboratory of Science and Technology on Precision Heat Processing of Metals, Harbin Institute of Technology); F.Y. Dong (National Key Laboratory of Science and Technology on Precision Heat Processing of Metals, Harbin Institute of Technology); J.J. Guo (National Key Laboratory of Science and Technology on Precision Heat Processing of Metals, Harbin Institute of Technology); H.Z. Fu (National Key Laboratory of Science and Technology on Precision Heat Processing of Metals, Harbin Institute of Technology) | 1. 氢处理（HT）高效细化TiAl合金铸态组织：氢直接引入熔体，60秒内完成氢渗透，晶粒尺寸从1000 μm细化至100 μm，层片间距减少50%；2. 力学性能提升机制：氢通过增强固液界面前沿的成分过冷效应，促进α相析出和等轴晶形成，提高硬度和压缩强度；3. 工艺创新：与传统热氢处理（THP）相比，HT无需长时间氢渗透，适用于TiAl合金的快速熔体处理。 | 1 | FALSE | [8 empty] | Ti–47Al–0.5H（at.%） | 铸件 | [7 empty] | 非自耗电极电弧熔炼（水冷铜坩埚，氢-氩混合气体，熔炼后氢处理60秒，氢含量0.5%）→ 真空退火（1023 K，6 h，压力10⁻⁴ Pa） |  | 真空退火（1023 K，6 h，压力10⁻⁴ Pa） |  |  | 维氏硬度 | [5 empty] | 1.4×10⁻⁴ | [35 empty] | 高温结构材料 | 航空发动机、燃气轮机 | 叶片 | 高温、高应力 | 1 | 1 | 47 | [20 empty] | 0.5
94879cd3e47827dc5f0a66a91046610226b87ef3ebdb211d85f93c6d8f83a50e_2 | [5 empty] | /home/zjh/Cluster/project_0/data/94879cd3e47827dc5f0a66a91046610226b87ef3ebdb211d85f93c6d8f83a50e/lab_json.txt | Effect of hydrogen treatment on solidification structures and mechanical properties of TiAl alloys | X.W. Liu (National Key Laboratory of Science and Technology on Precision Heat Processing of Metals, Harbin Institute of Technology); Y.Q. Su (National Key Laboratory of Science and Technology on Precision Heat Processing of Metals, Harbin Institute of Technology); L.S. Luo (National Key Laboratory of Science and Technology on Precision Heat Processing of Metals, Harbin Institute of Technology); K. Li (National Key Laboratory of Science and Technology on Precision Heat Processing of Metals, Harbin Institute of Technology); F.Y. Dong (National Key Laboratory of Science and Technology on Precision Heat Processing of Metals, Harbin Institute of Technology); J.J. Guo (National Key Laboratory of Science and Technology on Precision Heat Processing of Metals, Harbin Institute of Technology); H.Z. Fu (National Key Laboratory of Science and Technology on Precision Heat Processing of Metals, Harbin Institute of Technology) | 1. 氢处理（HT）高效细化TiAl合金铸态组织：氢直接引入熔体，60秒内完成氢渗透，晶粒尺寸从1000 μm细化至100 μm，层片间距减少50%；2. 力学性能提升机制：氢通过增强固液界面前沿的成分过冷效应，促进α相析出和等轴晶形成，提高硬度和压缩强度；3. 工艺创新：与传统热氢处理（THP）相比，HT无需长时间氢渗透，适用于TiAl合金的快速熔体处理。 | 2 | FALSE | [8 empty] | Ti–47Al–1H（at.%） | 铸件 | [7 empty] | 非自耗电极电弧熔炼（水冷铜坩埚，氢-氩混合气体，熔炼后氢处理60秒，氢含量1.0%）→ 真空退火（1023 K，6 h，压力10⁻⁴ Pa） |  | 真空退火（1023 K，6 h，压力10⁻⁴ Pa） |  |  | 维氏硬度 | [5 empty] | 1.4×10⁻⁴ | [35 empty] | 高温结构材料 | 航空发动机、燃气轮机 | 叶片 | 高温、高应力 | 1 | 1 | 47 | [20 empty] | 1
deea742b9f439903c1ee9d0d751db16b02cab39efe4060d54363ea5bb2419a83_2 | [5 empty] | /home/zjh/Cluster/project_0/data/deea742b9f439903c1ee9d0d751db16b02cab39efe4060d54363ea5bb2419a83/lab_json.txt | Property-Microstructure Relationships in the Ti-6Al-2Sn-4Zr-6Mo Alloy | J. A. HALL (Air Force Materials Laboratory (LLP), W-PAFB, Ohio (U.S.A.)); C. M. PIERCE (Air Force Materials Laboratory (LLP), W-PAFB, Ohio (U.S.A.)); D. L. RUCKLE (Pratt and Whitney Aircraft, East Hartford, Conn. (U.S.A.)); R. A. SPRAGUE (Pratt and Whitney Aircraft, East Hartford, Conn. (U.S.A.)) | 1. 确定了Ti-6Al-2Sn-4Zr-6Mo合金的优化微观结构：含10%等轴α相+粗大针状α相+时效β相的混合组织；2. 开发了两种新型热机械处理工艺：β区高温锻造+低温固溶处理；α+β锻造+双固溶处理；3. 建立了显微组织参数（初生α相含量、针状α相形态）与力学性能（断裂韧性/塑性匹配）的定量关系 | 1 | FALSE | 172 | 187 | 21 | 25 | 0.005 in. in.-1 min.-1应变率至0.2%塑性应变后加速 |  |  |  | Ti–6Al–2Sn–4Zr–6Mo（wt.%） | 锻件 | [9 empty] | 低温固溶（1525°F/1h/WQ） + 1100°F/8h/AC时效 |  |  |  | 两相区高温锻造（1725°F）；开模锻造 | [6 empty] | 29 | [33 empty] | 航空航天推进系统 | 高性能涡轮发动机 | 关键承力部件（文中未具体指明） | 高比模量、高蠕变强度要求的工况 | 1 | 1 | 6 |  |  | 4 |  | 2 | [7 empty] | 6
deea742b9f439903c1ee9d0d751db16b02cab39efe4060d54363ea5bb2419a83_3 | [5 empty] | /home/zjh/Cluster/project_0/data/deea742b9f439903c1ee9d0d751db16b02cab39efe4060d54363ea5bb2419a83/lab_json.txt | Property-Microstructure Relationships in the Ti-6Al-2Sn-4Zr-6Mo Alloy | J. A. HALL (Air Force Materials Laboratory (LLP), W-PAFB, Ohio (U.S.A.)); C. M. PIERCE (Air Force Materials Laboratory (LLP), W-PAFB, Ohio (U.S.A.)); D. L. RUCKLE (Pratt and Whitney Aircraft, East Hartford, Conn. (U.S.A.)); R. A. SPRAGUE (Pratt and Whitney Aircraft, East Hartford, Conn. (U.S.A.)) | 1. 确定了Ti-6Al-2Sn-4Zr-6Mo合金的优化微观结构：含10%等轴α相+粗大针状α相+时效β相的混合组织；2. 开发了两种新型热机械处理工艺：β区高温锻造+低温固溶处理；α+β锻造+双固溶处理；3. 建立了显微组织参数（初生α相含量、针状α相形态）与力学性能（断裂韧性/塑性匹配）的定量关系 | 2 | FALSE | 177 | 184 | 27 | 25 | 0.005 in. in.-1 min.-1应变率至0.2%塑性应变后加速 |  |  |  | Ti–6Al–2Sn–4Zr–6Mo（wt.%） | 锻件 | [9 empty] | 双固溶处理（1700°F/1h/WQ + 1550°F/4h/WQ） + 1100°F/8h/AC时效 |  |  |  | α+β锻造（1625°F）；开模锻造 | [6 empty] | 24 | [33 empty] | 航空航天推进系统 | 高性能涡轮发动机 | 关键承力部件（文中未具体指明） | 高比模量、高蠕变强度要求的工况 | 1 | 1 | 6 |  |  | 4 |  | 2 | [7 empty] | 6
29c412122e2aad4463ab621d10da676d972a7a7d4443fcacc7456f35c95f67ab_1 | [5 empty] | /home/zjh/Cluster/project_0/data/29c412122e2aad4463ab621d10da676d972a7a7d4443fcacc7456f35c95f67ab/lab_json.txt | Enhanced biomechanical performance of additively manufactured Ti-6Al-4V bone plates | Saurabh Kumar Gupta (印度科学研究院材料工程系（印度班加罗尔）); Nagur Shahidsha (印度科学研究院材料工程系（印度班加罗尔）); Sumit Bahl (印度科学研究院材料工程系（印度班加罗尔）); Dhaval Kedaria (印度科学研究院材料工程系（印度班加罗尔）); Sarat Singamneni (奥克兰理工大学机械工程系（新西兰奥克兰）); Prasad K.D.V. Yarlagadda (昆士兰科技大学化学、物理与机械工程学院（澳大利亚布里斯班）); Satyam Suwas (印度科学研究院材料工程系（印度班加罗尔）); Kaushik Chatterjee (印度科学研究院材料工程系（印度班加罗尔）) | 1. 开发新型循环热处理工艺（975℃→700℃多次循环），在不需要预变形的情况下将SLM制造的Ti-6Al-4V的针状马氏体转变为双态组织; 2. 实现增材制造骨板的延展性（24.3%）与锻造材料（22.4%）相当; 3. 首次证明该热处理工艺在保持优异耐蚀性（腐蚀电流密度6.1×10^-9 A/cm²）和细胞相容性的同时提升力学性能; 4. 通过三维弯曲测试验证了热处理后骨板的临床适用性（挠度11.4mm vs 锻造件14.0mm） | 0 | FALSE | 1287 | 1367 | 11.5 | 25 | 10^-3 | 1mm厚，拉伸轴垂直于构建方向 |  |  | Ti–6Al–4V（wt.%）（Al:6.00±0.50 , V:4.00±0.50） | Selective Laser Melting制造态 | [7 empty] | 合金成分：Ti-6Al-4V (Al:6.00±0.50 wt.%, V:4.00±0.50 wt.%); 设备：Renishaw AM400激光熔化系统; 激光功率：200W; 扫描速度：800mm/s; 层厚：40μm; 能量密度：89J/mm³; 后处理：应力消除730℃/2h，表面铣削至Ra=1.2±0.4μm |  | 应力消除：730℃/2h |  | 430 | 维氏硬度 | [41 empty] | 骨科植入物 | 创伤固定装置 | 骨板（Bone plate） | 体内生物环境（模拟体液腐蚀）; 生物力学载荷（拉伸、弯曲）; 手术操作中的塑性成形要求 | 1 | 1 | 6 | 4
3c38aaa8973c8c6defc5f445b2335566f748297de46b02fb186fbbe3d8b7ecda_1 | [5 empty] | /home/zjh/Cluster/project_0/data/3c38aaa8973c8c6defc5f445b2335566f748297de46b02fb186fbbe3d8b7ecda/lab_json.txt | Flow behaviour and microstructural evolution of Ti-17 alloy with lamellar microstructure during hot deformation in α+β phase field | K. X. Wang (School of Materials Science and Engineering, Northwestern Polytechnical University, Xi'an 710072, China; Northwest Institute for Nonferrous Metal Research, Xi'an 710016, China); W. D. Zeng (School of Materials Science and Engineering, Northwestern Polytechnical University, Xi'an 710072, China; State Key Laboratory of Solidification Processing, Northwestern Polytechnical University, Xi'an 710072, China); Y. Q. Zhao (Northwest Institute for Nonferrous Metal Research, Xi'an 710016, China); Y. J. Lai (Northwest Institute for Nonferrous Metal Research, Xi'an 710016, China); X. M. Zhang (School of Materials Science and Engineering, Northwestern Polytechnical University, Xi'an 710072, China); Y. G. Zhou (School of Materials Science and Engineering, Northwestern Polytechnical University, Xi'an 710072, China) | 揭示流动软化机制：提出Ti-17合金在α+β相区热变形时，层状α相的弯曲、断裂和动态球化是流动软化的主因，绝热剪切带和局部流动在高应变率下起辅助作用；发现不连续屈服现象：在高温（>820°C）和高应变率（10 s⁻¹）条件下观察到不连续屈服行为，其幅度随温度升高而增加；动态球化动力学规律：首次系统量化了应变、温度和应变率对动态球化程度的影响，表明球化程度随应变和温度升高或应变率降低而显著增加。 | 0 | FALSE | [8 empty] | Ti–5Al–2Sn–2Zr–4Mo–4Cr（wt.%） | 热压缩锻件 | [7 empty] | 初始层状组织，通过等温热压缩试验加工 | [9 empty] | 780-860 | 0.001–10 | [35 empty] | 航空航天（燃气涡轮发动机） | 双性能叶盘（blisk） | 叶盘（盘部需层状组织，叶片需等轴组织） | 高温（α+β相区，780–860°C）、高应变率（0.001–10 s⁻¹） | 1 | 1 | 5 |  |  | 2 |  | 2 |  |  | 4 |  |  |  |  | 4
89b6f980c6d3c4f882bb84759b09de6c3b2f5994aeaf903e6ffaf53157e12243_1 | [5 empty] | /home/zjh/Cluster/project_0/data/89b6f980c6d3c4f882bb84759b09de6c3b2f5994aeaf903e6ffaf53157e12243/lab_json.txt | The effect of cutting speed and heat treatment on the fatigue life of Grade 5 and Grade 23 Ti–6Al–4V alloys | W. Niu (Defence Materials Technology Centre, School of Mechanical and Mining Engineering, The University of Queensland, Australia; Queensland Centre for Advanced Materials Processing and Manufacturing (AMPAM), The University of Queensland, Australia); M.J. Bermingham (Defence Materials Technology Centre, School of Mechanical and Mining Engineering, The University of Queensland, Australia; Queensland Centre for Advanced Materials Processing and Manufacturing (AMPAM), The University of Queensland, Australia); P.S. Baburamani (Air Vehicles Division, Defence Science and Technology Organisation, Fishermans Bend, Victoria, Australia); S. Palanisamy (Defence Materials Technology Centre, School of Mechanical and Mining Engineering, The University of Queensland, Australia; Queensland Centre for Advanced Materials Processing and Manufacturing (AMPAM), The University of Queensland, Australia); M.S. Dargusch (Defence Materials Technology Centre, School of Mechanical and Mining Engineering, The University of Queensland, Australia; Queensland Centre for Advanced Materials Processing and Manufacturing (AMPAM), The University of Queensland, Australia); S. Turk (Air Vehicles Division, Defence Science and Technology Organisation, Fishermans Bend, Victoria, Australia); B. Grigson (Air Vehicles Division, Defence Science and Technology Organisation, Fishermans Bend, Victoria, Australia); P.K. Sharp (Air Vehicles Division, Defence Science and Technology Organisation, Fishermans Bend, Victoria, Australia) | 首次系统性研究：揭示了高转速加工（50–150 m/min）对Ti–6Al–4V（GR5和GR23）表面完整性和疲劳寿命的影响，填补了该领域空白；关键发现：切割速度对表面粗糙度和疲劳寿命无显著影响，但热处理工艺（MA vs. BA）通过调控微观结构（晶粒尺寸、α/β相分布）主导疲劳性能；工业指导意义：证明高转速加工（150 m/min）可用于Ti–6Al–4V零件制造而无需担忧疲劳寿命下降，提升生产效率。 | 0 | FALSE | [8 empty] | Ti–6Al–4V（wt.%）（ASTM Grade 5, GR5） | 棒材或锻件 | [5 empty] | 21±1 | 未达到10^6循环 | 高转速加工（50、100、150 m/min） |  | Beta Annealed (BA) |  |  | 显微硬度（10 g载荷，12 s） | [41 empty] | 航空航天、医疗器械、化工、汽车 | 飞机承力结构件 | 起落架、发动机部件、生物植入体、耐腐蚀容器 | 高周疲劳载荷、腐蚀性介质、高温 | 1 | 1 | 6 | 4
89b6f980c6d3c4f882bb84759b09de6c3b2f5994aeaf903e6ffaf53157e12243_3 | [5 empty] | /home/zjh/Cluster/project_0/data/89b6f980c6d3c4f882bb84759b09de6c3b2f5994aeaf903e6ffaf53157e12243/lab_json.txt | The effect of cutting speed and heat treatment on the fatigue life of Grade 5 and Grade 23 Ti–6Al–4V alloys | W. Niu (Defence Materials Technology Centre, School of Mechanical and Mining Engineering, The University of Queensland, Australia; Queensland Centre for Advanced Materials Processing and Manufacturing (AMPAM), The University of Queensland, Australia); M.J. Bermingham (Defence Materials Technology Centre, School of Mechanical and Mining Engineering, The University of Queensland, Australia; Queensland Centre for Advanced Materials Processing and Manufacturing (AMPAM), The University of Queensland, Australia); P.S. Baburamani (Air Vehicles Division, Defence Science and Technology Organisation, Fishermans Bend, Victoria, Australia); S. Palanisamy (Defence Materials Technology Centre, School of Mechanical and Mining Engineering, The University of Queensland, Australia; Queensland Centre for Advanced Materials Processing and Manufacturing (AMPAM), The University of Queensland, Australia); M.S. Dargusch (Defence Materials Technology Centre, School of Mechanical and Mining Engineering, The University of Queensland, Australia; Queensland Centre for Advanced Materials Processing and Manufacturing (AMPAM), The University of Queensland, Australia); S. Turk (Air Vehicles Division, Defence Science and Technology Organisation, Fishermans Bend, Victoria, Australia); B. Grigson (Air Vehicles Division, Defence Science and Technology Organisation, Fishermans Bend, Victoria, Australia); P.K. Sharp (Air Vehicles Division, Defence Science and Technology Organisation, Fishermans Bend, Victoria, Australia) | 首次系统性研究：揭示了高转速加工（50–150 m/min）对Ti–6Al–4V（GR5和GR23）表面完整性和疲劳寿命的影响，填补了该领域空白；关键发现：切割速度对表面粗糙度和疲劳寿命无显著影响，但热处理工艺（MA vs. BA）通过调控微观结构（晶粒尺寸、α/β相分布）主导疲劳性能；工业指导意义：证明高转速加工（150 m/min）可用于Ti–6Al–4V零件制造而无需担忧疲劳寿命下降，提升生产效率。 | 2 | FALSE | [8 empty] | Ti–6Al–4V（wt.%） | 棒材或锻件 | [5 empty] | 21±1 | ≈147,608循环（均值） | 高转速加工（50、100、150 m/min） |  | Beta Annealed (BA) |  |  | 显微硬度（10 g载荷，12 s） | [41 empty] | 航空航天、医疗器械、化工、汽车 | 飞机承力结构件 | 起落架、发动机部件、生物植入体、耐腐蚀容器 | 高周疲劳载荷、腐蚀性介质、高温 | 1 | 1 | 6 | 4
ab83311e59228503e2025cfb047d2986a2b769b3726441be6dabf23e99ce98bd_1 | [5 empty] | /home/zjh/Cluster/project_0/data/ab83311e59228503e2025cfb047d2986a2b769b3726441be6dabf23e99ce98bd/lab_json.txt | An Investigation of the Fatigue and Fracture Behavior of Mn-Containing Gamma Titanium Aluminides | W.O. Soboyejo (Department of Materials Science and Engineering, The Ohio State University, Columbus, OH 43210-1179); C. Mercer (Department of Materials Science and Engineering, The Ohio State University, Columbus, OH 43210-1179); K. Lou (Union College, Schenectady, NY 12301); S. Heath (AGA Gas Company, Lidingo, S-181 31 Sweden) | 1. 发现Mn偏析机制：首次阐明Mn在晶界偏析是导致Ti-48Al-xMn合金室温沿晶断裂的主要原因，而非传统γ合金的穿晶解理断裂；2. 热处理与性能关联：证明退火时间/温度增加会加剧Mn偏析和α₂相析出，导致强度和韧性下降；3. 微观力学模型：提出基于孪生增韧的微观力学框架，用于评估单次和循环加载下的裂纹尖端屏蔽效应；4. 工艺-组织-性能关系：通过不同挤压比（14:1 vs 10:1）和热处理（HTC vs 两阶段退火）的系统研究，揭示了储存功和晶粒尺寸对断裂行为的影响。 | 0 | FALSE | 482 | 599 | 1.60 | 25 | 5×10⁻⁴ |  | 152 |  | Ti–48Al–1.4Mn（at.%） | 挤压件 | [7 empty] | 铸造 + 热等静压（HIP，1260℃，172 MPa，4小时） + 挤压（1343℃，14:1） |  | 未热处理（as-extruded） | [10 empty] | 24.7 | [33 empty] | 航空航天高温结构材料 | 航空发动机 | 低压涡轮叶片、高温紧固件 | 温度：室温至815℃；载荷条件：循环载荷（疲劳）、冲击载荷 | 1 | 1 | 48 | [8 empty] | 1.4
c0a5a594f58a7826e608ad38e3ebc351d377adc089c8e652ecfbb4aeaf49eb14_2 | [5 empty] | /home/zjh/Cluster/project_0/data/c0a5a594f58a7826e608ad38e3ebc351d377adc089c8e652ecfbb4aeaf49eb14/lab_json.txt | Lattice distortion in selective laser melting (SLM)-manufactured unstable β-type Ti-15Mo-5Zr-3Al alloy analyzed by high-precision X-ray diffractometry | Aya Takase (Rigaku Americas Corporation, 9009 New Trails Drive, The Woodlands, TX 77381, USA; Division of Materials and Manufacturing Science, Graduate School of Engineering, Osaka University, 2-1 Yamadaoka, Suita, Osaka 565-0871, Japan); Takuya Ishimoto (Division of Materials and Manufacturing Science, Graduate School of Engineering, Osaka University, 2-1 Yamadaoka, Suita, Osaka 565-0871, Japan); Ryoya Suganuma (Division of Materials and Manufacturing Science, Graduate School of Engineering, Osaka University, 2-1 Yamadaoka, Suita, Osaka 565-0871, Japan); (Division of Materials and Manufacturing Science, Graduate School of Engineering, Osaka University, 2-1 Yamadaoka, Suita, Osaka 565-0871, Japan) | 1. 首次发现SLM制造的亚稳β型钛合金晶格畸变：通过高精度XRD分析，首次观察到SLM制造的Ti-15Mo-5Zr-3Al合金中体心四方（BCT）结构（而非传统体心立方（BCC）结构），c轴比a轴短0.63%。2. 揭示残余应力与晶格畸变的关联：通过对比SLM试样与EBM试样（残余应力可忽略），证明SLM快速冷却引起的残余应力是晶格畸变的主要诱因，挑战了“残余应力仅改变晶格参数而不改变对称性”的传统观点。3. 提出SLM特有热历史的影响：数值模拟表明SLM过程的超快速冷却（最高达10^7 K/s）导致显著残余应力，为控制亚稳相材料的结构提供了新视角。 | 1 | FALSE | [8 empty] | Ti–15Mo–5Zr–3Al（wt.%） | SLM制造的块体 | [7 empty] | 设备：EOS M290（Yb光纤激光器），参数：激光功率360 W，扫描速度1200 mm/s，扫描间距100 μm，扫描方向平行于X轴交替扫描。 | [46 empty] | 生物医学植入物 |  | 骨科或牙科植入物 | 人体内环境 | 1 | 1 | 3 |  |  | 5 | [9 empty] | 15
89b6f980c6d3c4f882bb84759b09de6c3b2f5994aeaf903e6ffaf53157e12243_2 | [5 empty] | /home/zjh/Cluster/project_0/data/89b6f980c6d3c4f882bb84759b09de6c3b2f5994aeaf903e6ffaf53157e12243/lab_json.txt | The effect of cutting speed and heat treatment on the fatigue life of Grade 5 and Grade 23 Ti–6Al–4V alloys | W. Niu (Defence Materials Technology Centre, School of Mechanical and Mining Engineering, The University of Queensland, Australia; Queensland Centre for Advanced Materials Processing and Manufacturing (AMPAM), The University of Queensland, Australia); M.J. Bermingham (Defence Materials Technology Centre, School of Mechanical and Mining Engineering, The University of Queensland, Australia; Queensland Centre for Advanced Materials Processing and Manufacturing (AMPAM), The University of Queensland, Australia); P.S. Baburamani (Air Vehicles Division, Defence Science and Technology Organisation, Fishermans Bend, Victoria, Australia); S. Palanisamy (Defence Materials Technology Centre, School of Mechanical and Mining Engineering, The University of Queensland, Australia; Queensland Centre for Advanced Materials Processing and Manufacturing (AMPAM), The University of Queensland, Australia); M.S. Dargusch (Defence Materials Technology Centre, School of Mechanical and Mining Engineering, The University of Queensland, Australia; Queensland Centre for Advanced Materials Processing and Manufacturing (AMPAM), The University of Queensland, Australia); S. Turk (Air Vehicles Division, Defence Science and Technology Organisation, Fishermans Bend, Victoria, Australia); B. Grigson (Air Vehicles Division, Defence Science and Technology Organisation, Fishermans Bend, Victoria, Australia); P.K. Sharp (Air Vehicles Division, Defence Science and Technology Organisation, Fishermans Bend, Victoria, Australia) | 首次系统性研究：揭示了高转速加工（50–150 m/min）对Ti–6Al–4V（GR5和GR23）表面完整性和疲劳寿命的影响，填补了该领域空白；关键发现：切割速度对表面粗糙度和疲劳寿命无显著影响，但热处理工艺（MA vs. BA）通过调控微观结构（晶粒尺寸、α/β相分布）主导疲劳性能；工业指导意义：证明高转速加工（150 m/min）可用于Ti–6Al–4V零件制造而无需担忧疲劳寿命下降，提升生产效率。 | 1 | FALSE | [8 empty] | Ti–6Al–4V（wt.%）（ASTM Grade 5, GR5） | 棒材或锻件 | [5 empty] | 21±1 | >10^6循环（run-out） | 高转速加工（100 m/min） |  | Mill Annealed (MA) |  |  | 显微硬度（10 g载荷，12 s） | [41 empty] | 航空航天、医疗器械、化工、汽车 | 飞机承力结构件 | 起落架、发动机部件、生物植入体、耐腐蚀容器 | 高周疲劳载荷、腐蚀性介质、高温 | 1 | 1 | 6 | 4
89b6f980c6d3c4f882bb84759b09de6c3b2f5994aeaf903e6ffaf53157e12243_4 | [5 empty] | /home/zjh/Cluster/project_0/data/89b6f980c6d3c4f882bb84759b09de6c3b2f5994aeaf903e6ffaf53157e12243/lab_json.txt | The effect of cutting speed and heat treatment on the fatigue life of Grade 5 and Grade 23 Ti–6Al–4V alloys | W. Niu (Defence Materials Technology Centre, School of Mechanical and Mining Engineering, The University of Queensland, Australia; Queensland Centre for Advanced Materials Processing and Manufacturing (AMPAM), The University of Queensland, Australia); M.J. Bermingham (Defence Materials Technology Centre, School of Mechanical and Mining Engineering, The University of Queensland, Australia; Queensland Centre for Advanced Materials Processing and Manufacturing (AMPAM), The University of Queensland, Australia); P.S. Baburamani (Air Vehicles Division, Defence Science and Technology Organisation, Fishermans Bend, Victoria, Australia); S. Palanisamy (Defence Materials Technology Centre, School of Mechanical and Mining Engineering, The University of Queensland, Australia; Queensland Centre for Advanced Materials Processing and Manufacturing (AMPAM), The University of Queensland, Australia); M.S. Dargusch (Defence Materials Technology Centre, School of Mechanical and Mining Engineering, The University of Queensland, Australia; Queensland Centre for Advanced Materials Processing and Manufacturing (AMPAM), The University of Queensland, Australia); S. Turk (Air Vehicles Division, Defence Science and Technology Organisation, Fishermans Bend, Victoria, Australia); B. Grigson (Air Vehicles Division, Defence Science and Technology Organisation, Fishermans Bend, Victoria, Australia); P.K. Sharp (Air Vehicles Division, Defence Science and Technology Organisation, Fishermans Bend, Victoria, Australia) | 首次系统性研究：揭示了高转速加工（50–150 m/min）对Ti–6Al–4V（GR5和GR23）表面完整性和疲劳寿命的影响，填补了该领域空白；关键发现：切割速度对表面粗糙度和疲劳寿命无显著影响，但热处理工艺（MA vs. BA）通过调控微观结构（晶粒尺寸、α/β相分布）主导疲劳性能；工业指导意义：证明高转速加工（150 m/min）可用于Ti–6Al–4V零件制造而无需担忧疲劳寿命下降，提升生产效率。 | 3 | FALSE | [8 empty] | Ti–6Al–4V（wt.%） | 棒材或锻件 | [5 empty] | 21±1 | >10^6循环（run-out） | 高转速加工（100 m/min） |  | Mill Annealed (MA) |  |  | 显微硬度（10 g载荷，12 s） | [41 empty] | 航空航天、医疗器械、化工、汽车 | 飞机承力结构件 | 起落架、发动机部件、生物植入体、耐腐蚀容器 | 高周疲劳载荷、腐蚀性介质、高温 | 1 | 1 | 6 | 4
cba9a345d38bcc69a4524c578f66773d62341b2878222141bd839f2bab99a42d_1 | [5 empty] | /home/zjh/Cluster/project_0/data/cba9a345d38bcc69a4524c578f66773d62341b2878222141bd839f2bab99a42d/lab_json.txt | Laser ablation of titanium alloy under a thin and flowing water layer | V. Tangwarodomnukun (Department of Production Engineering, King Mongkut’s University of Technology Thonburi, Bangkok 10140, Thailand); P. Likhitangsuwat (Department of Production Engineering, King Mongkut’s University of Technology Thonburi, Bangkok 10140, Thailand); O. Tevinpibanphan (Department of Production Engineering, King Mongkut’s University of Technology Thonburi, Bangkok 10140, Thailand); C. Dumkum (Department of Production Engineering, King Mongkut’s University of Technology Thonburi, Bangkok 10140, Thailand) | 1. 提出新型水下激光加工技术：通过水射流冲击形成薄层流动水膜（0.3mm厚），相比传统浸没式水下加工（1-3mm水层）显著减少水波扰动和气泡干扰；2. 实现更优加工质量：较传统空气/浸水加工，热影响区缩小50%以上，沟槽深宽比提升，表面再沉积减少；3. 揭示流动水层强化机理：高速水流（450 cm³/min）可提高冷却速率（达10^4 K/s量级），抑制β→α'马氏体相变深度至20μm以内 |  | FALSE | [8 empty] | Ti–6Al–4V（wt.%）（标准成分） | [55 empty] | 微型部件制造、医疗器件加工 | 纳秒脉冲激光加工系统（30W，250kHz） | 微沟槽结构（深度>100μm，宽度<200μm） | 水下精密加工环境，要求低热输入（加工温度<钛合金β转变温度995℃） | 1 | 1 | 6 | 4
d108be0df7b2e003099ec680d9aea968995cba61295b0fbaf7dc3ddff873c5b6_3 | [5 empty] | /home/zjh/Cluster/project_0/data/d108be0df7b2e003099ec680d9aea968995cba61295b0fbaf7dc3ddff873c5b6/lab_json.txt | On the Influence of Thermomechanical Processing on the Fracture Behavior of Gamma-Based Titanium Aluminides. II. Effects of Alloying with Cr and Nb | W. O. Soboyejo (俄亥俄州立大学材料科学与工程系); C. Mercer (俄亥俄州立大学材料科学与工程系) | 1. 首次系统研究了Cr和Nb合金化对γ-TiAl基合金断裂行为的协同影响；2. 揭示了挤压比对微观结构演变和力学性能的耦合作用机制；3. 发现了Ti-48Al-1.5Cr合金中力学性能与晶粒尺寸的Hall-Petch关系；4. 开发出具有优异综合性能（K_IC=32.2 MPa√m，815°C延伸率30.4%）的三阶段热处理工艺（HTC） | 2 | FALSE | 617.0 | 656.5 | 0.45 | 25 | 未明确 | 未明确 |  |  | Ti–48Al–1.5Cr（wt.%） | 挤压件 | [7 empty] | 真空感应熔炼+1343°C挤压（挤压比10:1） |  | 1250°C/50h空冷 + 982°C/4h空冷; 1250°C/50h空冷 + 982°C/100h空冷; 1150°C/50h空冷 + 982°C/4h空冷; 1150°C/50h空冷 + 982°C/100h空冷; 982°C/4h空冷; 982°C/100h空冷; HTC（982°C/4h空冷 + 704°C/8h炉冷 + 815°C/24h空冷）; 挤压态 | [10 empty] | 14.85 | [33 empty] | 航空航天结构件 | 航空发动机 | 高温叶片、涡轮盘 | 高温（815°C）氧化环境 | 1 | 1 | 48 | [7 empty] | 1.5
20e0115b23a6b32203696b2263002916dac95d2b22f14fee643f06174164c877_1 | [5 empty] | /home/zjh/Cluster/project_0/data/20e0115b23a6b32203696b2263002916dac95d2b22f14fee643f06174164c877/lab_json.txt | Sintering behaviour of Ti–45Al–5Nb–0.2B–0.2C alloy modifications by additions of elemental titanium and aluminium | J. Soyama (Helmholtz-Zentrum Geesthacht, Germany); J. Soyama (Universidade Federal de São Carlos, Brazil); M. Oehring (Helmholtz-Zentrum Geesthacht, Germany); W. Limberg (Helmholtz-Zentrum Geesthacht, Germany); T. Ebel (Helmholtz-Zentrum Geesthacht, Germany); K. U. Kainer (Helmholtz-Zentrum Geesthacht, Germany); F. Pyczak (Helmholtz-Zentrum Geesthacht, Germany) | 1. 首次通过预合金粉末（TNB-V5）与元素粉末（Ti/Al）混合调控钛铝合金成分；2. 发现钛添加降低最佳烧结温度（1470→1450°C），铝添加提高最佳烧结温度（1470→1490°C）；3. 揭示元素铝与预合金粉末反应生成TiAl3中间相是导致孔隙率升高的关键机制；4. 提出β相扩散增强是钛添加促进烧结致密化的核心机理 | 0 | FALSE |  | 600 | [6 empty] | Ti–45Al–5Nb–0.2B–0.2C（at.%） | [8 empty] | 粉末冶金工艺：预合金TNB-V5粉末（<45μm）与元素粉末（Ti/Al/Nb/B）混合；粘结剂体系：10 wt.%乙烯-醋酸乙烯共聚物+石蜡+硬脂酸；脱脂工艺：40°C正己烷化学脱脂15小时+真空热脱脂；烧结工艺：真空（10^-4 mbar）2小时，温度范围1450-1510°C |  |  |  |  | 维氏硬度 | [41 empty] | 高温结构材料（航空发动机、燃气轮机） | 航空发动机、燃气轮机 | 低压涡轮叶片、燃烧室部件 | 高温（700°C+）、氧化/腐蚀性气氛 | 1 | 1 | 45 |  | 5 | [12 empty] | 0.2 |  |  | 0.2
95229288800973b7054a0616f3d10b7d6c6935df18ddd9d29b1f7517e7430824_4 | [5 empty] | /home/zjh/Cluster/project_0/data/95229288800973b7054a0616f3d10b7d6c6935df18ddd9d29b1f7517e7430824/lab_json.txt | On the substitution of vanadium with iron in Ti–6Al–4V: Thermo-Calc simulation and processing map considerations for design of low-cost alloys | Michael O. Bodunrin (School of Chemical and Metallurgical Engineering, DST-NRF Centre of Excellence in Strong Materials and African Materials Science and Engineering Network (AMSEN), University of the Witwatersrand, Johannesburg, South Africa; Department of Metallurgical and Materials Engineering, Federal University of Technology Akure, Nigeria; African Academy of Sciences, Nairobi, Kenya); Lesley H. Chown (School of Chemical and Metallurgical Engineering, DST-NRF Centre of Excellence in Strong Materials and African Materials Science and Engineering Network (AMSEN), University of the Witwatersrand, Johannesburg, South Africa); Josias W. van der Merwe (School of Chemical and Metallurgical Engineering, DST-NRF Centre of Excellence in Strong Materials and African Materials Science and Engineering Network (AMSEN), University of the Witwatersrand, Johannesburg, South Africa); Kenneth K. Alaneme (Department of Metallurgical and Materials Engineering, Federal University of Technology Akure, Nigeria) | 合金设计：首次通过铁部分/完全替代钒开发低成本Ti-6Al-xV-yFe合金，避免形成脆性TiFe相，优化了α+β相比例；工艺优化：结合Thermo-Calc模拟与加工图分析，确定最佳热加工窗口（900°C/0.1 s⁻¹），避免不稳定区（750–780°C/1.5–10 s⁻¹）；显微机制：揭示了动态回复、动态再结晶和α板条球化协同作用的软化机制，提升合金热加工性能 | 3 | FALSE | [8 empty] | Ti–6Al–1V–3Fe（wt.%） | 铸态（均质化后） | [7 empty] | 元素粉末压制后真空电弧熔炼（铜坩埚），熔炼3次以均质化 |  | 790°C ×4小时，空冷 | [7 empty] | 750-950 | 0.001–10 | [35 empty] | 陆地装备 | 汽车、化工、海洋工程、生物医疗等 | 阀门、连接件 | 3.5% NaCl溶液、3.5 M H₂SO₄溶液及高温加工条件 | 1 | 1 | 6 | 1 | [8 empty] | 3
839fac9340b921d9f3c86a3b698a75387333c7172688070f7b8647dcacc64bae_3 | [5 empty] | /home/zjh/Cluster/project_0/data/839fac9340b921d9f3c86a3b698a75387333c7172688070f7b8647dcacc64bae/lab_json.txt | The Influence of Laser Glazing on Fatigue Crack Growth in Ti-24Al-11Nb | G. Malakondaiah (National Research Council Associate（借调自Defence Metallurgical Research Laboratory, Hyderabad, India），现属机构：WL/MLLN, Wright Laboratory, Wright-Patterson Air Force Base, Dayton, OH 45433-6553); T. Nicholas (Senior Scientist, WL/MLLN, Wright Laboratory, Wright-Patterson Air Force Base, Dayton, OH 45433-6553) | 1. 首次研究激光熔覆对钛铝化物（Ti3Al基合金）疲劳裂纹扩展（FCG）的影响，揭示了激光熔覆通过残余压应力降低局部有效应力强度因子，显著抑制裂纹扩展（CGR降低2–3个数量级）；2. 提出残余应力主导的裂纹闭合机制：激光熔覆产生的热拉伸残余应力导致自平衡压缩应力场，降低有效ΔK，而非传统粗糙度诱导闭合机制；3. 验证激光熔覆后热处理（650°C/1 h）可完全消除残余应力，证明性能改善与残余应力直接相关，而非微观结构变化；4. 明确裂纹扩展速率最低点位置：裂纹尖端距激光轨迹中心约4 mm时达到最大减速效果，为工程应用提供关键设计参数。 | 2 | FALSE | [8 empty] | Ti–24Al–11Nb（at.%）（：61.4Ti, 27.3Al, 10.8Nb, 0.08Fe, <0.03Cu, <0.04Ni, <0.04Cr, 0.03O, 0.032N, 0.005H） | 激光熔覆表面改性锻件 | [7 empty] | 铸造（圆柱形铸件，直径200 mm，高度280 mm）→等温锻造（温度1065°C，锻造为直径400 mm、厚度50 mm的圆盘）→热处理（1150°C/1 h空冷 + 815°C/1 h空冷 + 593°C/1 h空冷）→激光熔覆（激光功率700 W，扫描速率0.053 m/s，氦气保护，同轴气流压力10 psi） |  |  |  | 400 | 维氏硬度 | [41 empty] | 高温、疲劳关键结构件 | 航空航天发动机、高周疲劳敏感部件 | 紧固件孔周围、高温承力框架 | 高温、高循环疲劳载荷 | 1 | 1 | 24 |  | 11
95229288800973b7054a0616f3d10b7d6c6935df18ddd9d29b1f7517e7430824_1 | [5 empty] | /home/zjh/Cluster/project_0/data/95229288800973b7054a0616f3d10b7d6c6935df18ddd9d29b1f7517e7430824/lab_json.txt | On the substitution of vanadium with iron in Ti–6Al–4V: Thermo-Calc simulation and processing map considerations for design of low-cost alloys | Michael O. Bodunrin (School of Chemical and Metallurgical Engineering, DST-NRF Centre of Excellence in Strong Materials and African Materials Science and Engineering Network (AMSEN), University of the Witwatersrand, Johannesburg, South Africa; Department of Metallurgical and Materials Engineering, Federal University of Technology Akure, Nigeria; African Academy of Sciences, Nairobi, Kenya); Lesley H. Chown (School of Chemical and Metallurgical Engineering, DST-NRF Centre of Excellence in Strong Materials and African Materials Science and Engineering Network (AMSEN), University of the Witwatersrand, Johannesburg, South Africa); Josias W. van der Merwe (School of Chemical and Metallurgical Engineering, DST-NRF Centre of Excellence in Strong Materials and African Materials Science and Engineering Network (AMSEN), University of the Witwatersrand, Johannesburg, South Africa); Kenneth K. Alaneme (Department of Metallurgical and Materials Engineering, Federal University of Technology Akure, Nigeria) | 合金设计：首次通过铁部分/完全替代钒开发低成本Ti-6Al-xV-yFe合金，避免形成脆性TiFe相，优化了α+β相比例；工艺优化：结合Thermo-Calc模拟与加工图分析，确定最佳热加工窗口（900°C/0.1 s⁻¹），避免不稳定区（750–780°C/1.5–10 s⁻¹）；显微机制：揭示了动态回复、动态再结晶和α板条球化协同作用的软化机制，提升合金热加工性能 | 0 | FALSE | [8 empty] | Ti–6Al–4V（wt.%） | 常规加工态 | [7 empty] | 未明确提及（作为商业合金对照） | [46 empty] | 陆地装备 | 汽车、化工、海洋工程、生物医疗等 | 阀门、连接件 | 3.5% NaCl溶液、3.5 M H₂SO₄溶液及高温加工条件 | 1 | 1 | 6 | 4
95229288800973b7054a0616f3d10b7d6c6935df18ddd9d29b1f7517e7430824_2 | [5 empty] | /home/zjh/Cluster/project_0/data/95229288800973b7054a0616f3d10b7d6c6935df18ddd9d29b1f7517e7430824/lab_json.txt | On the substitution of vanadium with iron in Ti–6Al–4V: Thermo-Calc simulation and processing map considerations for design of low-cost alloys | Michael O. Bodunrin (School of Chemical and Metallurgical Engineering, DST-NRF Centre of Excellence in Strong Materials and African Materials Science and Engineering Network (AMSEN), University of the Witwatersrand, Johannesburg, South Africa; Department of Metallurgical and Materials Engineering, Federal University of Technology Akure, Nigeria; African Academy of Sciences, Nairobi, Kenya); Lesley H. Chown (School of Chemical and Metallurgical Engineering, DST-NRF Centre of Excellence in Strong Materials and African Materials Science and Engineering Network (AMSEN), University of the Witwatersrand, Johannesburg, South Africa); Josias W. van der Merwe (School of Chemical and Metallurgical Engineering, DST-NRF Centre of Excellence in Strong Materials and African Materials Science and Engineering Network (AMSEN), University of the Witwatersrand, Johannesburg, South Africa); Kenneth K. Alaneme (Department of Metallurgical and Materials Engineering, Federal University of Technology Akure, Nigeria) | 合金设计：首次通过铁部分/完全替代钒开发低成本Ti-6Al-xV-yFe合金，避免形成脆性TiFe相，优化了α+β相比例；工艺优化：结合Thermo-Calc模拟与加工图分析，确定最佳热加工窗口（900°C/0.1 s⁻¹），避免不稳定区（750–780°C/1.5–10 s⁻¹）；显微机制：揭示了动态回复、动态再结晶和α板条球化协同作用的软化机制，提升合金热加工性能 | 1 | FALSE | [8 empty] | Ti–6Al–3V–1Fe（wt.%） | 铸态（均质化后） | [7 empty] | 元素粉末压制后真空电弧熔炼（铜坩埚），熔炼3次以均质化 |  | 790°C ×4小时，空冷 | [44 empty] | 陆地装备 | 汽车、化工、海洋工程、生物医疗等 | 阀门、连接件 | 3.5% NaCl溶液、3.5 M H₂SO₄溶液及高温加工条件 | 1 | 1 | 6 | 3 | [8 empty] | 1
95229288800973b7054a0616f3d10b7d6c6935df18ddd9d29b1f7517e7430824_3 | [5 empty] | /home/zjh/Cluster/project_0/data/95229288800973b7054a0616f3d10b7d6c6935df18ddd9d29b1f7517e7430824/lab_json.txt | On the substitution of vanadium with iron in Ti–6Al–4V: Thermo-Calc simulation and processing map considerations for design of low-cost alloys | Michael O. Bodunrin (School of Chemical and Metallurgical Engineering, DST-NRF Centre of Excellence in Strong Materials and African Materials Science and Engineering Network (AMSEN), University of the Witwatersrand, Johannesburg, South Africa; Department of Metallurgical and Materials Engineering, Federal University of Technology Akure, Nigeria; African Academy of Sciences, Nairobi, Kenya); Lesley H. Chown (School of Chemical and Metallurgical Engineering, DST-NRF Centre of Excellence in Strong Materials and African Materials Science and Engineering Network (AMSEN), University of the Witwatersrand, Johannesburg, South Africa); Josias W. van der Merwe (School of Chemical and Metallurgical Engineering, DST-NRF Centre of Excellence in Strong Materials and African Materials Science and Engineering Network (AMSEN), University of the Witwatersrand, Johannesburg, South Africa); Kenneth K. Alaneme (Department of Metallurgical and Materials Engineering, Federal University of Technology Akure, Nigeria) | 合金设计：首次通过铁部分/完全替代钒开发低成本Ti-6Al-xV-yFe合金，避免形成脆性TiFe相，优化了α+β相比例；工艺优化：结合Thermo-Calc模拟与加工图分析，确定最佳热加工窗口（900°C/0.1 s⁻¹），避免不稳定区（750–780°C/1.5–10 s⁻¹）；显微机制：揭示了动态回复、动态再结晶和α板条球化协同作用的软化机制，提升合金热加工性能 | 2 | FALSE | [8 empty] | Ti–6Al–2V–2Fe（wt.%） | 铸态（均质化后） | [7 empty] | 元素粉末压制后真空电弧熔炼（铜坩埚），熔炼3次以均质化 |  | 790°C ×4小时，空冷 | [44 empty] | 陆地装备 | 汽车、化工、海洋工程、生物医疗等 | 阀门、连接件 | 3.5% NaCl溶液、3.5 M H₂SO₄溶液及高温加工条件 | 1 | 1 | 6 | 2 | [8 empty] | 2
95229288800973b7054a0616f3d10b7d6c6935df18ddd9d29b1f7517e7430824_5 | [5 empty] | /home/zjh/Cluster/project_0/data/95229288800973b7054a0616f3d10b7d6c6935df18ddd9d29b1f7517e7430824/lab_json.txt | On the substitution of vanadium with iron in Ti–6Al–4V: Thermo-Calc simulation and processing map considerations for design of low-cost alloys | Michael O. Bodunrin (School of Chemical and Metallurgical Engineering, DST-NRF Centre of Excellence in Strong Materials and African Materials Science and Engineering Network (AMSEN), University of the Witwatersrand, Johannesburg, South Africa; Department of Metallurgical and Materials Engineering, Federal University of Technology Akure, Nigeria; African Academy of Sciences, Nairobi, Kenya); Lesley H. Chown (School of Chemical and Metallurgical Engineering, DST-NRF Centre of Excellence in Strong Materials and African Materials Science and Engineering Network (AMSEN), University of the Witwatersrand, Johannesburg, South Africa); Josias W. van der Merwe (School of Chemical and Metallurgical Engineering, DST-NRF Centre of Excellence in Strong Materials and African Materials Science and Engineering Network (AMSEN), University of the Witwatersrand, Johannesburg, South Africa); Kenneth K. Alaneme (Department of Metallurgical and Materials Engineering, Federal University of Technology Akure, Nigeria) | 合金设计：首次通过铁部分/完全替代钒开发低成本Ti-6Al-xV-yFe合金，避免形成脆性TiFe相，优化了α+β相比例；工艺优化：结合Thermo-Calc模拟与加工图分析，确定最佳热加工窗口（900°C/0.1 s⁻¹），避免不稳定区（750–780°C/1.5–10 s⁻¹）；显微机制：揭示了动态回复、动态再结晶和α板条球化协同作用的软化机制，提升合金热加工性能 | 4 | FALSE | [8 empty] | Ti–6Al–4Fe（wt.%） | 铸态（均质化后） | [7 empty] | 元素粉末压制后真空电弧熔炼（铜坩埚），熔炼3次以均质化 |  | 790°C ×4小时，空冷 | [44 empty] | 陆地装备 | 汽车、化工、海洋工程、生物医疗等 | 阀门、连接件 | 3.5% NaCl溶液、3.5 M H₂SO₄溶液及高温加工条件 | 1 | 1 | 6 | [9 empty] | 4
d108be0df7b2e003099ec680d9aea968995cba61295b0fbaf7dc3ddff873c5b6_4 | [5 empty] | /home/zjh/Cluster/project_0/data/d108be0df7b2e003099ec680d9aea968995cba61295b0fbaf7dc3ddff873c5b6/lab_json.txt | On the Influence of Thermomechanical Processing on the Fracture Behavior of Gamma-Based Titanium Aluminides. II. Effects of Alloying with Cr and Nb | W. O. Soboyejo (俄亥俄州立大学材料科学与工程系); C. Mercer (俄亥俄州立大学材料科学与工程系) | 1. 首次系统研究了Cr和Nb合金化对γ-TiAl基合金断裂行为的协同影响；2. 揭示了挤压比对微观结构演变和力学性能的耦合作用机制；3. 发现了Ti-48Al-1.5Cr合金中力学性能与晶粒尺寸的Hall-Petch关系；4. 开发出具有优异综合性能（K_IC=32.2 MPa√m，815°C延伸率30.4%）的三阶段热处理工艺（HTC） | 3 | FALSE | 395.0 | 364.0 | 0.25 | 25 | 未明确 | 未明确 | 173.0 |  | Ti–48Al–2Cr–2Nb（wt.%） | 挤压件 | [7 empty] | 真空感应熔炼+1343°C挤压（挤压比10:1） |  | 1250°C/50h空冷 + 982°C/4h空冷; 1250°C/50h空冷 + 982°C/100h空冷; 1150°C/50h空冷 + 982°C/4h空冷; 1150°C/50h空冷 + 982°C/100h空冷; 982°C/4h空冷; 982°C/100h空冷; HTC（982°C/4h空冷 + 704°C/8h炉冷 + 815°C/24h空冷）; 挤压态 | [44 empty] | 航空航天结构件 | 航空发动机 | 高温叶片、涡轮盘 | 高温（815°C）氧化环境 | 1 | 1 | 48 |  | 2 | [5 empty] | 2
073f8305b8f461f789fc76a052bb48dbdb3ec05494a17df11ae4cdc6e65b55fe_10 | [5 empty] | /home/zjh/Cluster/project_0/data/073f8305b8f461f789fc76a052bb48dbdb3ec05494a17df11ae4cdc6e65b55fe/lab_json.txt |  | Ohkawa, B. (日本材料科学会); Takahashi, H. (日本材料科学会); Tomaru, T. (日本材料科学会); Misumi (日本材料科学会); Nakamura, M. (日本材料科学会); Hatton, T. (日本材料科学会); Toriyama, T. (日本材料科学会); Murakami, Y. (日本材料科学会); (日本材料科学会); Konda, N. (日本材料科学会); Toyama, K. (日本材料科学会); Yokomaku, T. (日本材料科学会); Kinefuchi, M. (日本材料科学会); Minokata, Y. (日本材料科学会); Jeng, S.M. (未标注单位); Alassoeur, P. (未标注单位); Yang, J.-M. (未标注单位); Aksoy, S. (未标注单位); Schweitzer, P.K. (表面涂层技术实验室); Ziehl, M.H. (表面涂层技术实验室); Schwaminer, Ch. (表面涂层技术实验室); Albertin, L. (金属材料学会); Liaw, P.K. (金属材料学会); Burke, M.G. (金属材料学会); Frohlich, R.L. (金属材料学会); Otegui, J.L. (国际压力容器与管道杂志); Burns, D.J. (国际压力容器与管道杂志); Kerr, H.W. (国际压力容器与管道杂志); Mohaupt, U.H. (国际压力容器与管道杂志) | 1. 建立了载荷比与疲劳阈值关系的数学模型; 2. 将Gough椭圆准则推广到异相加载条件; 3. 提出考虑接触边缘位移的微动疲劳预测方法; 4. 开发基于极值统计的夹杂物评估新方法; 5. 首次实现SEM原位观察腐蚀疲劳裂纹萌生; 6. 揭示P-Cu钢晶粒粗化-裂纹闭合协同机制; 7. 建立纤维增强钛基复合材料三区损伤模型; 8. 开发热喷涂涂层的动态疲劳测试新方法 | 9 | FALSE | [8 empty] | Ti–6Al–4V–7Y（wt.%） | [6 empty] | 25 | [48 empty] | 航空航天; 压力容器/管道; 机械; 能源; 汽车 | 高温部件; 压力容器/管道; 轴承/齿轮; 燃气轮机; 汽轮机; 制动系统 | 高温部件; 焊接接头; 轴承/齿轮; 热障涂层; 叶片; 制动部件 | 室温疲劳载荷; 循环机械载荷; 高周疲劳载荷; 高温氧化环境; 腐蚀+疲劳; 热机械疲劳 | 1 | 1 | 6 | 4 | [20 empty] | 7
073f8305b8f461f789fc76a052bb48dbdb3ec05494a17df11ae4cdc6e65b55fe_11 | [5 empty] | /home/zjh/Cluster/project_0/data/073f8305b8f461f789fc76a052bb48dbdb3ec05494a17df11ae4cdc6e65b55fe/lab_json.txt |  | Ohkawa, B. (日本材料科学会); Takahashi, H. (日本材料科学会); Tomaru, T. (日本材料科学会); Misumi (日本材料科学会); Nakamura, M. (日本材料科学会); Hatton, T. (日本材料科学会); Toriyama, T. (日本材料科学会); Murakami, Y. (日本材料科学会); (日本材料科学会); Konda, N. (日本材料科学会); Toyama, K. (日本材料科学会); Yokomaku, T. (日本材料科学会); Kinefuchi, M. (日本材料科学会); Minokata, Y. (日本材料科学会); Jeng, S.M. (未标注单位); Alassoeur, P. (未标注单位); Yang, J.-M. (未标注单位); Aksoy, S. (未标注单位); Schweitzer, P.K. (表面涂层技术实验室); Ziehl, M.H. (表面涂层技术实验室); Schwaminer, Ch. (表面涂层技术实验室); Albertin, L. (金属材料学会); Liaw, P.K. (金属材料学会); Burke, M.G. (金属材料学会); Frohlich, R.L. (金属材料学会); Otegui, J.L. (国际压力容器与管道杂志); Burns, D.J. (国际压力容器与管道杂志); Kerr, H.W. (国际压力容器与管道杂志); Mohaupt, U.H. (国际压力容器与管道杂志) | 1. 建立了载荷比与疲劳阈值关系的数学模型; 2. 将Gough椭圆准则推广到异相加载条件; 3. 提出考虑接触边缘位移的微动疲劳预测方法; 4. 开发基于极值统计的夹杂物评估新方法; 5. 首次实现SEM原位观察腐蚀疲劳裂纹萌生; 6. 揭示P-Cu钢晶粒粗化-裂纹闭合协同机制; 7. 建立纤维增强钛基复合材料三区损伤模型; 8. 开发热喷涂涂层的动态疲劳测试新方法 | 10 | FALSE | [8 empty] | Ti–6Al–4V–7Y（wt.%） | [6 empty] | 25 | [48 empty] | 航空航天; 压力容器/管道; 机械; 能源; 汽车 | 高温部件; 压力容器/管道; 轴承/齿轮; 燃气轮机; 汽轮机; 制动系统 | 高温部件; 焊接接头; 轴承/齿轮; 热障涂层; 叶片; 制动部件 | 室温疲劳载荷; 循环机械载荷; 高周疲劳载荷; 高温氧化环境; 腐蚀+疲劳; 热机械疲劳 | 1 | 1 | 6 | 4 | [20 empty] | 7
0d3ae9258898717d80e94c9e2f93c0ddfd1241568c034bccf119c9f4f6ac4092_1 | [5 empty] | /home/zjh/Cluster/project_0/data/0d3ae9258898717d80e94c9e2f93c0ddfd1241568c034bccf119c9f4f6ac4092/lab_json.txt | Laser Additive Processing of a Functionally Graded Internal Fracture Fixation Plate | D.D. Lima (Department of Materials Science and Engineering, University of North Texas); D.D. Lima (School of Mechanical Engineering, University of Campinas); S.A. Mantri (Department of Materials Science and Engineering, University of North Texas); C.V. Mikler (Department of Materials Science and Engineering, University of North Texas); R. Contieri (Department of Materials Science and Engineering, University of North Texas); R. Contieri (School of Applied Science, University of Campinas); (Department of Materials Science and Engineering, University of North Texas); K.N. Campo (School of Mechanical Engineering, University of Campinas); E.S. Lopes (School of Mechanical Engineering, University of Campinas); M.J. Styles (CSIRO Manufacturing, Clayton South Clayton, Australia); T. Borkar (Department of Mechanical Engineering, Cleveland State University); R. Caram (School of Mechanical Engineering, University of Campinas); R. Banerjee (Department of Materials Science and Engineering, University of North Texas) | 1. 首次采用LENS™技术制备功能梯度钛合金骨折固定板，实现成分与弹性模量连续梯度分布。2. 通过Ti-35Nb-10Zr（低模量）与CP-Ti（高模量）梯度组合，优化植入物刚度匹配，减少应力屏蔽效应。3. 证明了LENS™在复杂热循环下控制β相与α相比例的能力，为生物医学植入物定制化制造提供新方案。 | 0 | FALSE | [6 empty] | 75 |  | Ti–35Nb–10Zr（wt.%） | LENS™沉积态 | [7 empty] | LENS™沉积（激光功率：500 W ND:YAG激光；粉末输送：Ti-35Nb-15Zr预混粉末（Feeder 1）与纯钛粉末（Feeder 2）梯度混合；沉积环境：氩气保护（氧含量<10 ppm）） |  |  |  | 275.0 | Vickers硬度 | [41 empty] | 骨科植入物 | 骨折内固定板 | 骨折内固定板 | 人体骨组织界面（需承受生理载荷，避免应力屏蔽与微动腐蚀） | 1 | 1 |  |  | 35 | 10
8916edafa5867a5901a3874ca8846d217cf4c629769af7751ebacc809de57237_1 | [5 empty] | /home/zjh/Cluster/project_0/data/8916edafa5867a5901a3874ca8846d217cf4c629769af7751ebacc809de57237/lab_json.txt | Mechanism of damage generation during drilling of carbon/epoxy composites and titanium alloy stacks | Ben Wang (Key Laboratory for Precision and Non-Traditional Machining Technology of Ministry of Education, School of Mechanical Engineering, Dalian University of Technology, Dalian City, China.); Hang Gao (Key Laboratory for Precision and Non-Traditional Machining Technology of Ministry of Education, School of Mechanical Engineering, Dalian University of Technology, Dalian City, China.); Bo Cao (Key Laboratory for Precision and Non-Traditional Machining Technology of Ministry of Education, School of Mechanical Engineering, Dalian University of Technology, Dalian City, China.); Yuan Zhuang (Key Laboratory for Precision and Non-Traditional Machining Technology of Ministry of Education, School of Mechanical Engineering, Dalian University of Technology, Dalian City, China.); Zhe Zhao (Key Laboratory for Precision and Non-Traditional Machining Technology of Ministry of Education, School of Mechanical Engineering, Dalian University of Technology, Dalian City, China.) | 1. 提出一种基于运动学分析的比较方法：通过对比传统钻孔和轨道钻孔的运动学特性（如切削速度、轴向进给量），确保两种工艺的切削速度和加工效率一致，从而公平比较损伤机制；2. 揭示高温是复合材料/钛合金叠层钻孔损伤的主因：发现钛合金加工时产生的切削热传导至复合材料导致其温度升高，引发树脂性能退化（如模量下降），进而产生分层、纤维拔出等损伤；3. 验证轨道钻孔的优越性：尽管轨道钻孔的轴向切削力与传统钻孔相当，但其切削温度降低36.3%，且半开放切削区域有利于排屑和散热，显著提高了孔壁质量和钛合金表面粗糙度。 | 1 | FALSE | [8 empty] | Ti–6Al–4V（wt.%）（未明确，但属于标准钛合金） | 板材，厚度约4 mm。 | [25 empty] | 7.31 | [28 empty] | 航空航天、船舶、汽车工业; 航空航天结构件 | 飞机结构件; 复合材料叠层结合的结构 | 螺栓/铆接孔 | 机械装配中承受循环载荷和热应力; 高温、高机械应力环境 | 1 | 1 | 6 | 4
98325f1d31b9a1f311808825552edf584eb62e3fc7f7e8130dfd224ecc4e82b3_2 | [5 empty] | /home/zjh/Cluster/project_0/data/98325f1d31b9a1f311808825552edf584eb62e3fc7f7e8130dfd224ecc4e82b3/lab_json.txt | Effect of cutting parameters and tool rake angle on the chip formation and adiabatic shear characteristics in machining Ti-6Al-4V titanium alloy | Anhai Li (Key Laboratory of High Efficiency and Clean Mechanical Manufacture of MOE, School of Mechanical Engineering, Shandong University; National Demonstration Center for Experimental Mechanical Engineering Education (Shandong University)); Jian Zang (Key Laboratory of High Efficiency and Clean Mechanical Manufacture of MOE, School of Mechanical Engineering, Shandong University); Jun Zhao (Key Laboratory of High Efficiency and Clean Mechanical Manufacture of MOE, School of Mechanical Engineering, Shandong University; National Demonstration Center for Experimental Mechanical Engineering Education (Shandong University)) | 1. 建立考虑热力耦合的Abaqus有限元切削模型，通过能量密度法优化网格划分，准确再现绝热剪切带形成过程；2. 揭示刀具前角对锯齿状切屑分段度的非线性影响规律（0°-5°区间影响最显著）；3. 提出高温剪切区（HTZ）温度与切削速度的正相关性机制（80-200m/min区间温度上升258℃）；4. 发现绝热剪切带参考单元应力波动幅度与刀具前角的负相关性特征 | 1 | FALSE | [6 empty] | 91 | 4.43 | Ti–6Al–4V（wt.%） | 棒材 | [7 empty] | 常规钛合金熔铸锻造工艺 |  |  | 0.34 | [14 empty] | 7.4 | 624.000 | [7 empty] | 782 | [19 empty] | 航空航天 | 航空发动机、飞行器结构件 | 压气机叶片、机身骨架等 | 高温、高应变率 | 1 | 1 | 6 | 4
9ee816a3ec9cfaf01c8f84264602622360bbbe7e6e86ef28f9e33e0f7af49825_2 | [5 empty] | /home/zjh/Cluster/project_0/data/9ee816a3ec9cfaf01c8f84264602622360bbbe7e6e86ef28f9e33e0f7af49825/lab_json.txt | Process Simulation and Residual Stress Estimation of Micro-Electrodischarge Machining Using Finite Element Method | Meenakshi Sundaram M URALI (Center for Nontraditional Manufacturing Research, University of Nebraska-Lincoln, NE 68588, U.S.A.); Swee-Hock YEO (School of Mechanical and Aerospace Engineering, Nanyang Technological University, Singapore 639798) | 1. 开发了基于热传导原理的数学模型，结合有限元法（FEM）模拟微电火花加工（μEDM）单火花加工过程；2. 采用高斯分布热源和温度依赖性材料属性，预测了钛合金（Ti-6Al-4V）的熔蚀坑尺寸、温度分布和残余应力；3. 通过纳米压痕技术实验验证残余应力，提出μEDM加工后表面残余应力低于材料极限抗拉强度（860 MPa）；4. 首次将纳米压痕技术应用于μEDM加工钛合金的残余应力测量，填补了微观尺度热应力分析的空白。 | 1 | FALSE | [8 empty] | Ti–6Al–4V（wt.%） | 板材 | [7 empty] | 常规熔炼+轧制工艺 | [17 empty] | 7.3 | [28 empty] | 结构件、航空航天、生物医学 | 微机电系统（MST）中的复杂三维微零件 |  | 电火花加工后的残余应力环境 | 1 | 1 | 6 | 4
e6c168879b28f9b26ac9a5f9f25f214a7ce91971e01592b2d4a258cff90ef944_2 | /home/wsj/ti/result_1000/split_output_folder/e6c168879b28f9b26ac9a5f9f25f214a7ce91971e01592b2d4a258cff90ef944/_page_5_Figure_12+sub2+om.jpeg | /home/wsj/ti/result_1000/title_repair_output_folder/e6c168879b28f9b26ac9a5f9f25f214a7ce91971e01592b2d4a258cff90ef944/_page_5_Figure_12.jpeg | e6c168879b28f9b26ac9a5f9f25f214a7ce91971e01592b2d4a258cff90ef944 | **Fig. 8. Micrographs of (a) as-received, (b) one pass post-ECAP, and (c) two passes post-ECAP Ti-6Al-4V alloys in the longitudinal section of the billet.** | om | /home/zjh/Cluster/project_0/data/e6c168879b28f9b26ac9a5f9f25f214a7ce91971e01592b2d4a258cff90ef944/lab_json.txt | Thermomechanical coupling simulation and experimental study in the isothermal ECAP processing of Ti-6Al-4V alloy | LI Miaoquan (西北工业大学材料科学与工程学院); LI Miaoquan (香港理工大学机械工程系); ZHANG Chen (西北工业大学材料科学与工程学院); LUO Jiao (西北工业大学材料科学与工程学院); FU Mingwang (香港理工大学机械工程系) | 1. 首次对Ti-6Al-4V合金等温ECAP过程进行了热力耦合有限元模拟，揭示了剪切因子、冲头速度、残余坯料等参数对应变/应力场及温度分布的影响规律；2. 发现残余坯料对后续道次变形具有类似背压棒的应变均匀化作用；3. 实验证实750°C下ECAP可提升Ti-6Al-4V的屈服强度（从910→970 MPa），但再结晶和α相晶粒长大导致多道次强化效果有限。 | 1 | FALSE | 965 |  | 14.50 | 25 |  |  |  | 4.45 | Ti–6Al–4V（wt.%） | 棒材 | [7 empty] | 铸锭经热处理（950°C加热1.5 h空冷 + 650°C加热4 h空冷） |  | 950°C加热1.5 h空冷 + 650°C加热4 h空冷 |  |  |  | 等通道角挤压（ECAP），温度750°C，冲头速度0.3 mm/s，通道夹角120°，外弧角60°，路线C（每道次间绕纵轴旋转180°） | [11 empty] | 20.1 | [28 empty] | 航空航天; 生物医学 |  |  |  | 1 | 1 | 6 | 4
fc337e3f4e35a6ececa8ae0c2961336b1f2852196d8d5ba4ca70b84efb15723e_2 | [5 empty] | /home/zjh/Cluster/project_0/data/fc337e3f4e35a6ececa8ae0c2961336b1f2852196d8d5ba4ca70b84efb15723e/lab_json.txt | The Machining of γ-TiAl Intermetallic Alloys | D.K. Aspinwall (University of Birmingham, School of Engineering (Mechanical & Manufacturing)); R.C. Dewes (University of Birmingham, School of Engineering (Mechanical & Manufacturing)); A.L. Mantle (Rolls-Royce plc.) | 1. 表面完整性优化：首次证明高速铣削（HSM）和磨削可生成无裂纹表面，车削和钻孔仍存在表面撕裂和微裂纹问题；使用PCD刀具和超声辅助车削显著减少表面缺陷。2. 温度控制：通过红外热成像和植入热电偶测量，明确γ-TiAl在加工中的温度梯度（最高950°C）。3. 工艺对比：揭示γ-TiAl与传统钛合金（如Ti-6Al-4V）的切削力差异（γ-TiAl切向力高3倍）。4. 材料状态影响：铸态与挤压态γ-TiAl的切削温度差异（挤压态温度高2倍）。 | 1 | FALSE | [8 empty] | Ti–45Al–2Mn–2Nb–0.8Ti（wt.%） | HIP后棒材 | [7 empty] | HIP（1260°C/170MPa/4h） + 热处理（1010°C/50h） |  | 热处理（1010°C/50h） |  | 360.0 | 显微硬度测试 | [7 empty] | 20 |  |  |  |  | 22 | [28 empty] | 航空航天、燃气涡轮发动机 | RR Trent 800发动机、RR ANTLE验证机 | 高压压气机叶片/静子叶片、低压涡轮叶片 | 高温（600-800°C）、低载荷疲劳、耐蠕变 | 1 | 0.8 | 45 |  | 2 | [6 empty] | 2
5ec63627e748699c8cf89eb7fc853cb8b698b5b3fd74b550105b843e7090710c_1 | [5 empty] | /home/zjh/Cluster/project_0/data/5ec63627e748699c8cf89eb7fc853cb8b698b5b3fd74b550105b843e7090710c/lab_json.txt | Analysis and optimization of a metal hydride cooling system | J. Paya´ (Instituto de Ingenierı´a Energe´tica IIE (Universidad Polite´cnica de Valencia), Spain); M. Linder (Institut fu¨r Kernenergetik und Energiesysteme IKE (Universita¨t Stuttgart), Germany); R. Mertz (Institut fu¨r Kernenergetik und Energiesysteme IKE (Universita¨t Stuttgart), Germany); J.M. Corbera´n (Instituto de Ingenierı´a Energe´tica IIE (Universidad Polite´cnica de Valencia), Spain) | 开发了动态模型并验证其与实验结果的吻合性，改进平衡压力和吸附动力学的计算；通过敏感性分析优化金属氢化物冷却系统的关键参数（如再生温度、循环时间）；提出基于合金特性优化的新型合金组合（A*-B*），以降低再生温度需求并提升冷却功率；揭示了实际与静态PeC曲线的动态差异对系统性能的影响。 | 1 | FALSE | [8 empty] | Ti–0.01Zr–0.43V–0.09Fe–0.05Cr–1.5Mn（wt.%） | 粉末 | [7 empty] | 粉末制备（颗粒尺寸约1 mm或更小） | [17 empty] | 1 | [28 empty] | 制冷系统（替代氟氯烃）、汽车空调、太阳能驱动冷却 | 金属氢化物冷却系统（MHCS） | 反应床（热交换器） | 高温（100–140°C再生温度）、低温（0–20°C冷却温度）循环热力学条件 | 1 | 1 |  | 0.43 |  | 0.01 |  |  |  |  | 0.05 | 1.5 | 0.09
cc5751bfb1154ee5162972051d6b0a2f75b78cbc2ea590aff21638dcc6c43f27_2 | [5 empty] | /home/zjh/Cluster/project_0/data/cc5751bfb1154ee5162972051d6b0a2f75b78cbc2ea590aff21638dcc6c43f27/lab_json.txt | Die shape compensation in hot forging of titanium aerofoil sections | H. Ou (School of Mechanical and Manufacturing Engineering, The Queen's University of Belfast BT9 5AH, UK); C.G. Armstrong (School of Mechanical and Manufacturing Engineering, The Queen's University of Belfast BT9 5AH, UK) | 提出一种基于有限元模拟的模具形状补偿方法，通过引入两个权重因子（分别表征锻造过程中模具弹性变形和冷却过程中热变形引起的误差），显著降低了钛合金航空叶片热锻后的厚度误差和轮廓偏差。 | 1 | FALSE | [6 empty] | 72 |  | Ti–6Al–4V（wt.%） | 锻件 | [13 empty] | 热锻造工艺（锻造温度950°C，模具温度150°C） |  |  |  | 600 | 0.079 | 592 | [5 empty] | 14 | 715.000 | [27 empty] | 航空发动机 | 航空发动机压缩机 | 航空叶片（aerofoil blades） | 高温锻造（950°C）、冷却至室温，承受热机械载荷和热梯度引起的变形。 | 1 | 1 | 6 | 4
bf8923f2648973bfa78e08743b4f9b0b3857c55eea8117c4da3b0967741beb31_2 | [5 empty] | /home/zjh/Cluster/project_0/data/bf8923f2648973bfa78e08743b4f9b0b3857c55eea8117c4da3b0967741beb31/lab_json.txt | Analysis of Beam Material Interaction in Welding of Titanium with Fiber Lasers | Alexandra Costa (IDMEC – Instituto Superior Técnico, Tulisbon, Portugal); Rosa Miranda (IDMEC – Instituto Superior Técnico 和 FCT – Universidade Nova de Lisboa); Luísa Quintino (IDMEC – Instituto Superior Técnico); David Yapp (Cranfield University) | 1. 首次系统研究高功率光纤激光焊接Ti-6Al-4V的工艺-组织-性能关系；2. 揭示激光焊接参数对熔深形态（传导焊/深熔焊）的定量影响规律；3. 发现焊缝根部与表面区域的硬度分布差异及其与冷却速率的关联性；4. 建立激光功率-焊接速度-热输入的工艺窗口控制模型 | 1 | FALSE | [8 empty] | Ti–6Al–4V（wt.%）（：Al 6%，V 4%，余量Ti） | 全熔透焊接接头 | [7 empty] | 激光深熔焊接（功率7-8kW，速度1.5-1.8m/min） | [17 empty] | 6.6 | [28 empty] | 航空航天：飞机结构件；能源工业：核电站部件、热交换器；化工装备：反应容器、管道系统；海洋工程：船用部件；生物医疗：人工假体 | 激光焊接系统（IPG光纤激光器+机器人）；核反应堆压力容器；飞机发动机部件 | 焊接结构件；压力容器密封件；热交换器管板 | 高温腐蚀环境（最高400°C）；海水腐蚀介质；高应力循环载荷条件 | 1 | 1 | 6 | 4
c77a3a6cd2a8ee45d0c6e2d11776159d8fa3a5ebe0d5a5cedc136247057c04e1_1 | [5 empty] | /home/zjh/Cluster/project_0/data/c77a3a6cd2a8ee45d0c6e2d11776159d8fa3a5ebe0d5a5cedc136247057c04e1/lab_json.txt | Transient thermo-mechanical interactions during high-speed slip at metal-on-metal interfaces | N.S. Liou (凯斯西储大学机械与航空航天工程系); M. Okada (凯斯西储大学机械与航空航天工程系); M.A. Irfan (凯斯西储大学机械与航空航天工程系); V. Prakash* (凯斯西储大学机械与航空航天工程系) | 1. 开发了板冲击压力-剪切摩擦实验方法，可在1-3GPa法向压力下实现100m/s级滑动速度；2. 首次在金属摩擦副中实现了界面温度超过低熔点金属熔化点的可控实验；3. 建立了耦合热力学的有限元模拟方法，可同步获取界面应力、应变率、温度场等参数；4. 揭示了熔融金属膜在高压（1-3GPa）、高剪切率（＞10⁷s⁻¹）下的动态剪切特性 | 1 | FALSE | 950 | [5 empty] | 110 | 4.40 | Ti–6Al–4V（wt.%）（TC4钛合金） | 飞板（直径76mm，厚度13mm） | [7 empty] | 商业级原材料（as-received） |  |  | 0.34 | [14 empty] | 6 | 522.000 | [27 empty] | 航空航天制动系统; 高速轴承、航天制动器 |  |  | 高压（1-3GPa）、高速滑动（60m/s）、高温（700℃）; 极端界面条件（100m/s滑动速度）、界面熔化状态 | 1 | 1 | 6 | 4
fc25f7a09b464893426f7b05e2b178119ed0c72a34068cab7735b35024e4e7a3_1 | [5 empty] | /home/zjh/Cluster/project_0/data/fc25f7a09b464893426f7b05e2b178119ed0c72a34068cab7735b35024e4e7a3/lab_json.txt | Titanium carbonitride-based cermets: processes and properties | Shanyong Zhang (School of Mechanical and Production Engineering, Nanyang Technological University, Singapore 2263 (Singapore)) | 1. 预烧结固溶处理（PSSS）的应用：通过预烧结固溶处理硬质相，使钛碳氮化物基金属陶瓷无需依赖钼（Mo）的添加即可实现高烧结性和性能，突破了传统工艺中钼为必需成分的限制。2. 高氮含量金属陶瓷的发展方向：提出对于超高氮含量的金属陶瓷，结合固溶处理和适量钼添加的复合工艺是未来的发展方向，解决了高氮含量导致的脱氮化和加工性能下降问题。3. 微结构优化：通过硬质相（如Ti(C,N)）与粘结相（Ni、Co、Cr等）的协同设计，显著提高了材料的断裂韧性、高温强度和抗氧化性。 | 1 | FALSE | [8 empty] | Ti–0.5Ni–11Co–9Mo（wt.%）（C,N，含WC、TaC固溶体，N/(C+N，：Ni 5.5 ，Co 11 ，Mo 9） | 烧结块体 | [7 empty] | 热等静压（HIP）+ 烧结（1500-1550°C，氮气气氛） |  |  |  | 600 | 维氏硬度 | [12 empty] | 42.3 | [28 empty] | 切削工具、耐磨部件; 航空航天、汽车工业; 耐腐蚀部件; 高精度加工 | 铣床、车床、钻床 | 刀片、铣刀、钻头; 涡轮叶片、高温紧固件; 化工反应器内衬、泵阀; 超硬涂层基体、精密刀具 | 高速切削（>150 m/min）、高温（>1000°C）、高应力; 高温氧化、热循环; 酸性/碱性介质、高温腐蚀; 超高速切削、低热变形 | 1 | 1 |  |  |  |  | 0.5 | [8 empty] | 9 | [9 empty] | 11
86a4234fccb9401d9f62dbd9ebeb58d5cc6a2c0946337285bbf80828dfa41afc_1 | [5 empty] | /home/zjh/Cluster/project_0/data/86a4234fccb9401d9f62dbd9ebeb58d5cc6a2c0946337285bbf80828dfa41afc/lab_json.txt | Micro-voids quantification for damage prediction in warm forging of biocompatible alloys using 3D X-ray CT and RVE approach | X.Z. Lu (Department of Industrial and Systems Engineering, The Hong Kong Polytechnic University, Hung Hom, Kowloon, Hong Kong Special Administrative Region, China); L.C. Chan* (Department of Industrial and Systems Engineering, The Hong Kong Polytechnic University, Hung Hom, Kowloon, Hong Kong Special Administrative Region, China) | ① 首次将非破坏性X射线CT与三维RVE方法相结合，实现生物相容合金温锻损伤预测；② 开发改进的热力耦合微损伤模型，考虑微孔体积分数变化；③ 通过淬火冻结微观结构实现锻后微孔演化的准原位分析；④ 建立不同应变区域（STSR/SCSR/LCSR）的RVE模型；⑤ 揭示压缩与拉伸应变下损伤演化的显著差异机制 | 1 | FALSE | [6 empty] | 32 |  | Ti–6Al–4V（wt.%）（C 0.03, O 0.03, Fe 0.25, Al 6.22, V 4.15, Ti余量） | 铸件（预锻件） | [7 empty] | 铸造 |  |  | 0.34 |  |  | 温锻（700℃） | 150 |  |  | 700 | 0.001、0.01、0.1 | [6 empty] | 14.6 | 750.000 | [27 empty] | 医疗植入; 生物医学工程 | 骨科植入系统; 骨科修复器械 | 基底拇指植入物; 关节植入物 | 人体生理环境; 人体骨骼承重环境 | 1 | 1 | 6 | 4
4c4cd1bdc567a45e8415903cdc790ab411c67f2ba9563c6cb7ea045b2c2b1356_2 | [5 empty] | /home/zjh/Cluster/project_0/data/4c4cd1bdc567a45e8415903cdc790ab411c67f2ba9563c6cb7ea045b2c2b1356/lab_json.txt | Characteristics of martensitic and strain-glass transitions of the Fe-substituted TiNi shape memory alloys probed by transport and thermal measurements | Balakrishnan Ramachandran (国立东华大学物理系); Pei-Chi Chang (国立东华大学物理系); Yung-Kang Kuo (国立东华大学物理系); Chen Chien (台湾大学材料科学与工程系); Shyi-Kaan Wu (台湾大学材料科学与工程系) | 1. 首次确定Ti50Ni44Fe6为R相与应变玻璃态的分界成分；2. 发现1%的Ni含量变化（Ti49Ni45Fe6 vs Ti50Ni44Fe6）可完全改变相变类型；3. 揭示Fe取代通过局域晶格畸变影响马氏体相变特征的内在机制；4. 建立了ΔH与Ms/ΔTH的线性关系，阐明相变热力学演化规律。 | 1 | FALSE | [8 empty] | Ti–47Ni–3Fe（wt.%） | 板材 | [7 empty] | 真空电弧重熔6次，1173K热轧成2mm厚板材 | 1173K热轧 | 1173K固溶处理1小时后水淬 | [13 empty] | 147 |  | 15 |  |  | 7 | [25 empty] | 形状记忆合金功能材料 | 传感器/执行器 |  | 温度敏感型智能器件工作环境（基于相变温度范围200-300K） | 1 | 1 |  |  |  |  | 47 | [5 empty] | 3
c831016ca1788f60a7effaa919596970cea07eae3bdf349aa7b401654dea8d7f_2 | [5 empty] | /home/zjh/Cluster/project_0/data/c831016ca1788f60a7effaa919596970cea07eae3bdf349aa7b401654dea8d7f/lab_json.txt | Machinability improvement of titanium alloy (Ti–6Al–4V) via LAM and hybrid machining | Chinmaya R. Dandekar (Center for Laser-based Manufacturing, School of Mechanical Engineering, Purdue University); Yung C. Shin (Center for Laser-based Manufacturing, School of Mechanical Engineering, Purdue University); John Barnes (Lockheed Martin Aeronautics, Advanced Development Programs) | 1. 首次实现钛合金（Ti-6Al-4V）在200 m/min高速切削下的稳定加工；2. 开发激光辅助（250℃）+液氮冷却的复合加工工艺，使刀具寿命提升2-3倍；3. 建立三维热力耦合模型，成功预测刀具磨损率（误差＜26%）；4. 通过微观结构验证加工过程未引起相变（α→β相变温度＞880℃）；5. 经济分析显示混合加工可降低40%成本 | 1 | FALSE | [8 empty] | Ti–6Al–4V（wt.%） | 棒材 | [7 empty] | 激光辅助加工（250℃）配合液氮冷却 |  |  |  | 295 | 维氏硬度 | [12 empty] | 6.27 | 420.190 | [27 empty] | 航空航天 | 先进航空器 | 飞机结构承力件 | 高温腐蚀环境；高比强度要求工况；复杂应力交变载荷 | 1 | 1 | 6 | 4
0bd751c5049d43c14ffacd7a42d80639f7018238cfd13b6ad33a2aeb8ba3b1c2_2 | [5 empty] | /home/zjh/Cluster/project_0/data/0bd751c5049d43c14ffacd7a42d80639f7018238cfd13b6ad33a2aeb8ba3b1c2/lab_json.txt | Laser welding and microstructural characterization of dissimilar γ-TiAl-Ti6242 joints | Irmela Burkhardt (Helmholtz-Zentrum Geesthacht, Institute of Materials Research, Materials Mechanics); Volker Ventzke (Helmholtz-Zentrum Geesthacht, Institute of Materials Research, Materials Mechanics); Stefan Riekehr (Helmholtz-Zentrum Geesthacht, Institute of Materials Research, Materials Mechanics); Nikolai Kashaev (Helmholtz-Zentrum Geesthacht, Institute of Materials Research, Materials Mechanics); Josephin Enz (Helmholtz-Zentrum Geesthacht, Institute of Materials Research, Materials Mechanics) | 通过预热（400°C、600°C、800°C）成功实现γ-TiAl（TNM）与Ti6242的激光焊接，克服了两种合金热物理性质差异导致的裂纹敏感性；揭示了预热温度对FZ和HAZ微观结构的影响：预热温度升高导致晶粒粗化，800°C时FZ形成α2层片结构，β/βO过渡层被α2渗透，400°C和600°C预热时形成β/βO过渡层，抑制裂纹扩展；异质接头的FZ硬度介于TNM和Ti6242母材之间，且与预热温度无关，主要归因于α2相主导的FZ结构。 | 1 | FALSE | [8 empty] | Ti–6Al–2Sn–4Zr–2Mo（wt.%） | 铣削板材（2 mm厚） | [7 empty] | 铣削工艺 | VSMPO-Avisma提供 |  |  | 416 | 显微硬度 | [12 empty] | 7 | [28 empty] | 航空航天 | Pratt & Whitney齿轮传动涡扇发动机（GTF™）、空客A320neo; 高性能发动机 | 涡轮叶片; 高温结构件 | 高温（700–800°C）、高应力、氧化环境; 高温（长期使用温度≤425°C）、蠕变敏感环境 | 1 | 1 | 6 |  |  | 4 |  | 2 | [7 empty] | 2
9f10aa9abd9ad996b75f0cf95a7e2d23178316aeb233f88f88eecd1597a73581_2 | [5 empty] | /home/zjh/Cluster/project_0/data/9f10aa9abd9ad996b75f0cf95a7e2d23178316aeb233f88f88eecd1597a73581/lab_json.txt | On the formation of temperature-induced defects at the surface of TEM specimens prepared from TiAl using high-energy Gallium and low-energy Argon ions | Ulrich Fröbel (Helmholtz-Zentrum Geesthacht, Institute for Materials Research, Geesthacht, Germany); Daniel Laipple (Helmholtz-Zentrum Geesthacht, Institute for Materials Research, Geesthacht, Germany) | 1. 揭示了高能Ga离子制备TEM样品时因局部高温（~480°C）诱导表面非晶层析出α-Ti晶片的机制。2. 开发了复合离子束制备工艺（Ga离子粗加工+Ar离子低能抛光），通过优化热传导路径抑制温度峰值，避免缺陷形成。 | 1 | FALSE | [8 empty] | Ti–46.5Al–5Nb（at.%） | TEM箔材 | [7 empty] | FIB（Ga离子）制备TEM样品（30kV10nA粗加工，30kV200pA/50pA精抛光） | [17 empty] | 24.2 | [28 empty] | 高温结构材料（航空发动机） | 航空发动机 | 涡轮叶片、高压压气机部件 | 高温（>700°C）、高应力、氧化腐蚀环境 | 1 | 1 | 46.5 |  | 5
f69d2606ee1cdd2da1117abfffbcc3d06753977c11cacf50f4d214b4aaa45026_2 | [5 empty] | /home/zjh/Cluster/project_0/data/f69d2606ee1cdd2da1117abfffbcc3d06753977c11cacf50f4d214b4aaa45026/lab_json.txt | Machining of Titanium and its Alloys - a Review | A R Machado (Department of Engineering, University of Warwick, Coventry); J Wallbank (Department of Engineering, University of Warwick, Coventry) | 1. 系统分析了钛合金加工中的主要问题（切屑形成、刀具磨损机制）; 2. 提出采用旋转刀具、台阶刀具和超声辅助加工等替代加工方法; 3. 首次将'灾难性热塑性剪切'理论应用于钛合金切屑形成机制分析 | 1 | FALSE | 965 | 1035 | 8 | [5 empty] | Ti–6Al–4V（wt.%） | 固溶处理+时效棒材 | [9 empty] | 固溶处理+时效 | [15 empty] | 7.5 | [28 empty] | 化工、海洋工程、生物医疗; 航空航天、能源; 航空航天; 航空航天、军事; 通用机械制造 | 飞机发动机、导弹 | 腐蚀环境结构件、生物植入物; 发动机压气机叶片; 机身结构件、涡轮盘; 高强度紧固件; 轴类、齿轮等结构件 | 腐蚀性介质、低温环境; 高温蠕变环境; 高应力、中等高温环境; 需要冷成形性的复杂工况; 常规机械载荷环境 | 1 | 1 | 6 | 4
5ef91580a811b8502a53705d6b9835d9f909f86ffb24401aba7fbd820c9d42dc_1 | [5 empty] | /home/zjh/Cluster/project_0/data/5ef91580a811b8502a53705d6b9835d9f909f86ffb24401aba7fbd820c9d42dc/lab_json.txt | Loss and Thermal Analysis of a High-Speed Surface-Mounted PMSM With Amorphous Metal Stator Core and Titanium Alloy Rotor Sleeve | Wenming Tong (National Engineering Research Centre for Rare Earth Permanent Magnet Machines, Shenyang University of Technology, Shenyang 110870, China); Ruolan Sun (National Engineering Research Centre for Rare Earth Permanent Magnet Machines, Shenyang University of Technology, Shenyang 110870, China); Chao Zhang (National Engineering Research Centre for Rare Earth Permanent Magnet Machines, Shenyang University of Technology, Shenyang 110870, China); Shengnan Wu (National Engineering Research Centre for Rare Earth Permanent Magnet Machines, Shenyang University of Technology, Shenyang 110870, China); Renyuan Tang (National Engineering Research Centre for Rare Earth Permanent Magnet Machines, Shenyang University of Technology, Shenyang 110870, China) | ① 首次在高速表贴式永磁同步电机中同时应用非晶金属定子铁芯和钛合金保持套; ② 通过实验平台测试非晶金属定子铁芯的电磁特性; ③ 对比分析正弦电源和变流器供电时的损耗差异; ④ 建立包含装配间隙的三维热模型，提出端部绕组的线性等效模型; ⑤ 通过背靠背实验验证计算结果的准确性 | 1 | FALSE | [7 empty] | 4.44 | Ti–6Al–4V（wt.%） | 转子套（管状部件） | [23 empty] | 1.7 |  | 7.2 | [28 empty] | 高速电机 | 高速电动主轴 | 电机定子铁芯; 转子护套 | 高频电磁场（400Hz及以上），温升75.5K; 19000r/min高速旋转，承受离心应力 | 1 | 1 | 6 | 4
6558fc0c4976a09ad4fd367a3f4f910501bf2a55c498ff46230ebb3deb390fc4_2 | [5 empty] | /home/zjh/Cluster/project_0/data/6558fc0c4976a09ad4fd367a3f4f910501bf2a55c498ff46230ebb3deb390fc4/lab_json.txt | The alloying effects of tantalum on the microstructure of an a2+g titanium aluminide | D.J. Larson (Oak Ridge National Laboratory, Metals and Ceramics Division, PO Box 2008, Oak Ridge, TN 37831-6376, USA); C.T. Liu (Oak Ridge National Laboratory, Metals and Ceramics Division, PO Box 2008, Oak Ridge, TN 37831-6376, USA); M.K. Miller (Oak Ridge National Laboratory, Metals and Ceramics Division, PO Box 2008, Oak Ridge, TN 37831-6376, USA) | 1. 首次通过原子探针场离子显微镜研究了钽在双相（α2+γ）钛铝合金中的分布，发现约一半的钽固溶于基体相中，且钽在α2和γ相间无明显偏析。2. 揭示了钽对硼化物类型的影响：钽添加使主要硼化物从MB₂转变为MB，并可能加速α2/γ相中Al/Ti的平衡过程。3. 发现了钽促进富Cr、Ta、W的Ti(Cr,Al)₂相析出，该相含显著Ta和W，且在未添加Ta的合金中未观察到。4. 明确了钽不影响氧在α2相的强烈偏析行为，也不改变硼在基体相中的低溶解度。 | 1 | FALSE | [8 empty] | Ti–47Al–2Cr–1Nb–0.80Ta–0.20W–0.15B（at.%） | 热挤压件 | [7 empty] | 粉末通过快速凝固（旋转雾化法）制备，热挤压温度1400°C（高于Tα温度）。热挤压成型。 |  | 时效处理（800°C，2160小时） | [44 empty] | 高温结构材料（航空发动机、燃气轮机等） | 高温承力部件 | 涡轮叶片、燃烧室构件 | 高温（800–900°C）、氧化性/蠕变载荷环境 | 1 | 1 | 47 |  | 1 | [5 empty] | 2 | [8 empty] | 0.2 | 0.15 | [5 empty] | 0.8
27e57dfa69fefece4b9e47a29a4033cf3981faed718cdf3dd81fb5656cea5d6d_2 | [5 empty] | /home/zjh/Cluster/project_0/data/27e57dfa69fefece4b9e47a29a4033cf3981faed718cdf3dd81fb5656cea5d6d/lab_json.txt | Omega versus alpha precipitation mediated by process parameters in additively manufactured high strength Ti–1Al–8V–5Fe alloy and its impact on mechanical properties | M.S.K.K.Y. Nartu (美国北德克萨斯大学敏捷与自适应制造中心（CAAM），材料科学与工程系); S. Dasari (北德克萨斯大学材料科学与工程系); A. Sharma (北德克萨斯大学材料科学与工程系); S.A. Mantri (CAAM，材料科学与工程系); Shashank Sharma (CAAM，材料科学与工程系); Mangesh V. Pantawane (CAAM，材料科学与工程系); B. McWilliams (美国陆军研究实验室（CCDC）); K. Cho (美国陆军研究实验室（CCDC）); Narendra B. Dahotre (CAAM，材料科学与工程系); R. Banerjee (CAAM，材料科学与工程系) | 1. 首次采用激光定向能量沉积（LENS）成功制备高强亚稳β钛合金Ti-185，避免了传统铸造中Fe偏析导致的β斑点问题；2. 揭示了快速凝固条件下Ti-185形成等轴β晶粒的机制（大凝固温度区间促进晶粒细化）；3. 通过工艺参数调控实现了β基体内ω相与α相的析出控制（300W促进α，500W形成ω）；4. 发现激光加工态材料无需后处理即可获得1200MPa级超高屈服强度（较传统工艺提升25%）；5. 通过原子探针层析技术揭示了α/β界面Gibbs-Thompson效应导致的局部成分梯度 | 1 | FALSE | 1000 |  | 6.0 | 25 | 10^-3 | 标距5mm×宽1mm×厚0.7-1mm |  |  | Ti–1Al–8V–5Fe（wt.%） | 激光增材制造块体 | [7 empty] | 激光功率500W，扫描速度12.7mm/s，层间距0.254mm，舱口宽度0.381mm，90°旋转 |  | 无后续热处理，沉积态 | [44 empty] | 航空航天 | 飞机 | 紧固件 |  | 1 | 1 | 1 | 8 | [8 empty] | 5
bf93544bbf75137398cadd8e16fa1f251fbdf851f16188a263cd9af201cf2d14_2 | [5 empty] | /home/zjh/Cluster/project_0/data/bf93544bbf75137398cadd8e16fa1f251fbdf851f16188a263cd9af201cf2d14/lab_json.txt | The Elevated-Temperature Creep Behavior of Boron-Modified Ti-6Al-4V Alloys | C. J. Boehlert (密歇根州立大学化学工程与材料科学系); W. Chen (密歇根州立大学化学工程与材料科学系) | 1. 揭示了微量硼添加（0.1-1wt.%）通过细化铸态晶粒尺寸（从1700μm降至70μm）和形成TiB晶须显著提升Ti-6Al-4V合金高温蠕变性能；2. 首次发现β相场挤压工艺在保持TiB晶须定向排列的同时，通过形成基底面垂直挤压轴的α相织构和细化层片间距（降低至铸态1/4），使挤压态合金蠕变抗力比铸态提升4倍；3. 通过原位SEM蠕变观察揭示了TiB晶须裂纹萌生早于α/β界面开裂的损伤演化序列，建立了"TiB断裂→滑移带形成→α/β界面失效"的损伤机制模型 | 1 | FALSE | 435 | 552 | 11.80 | 455 | 10^-3 |  | 94 |  | Ti–6Al–4V–0.1B（wt.%） | 铸件 | [7 empty] | 真空感应凝壳熔炼+热等静压（1173K/100MPa/7.2ks） | [22 empty] | 400-455 | [23 empty] | 航空航天结构件 | 航空发动机 | 高温承力部件 | 673-728K高温蠕变条件 | 1 | 1 | 6 | 4 | [16 empty] | 0.1
01eed9c2453d12895756a365ed8cdd72b25805cef8ac692a7ad457088a2c260d_2 | [5 empty] | /home/zjh/Cluster/project_0/data/01eed9c2453d12895756a365ed8cdd72b25805cef8ac692a7ad457088a2c260d/lab_json.txt | Cooling dynamics of two titanium alloys during laser powder bed fusion probed with in situ X-ray imaging and diffraction | Nicholas P. Calta (美国劳伦斯利弗莫尔国家实验室); Vivek Thampy (美国SLAC国家加速器实验室); Duncan R.C. Lee (美国劳伦斯利弗莫尔国家实验室); Aiden A. Martin (美国劳伦斯利弗莫尔国家实验室); Rishi Ganeriwala (美国劳伦斯利弗莫尔国家实验室); Jenny Wang (美国劳伦斯利弗莫尔国家实验室); Philip J. Depond (美国劳伦斯利弗莫尔国家实验室); Tien T. Roehling (美国劳伦斯利弗莫尔国家实验室); Anthony Y. Fong (美国SLAC国家加速器实验室); Andrew M. Kiss (美国SLAC国家加速器实验室); Christopher J. Tassone (美国SLAC国家加速器实验室); Kevin H. Stone (美国SLAC国家加速器实验室); Johanna Nelson Weker (美国SLAC国家加速器实验室); Michael F. Toney (美国SLAC国家加速器实验室); Anthony W. Van Buuren (美国劳伦斯利弗莫尔国家实验室); Manyalibo J. Matthews (美国劳伦斯利弗莫尔国家实验室) | 1. 首次通过同步实现原位X射线成像（20 kHz）和衍射（1 kHz）技术，对比研究了两种钛合金在激光粉末床融合过程中的熔池流体动力学和固态相变动力学；2. 量化了Ti-6Al-4V的β相寿命（τβ）与激光功率的线性关系（2-5 ms），揭示了冷却速率从3×10⁵ K/s到5×10⁴ K/s的变化规律；3. 发现Ti-5553在快速冷却过程中保持全β相结构，其残余应力演化机制与Ti-6Al-4V存在本质差异；4. 通过热机械建模揭示了Ti-6Al-4V中热应变（占总应变90%）与机械应变的耦合作用机制 | 1 | FALSE | [8 empty] | Ti–5Al–5V–5Mo–3Cr（wt.%）（近β钛合金） | 粉末（粒径约20-30 μm）和基板（500 μm厚板材） | [7 empty] | 激光粉末床融合（LPBF），激光功率100-300 W，扫描速度455 mm/s | [46 empty] | 航空航天、生物医疗; 先进航空航天 | GE Aviation的航空发动机、Airbus飞机部件; 新型飞行器结构 | 承力结构件、植入物; 轻量化承力组件 | 高温/高应力环境; 复杂热机械载荷环境 | 1 | 1 | 5 | 5 | [6 empty] | 3 |  |  |  |  | 5
9381c620bab6b468e6c43ec1e06aee3a3d654c32cf49a24bf335089aa55872c0_2 | [5 empty] | /home/zjh/Cluster/project_0/data/9381c620bab6b468e6c43ec1e06aee3a3d654c32cf49a24bf335089aa55872c0/lab_json.txt | FEM simulation of the linear friction welding of titanium alloys | J. Sorina-Müller (FSU Jena, Germany); M. Rettenmayr (FSU Jena, Germany); D. Schneefeld (MTU Aero Engines, Germany); O. Roder (MTU Aero Engines, Germany); W. Fried (FSU Jena, Germany) | 1. 首次完整模拟线性摩擦焊接全过程：通过全结构-热耦合瞬态3D分析，覆盖焊接初始阶段到锻造阶段的完整过程；2. 工业几何形状对比：针对两种工业相关接触面几何形状（棱柱形和叶片状）进行模拟，并计算轴向缩短-时间关系；3. 材料状态与温度依赖性建模：考虑Ti6246两种状态（β锻造和α+β锻造）的相变点、摩擦系数温度依赖性及动态材料性能；4. 实验验证：通过显微组织和硬度分布与实验数据对比，验证模拟结果的可靠性。 | 1 | FALSE | [8 empty] | Ti–6Al–2Sn–4Zr–6Mo（wt.%）（Ti6246） | 锻件 | [7 empty] | α+β锻造（在β相区温度1188 K保温1小时，空冷），随后在868 K时效8小时（STA工艺） |  |  |  | 480 | 维氏硬度 | α+β锻造形成双态组织（28±5 vol.%等轴α晶粒+层状α+β基体） | [14 empty] | 935 | [25 empty] | 航空航天（航空发动机制造） | 航空发动机 | 叶片（Blade）和盘（Disk）的集成焊接（BLISK部件） | 高温、高周疲劳（叶片）和低周疲劳（盘）环境 | 1 | 1 | 6 |  |  | 4 |  | 2 | [7 empty] | 6
8dca344e7eeffeabf8bb0bc29a396d18add49bd0a8c7de74e08230ad95342dbd_2 | [5 empty] | /home/zjh/Cluster/project_0/data/8dca344e7eeffeabf8bb0bc29a396d18add49bd0a8c7de74e08230ad95342dbd/lab_json.txt | Hot working of commercial Ti–6Al–4V with an equiaxed a–b microstructure: materials modeling considerations | T. Seshacharyulu (Materials Process Design Branch (AFRL/MLMR), Materials and Manufacturing Directorate, Air Force Research Laboratory, Wright-Patterson Air Force Base, OH 45433-7746, USA); S.C. Medeiros (Materials Process Design Branch (AFRL/MLMR), Materials and Manufacturing Directorate, Air Force Research Laboratory, Wright-Patterson Air Force Base, OH 45433-7746, USA); W.G. Frazier (Materials Process Design Branch (AFRL/MLMR), Materials and Manufacturing Directorate, Air Force Research Laboratory, Wright-Patterson Air Force Base, OH 45433-7746, USA); Y.V.R.K. Prasad (Materials Process Design Branch (AFRL/MLMR), Materials and Manufacturing Directorate, Air Force Research Laboratory, Wright-Patterson Air Force Base, OH 45433-7746, USA) | 首次建立商业Ti-6Al-4V的宽域热加工图；揭示β相的临界作用；发现瞬态超塑性现象；量化热变形机制；工业加工指导。 | 1 | FALSE | [8 empty] | Ti–6Al–4V（wt.%）（6.28 Al, 3.97 V, 0.18 O, 0.052 Fe, 0.0062 N, 0.008 C, 0.0049 H, 余量 Ti） | 轧制退火态棒材（初始等轴α-β组织，平均α晶粒尺寸约8 μm） | [7 empty] | 商用级棒材，未提及具体熔炼工艺，但初始组织为等轴α-β | [9 empty] | 850 | 0.0003 | 39.2 | [20 empty] | 39.5 | [13 empty] | 航空航天; 能源化工; 生物医学 | 燃气涡轮发动机; 高温反应器容器; 生物植入设备 | 叶片、压气机盘; 人工关节、骨植入物 | 超塑性成形：750–950°C，低应变率（0.0003–0.1 s⁻¹）; 化工反应器中长期高温氧化条件 | 1 | 1 | 6 | 4
932a3d45f34dd9572c34106754ab4a21a6a5e348befda699856fa8e6169b6a1f_2 | [5 empty] | /home/zjh/Cluster/project_0/data/932a3d45f34dd9572c34106754ab4a21a6a5e348befda699856fa8e6169b6a1f/lab_json.txt | Microstructure effects on fatigue crack growth in additively manufactured Ti–6Al–4V | Raeann VanSickle (Department of Aerospace Engineering, University of Illinois at Urbana-Champaign, Urbana, IL, 61801, USA); David Foehring (Department of Aerospace Engineering, University of Illinois at Urbana-Champaign, Urbana, IL, 61801, USA); Huck Beng Chew (Department of Aerospace Engineering, University of Illinois at Urbana-Champaign, Urbana, IL, 61801, USA); John Lambros (Department of Aerospace Engineering, University of Illinois at Urbana-Champaign, Urbana, IL, 61801, USA) | 揭示了增材制造 Ti-6Al-4V 中 α’ 板条和原始 β 晶界对疲劳裂纹路径的调控机制；发现未烧结粉末或气体包裹形成的孔隙会引导裂纹扩展；证明层带结构对硬度无显著影响，但可能通过热历史差异影响局部变形；表明增材制造 Ti-6Al-4V 的各向异性较弱。 | 1 | FALSE | [8 empty] | Ti–6Al–4V（wt.%）（，Ti 基体，6% Al，4% V） | 近净成形试样，表面经磨削和抛光处理 | [5 empty] | 25 |  | 粉末床熔融（DMLM）工艺，激光功率 400 W，扫描速度 ≤7 m/s，粉末层厚 30 μm，冷却速率 10⁴–10⁶ K/s | [46 empty] | 航空航天结构件 | 飞机、航天器、船舶或太空环境中的备用零件 | 复杂几何零件、轻量化结构件、集成化组件 | 常温大气环境，可能涉及循环载荷（疲劳）和应力腐蚀（未明确） | 1 | 1 | 6 | 4
ed1dd183a1b515fff896b2a6fd42ae0d2b56d11376eb0b58210e98fdf35aa80f_1 | [5 empty] | /home/zjh/Cluster/project_0/data/ed1dd183a1b515fff896b2a6fd42ae0d2b56d11376eb0b58210e98fdf35aa80f/lab_json.txt | Deposition and characterization of Ti1−xNixCu shape memory alloy thin films | Hejun Du (School of Mechanical Production and Engineering, Nanyang Technological University, Singapore; Advanced Materials for Micro and Nano Systems Programme, Singapore-MIT Alliance, Singapore); Yongqing Fu (School of Mechanical Production and Engineering, Nanyang Technological University, Singapore; Advanced Materials for Micro and Nano Systems Programme, Singapore-MIT Alliance, Singapore) | 1. Cu含量对相变行为的调控：首次系统研究了Cu含量（0-15 at.%）对TiNiCu薄膜相变温度、热滞和恢复应力的影响，发现Cu含量增加可显著降低相变温度和热滞。 2. 应力增加率峰值现象：在Cu含量为9 at.%时观察到最大应力增加率（对应驱动速度），为微执行器设计提供了关键参数。 3. 相结构演变规律：通过XRD验证了Cu含量升高导致马氏体相从单斜（B19'）向正交（B19）转变，并抑制R相形成。 | 1 | FALSE | [8 empty] | Ti–45.2Ni–4.5Cu（at.%）（4.5 Cu） | 薄膜（厚度4.5 μm） | [7 empty] | 磁控溅射（Ti55Ni45靶，r.f. 300 W；Cu靶DC 2.5 W），基底温度723 K，氩气压1-2 mTorr | [18 empty] | 25.08 | [27 empty] | 微机电系统（MEMS）、生物医学 | 微执行器 | 微阀、微泵、微夹持器 | 温度循环、低应力驱动环境 | 1 | 1 |  |  |  |  | 45.2 |  |  | 4.5
334251561e98e2b42606fd006740681a37e192db2186591cfe351e0a13c32767_2 | [5 empty] | /home/zjh/Cluster/project_0/data/334251561e98e2b42606fd006740681a37e192db2186591cfe351e0a13c32767/lab_json.txt | Formation of an ultrafine-grained structure during equal-channel angular pressing of a β-titanium alloy with low phase stability | W. Xu (Department of Mechanical Engineering and ARC Centre of Excellence for Design in Light Metals, University of Melbourne, Australia); X. Wu (Department of Mechanical Engineering and ARC Centre of Excellence for Design in Light Metals, University of Melbourne, Australia); M. Calin (IFW Dresden, Institute for Complex Materials, Germany); M. Stoica (IFW Dresden, Institute for Complex Materials, Germany); J. Eckert (IFW Dresden, Institute for Complex Materials 和 TU Dresden, Institute of Materials Science, Germany); K. Xia (Department of Mechanical Engineering and ARC Centre of Excellence for Design in Light Metals, University of Melbourne, Australia) | 在低相稳定性的β-钛合金（Ti67.4Nb24.6Zr5Sn3）中，通过ECAP成功制备出均匀的超细晶结构（平均晶粒尺寸412 nm）；揭示了应力辅助的β→α''马氏体相变及其逆转变（α''→β）与位错滑移的协同作用机制，显著促进晶粒细化；对比高相稳定性β-钛合金（Ti73.5Nb19.6Ta4.5Cr2.4），验证了低相稳定性对ECAP过程中晶粒细化的重要性。 | 1 | FALSE | [8 empty] | Ti–24.6Nb–5Zr–3Sn（at.%）（TNZS，） | ECAP后的挤压棒材 | [7 empty] | 电弧熔炼（高纯度元素，氩气气氛，钛吸气剂）→冷坩埚铸造→热处理（1273 K，24 h，水淬） |  | 热处理（1273 K，24 h，水淬） |  |  |  | ECAP（903 K，4 passes，Route C） | [40 empty] | 结构材料或生物医用材料; 高强轻质结构材料 | 文中未明确提及 | 文中未明确提及 | 文中未明确提及 | 1 | 1 |  |  | 24.6 | 5 |  | 3
1aae78447107c9cee2aa8eacf6be7dadefe0f83625dd736b5f7430eb57e3d9bf_2 | [5 empty] | /home/zjh/Cluster/project_0/data/1aae78447107c9cee2aa8eacf6be7dadefe0f83625dd736b5f7430eb57e3d9bf/lab_json.txt | Microstructure and fatigue properties of double-sided friction stir welded Ti-4.5Al-2.5Cr-1.2Fe-0.1C alloy plate for aerospace applications | M Nakai (Institute for Materials Research, Tohoku University, Japan); M Niinomi; J Hieda (Institute for Materials Research, Tohoku University, Japan); K Cho (Institute for Materials Research, Tohoku University, Japan); K Komine (Institute for Materials Research, Tohoku University, Japan); H Fujii (Joining and Welding Research Institute, Osaka University, Japan); Y Morisada (Joining and Welding Research Institute, Osaka University, Japan); Y Ito (Kobe Steel, Ltd, Japan); T Konno (Kobe Steel, Ltd, Japan); Y Itsumi (Kobe Steel, Ltd, Japan); H Oyama (Kobe Steel, Ltd, Japan); W Abe (Kawasaki Heavy Industries, Ltd, Japan) | 1. 双面FSW技术：通过双面摩擦搅拌焊接（DS-FSW）避免熔焊过程中的气孔缺陷，显著提高钛合金焊接接头的疲劳强度；2. 微观结构调控：发现第二焊区的热输入导致第一焊区的针状次生α相和晶界α相粗化，揭示了硬度差异引起的应力集中机制；3. 疲劳性能对比：双面FSW的疲劳强度优于激光焊接，但微观结构不均匀性仍限制其性能，为后续工艺优化提供方向。 | 1 | FALSE | [8 empty] | Ti–4.5Al–2.5Cr–1.2Fe–0.1C（wt.%） | 双面摩擦搅拌焊接（DS-FSW）板材 | [7 empty] | 双面FSW参数：旋转速度600 rpm，焊接速度25 mm/min，未焊后热处理 |  |  |  | 325.0 | 维氏硬度 | [41 empty] | 航空航天 | 复杂形状结构件 | 飞机机身、发动机部件 | 常温至中高温，高循环疲劳载荷环境 | 1 | 1 | 4.5 | [7 empty] | 2.5 |  | 1.2 |  |  |  |  | 0.1
38f08f621c7574422b543fd861674c40b7020c0ca44eaddb247d18750db6ddc7_2 | [5 empty] | /home/zjh/Cluster/project_0/data/38f08f621c7574422b543fd861674c40b7020c0ca44eaddb247d18750db6ddc7/lab_json.txt | MICROSTRUCTURAL EVOLUTION AND PROPERTIES OF A FORGED GAMMA ALUMINIDE ALLOY | YOUNG-WON (Y-W.) KIM (Metcut-Materials Research Group, P.O. Box 33511, Wright-Patterson Air Force Base, OH 45433-0511, U.S.A.) | 1. 揭示了双相γ钛铝化物合金（Ti-47Al-1Cr-1V-2.5Nb）在锻造及热处理过程中形成的四类微观结构（近γ、双相、近层状、全层状）及其演化机制；2. 发现全层状结构（FL）具有高断裂韧性（20-30 MPa√m），而双相结构（Duplex）具有较高拉伸塑性（3.8%延伸率），但断裂韧性较低（12.9 MPa√m）；3. 通过相图分析及电子显微技术，明确了三种层状结构（Type I、II、III）的形成路径，包括冷却速率对α→γ相变及α₂有序化的影响；4. 提出通过控制热处理工艺（如晶粒细化）可优化全层状结构的强度与韧性平衡（如细晶FL的YS达508 MPa，K_ic为22.8 MPa√m）。 | 1 | FALSE | 378 | 428 | 0.80 | 25 |  | 3 mm直径 × 1.8 cm标距长度 |  |  | Ti–47Al–1Cr–1V–2.5Nb（at.%） | 锻件 | [7 empty] | 颅骨熔炼（skull melting）及铸造；热等静压（HIP）：1200°C/3h/270 MPa（氩气）；锻造：等温锻造（1180°C，88%变形量） |  | 1390°C/1h，控制冷却（80°C/min）至900°C，空冷（AC） |  |  |  | 等温锻造（1180°C，88%变形量） | [6 empty] | 26.3 | [33 empty] | 高温结构材料（航空发动机、燃气轮机等） | 航空发动机、燃气轮机等 | 涡轮叶片、压气机部件等 | 高温氧化环境、机械载荷条件 | 1 | 1 | 47 | 1 | 2.5 | [5 empty] | 1
687b26ff8233bedbfec1fb1a682031755479ff2095049ca41fc1ecdb2e2f3003_2 | [5 empty] | /home/zjh/Cluster/project_0/data/687b26ff8233bedbfec1fb1a682031755479ff2095049ca41fc1ecdb2e2f3003/lab_json.txt | Effect of growth rate on microstructures and microhardness in directionally solidified Ti–47Al–1.0W–0.5Si alloy | Tong Liu (National Key Laboratory for Precision Hot Processing of Metals, School of Materials Science and Engineering, Harbin Institute of Technology, Harbin 150001, Heilongjiang, People’s Republic of China); Liangshun Luo (National Key Laboratory for Precision Hot Processing of Metals, School of Materials Science and Engineering, Harbin Institute of Technology, Harbin 150001, Heilongjiang, People’s Republic of China); Yanqing Su (National Key Laboratory for Precision Hot Processing of Metals, School of Materials Science and Engineering, Harbin Institute of Technology, Harbin 150001, Heilongjiang, People’s Republic of China); Liang Wang (National Key Laboratory for Precision Hot Processing of Metals, School of Materials Science and Engineering, Harbin Institute of Technology, Harbin 150001, Heilongjiang, People’s Republic of China); Xinzhong Li (National Key Laboratory for Precision Hot Processing of Metals, School of Materials Science and Engineering, Harbin Institute of Technology, Harbin 150001, Heilongjiang, People’s Republic of China); Ruirun Chen (National Key Laboratory for Precision Hot Processing of Metals, School of Materials Science and Engineering, Harbin Institute of Technology, Harbin 150001, Heilongjiang, People’s Republic of China); Jingjie Guo (National Key Laboratory for Precision Hot Processing of Metals, School of Materials Science and Engineering, Harbin Institute of Technology, Harbin 150001, Heilongjiang, People’s Republic of China) | 1. 首次揭示生长速率对Ti-47Al-1.0W-0.5Si合金的微观结构细化规律：提出一次枝晶臂间距（λ ∝ V^-0.356）和层片间距（λ_s ∝ V^-0.49）与生长速率的定量关系；2. 发现W元素的凝固偏析行为：W在初生α相中富集，且偏析程度随生长速率增加而加剧；3. 揭示层片取向偏离生长方向的原因：初生α枝晶生长方向偏离其择优取向〈0001〉，导致层片取向非严格垂直生长方向；4. 建立硬度与生长速率的幂律关系：提出HV = 289.5V^0.12，证实微观结构细化是硬度提升的主因。 | 1 | FALSE | [8 empty] | Ti–47Al–1.0W–0.5Si（at.%） | 铸态棒材（直径6 mm，长度120 mm） | [7 empty] | 熔炼工艺：原料：Ti（99.99%）、Al（99.99%）、Si（99.99%）、Al-50 wt.% W；设备：冷坩埚感应炉；气氛：氩气保护；定向凝固工艺：设备：Bridgman型真空炉（含液态Ga-In-Sn冷却浴）；温度梯度：18 K/mm；生长速率范围：3–100 μm/s；坩埚：氧化铝管（内径7 mm，外径8.5 mm），表面涂覆Y₂O₃防反应 |  | 无后续热处理（铸态直接测试） |  | 345 | 维氏硬度（HV） | [41 empty] | 航空航天、汽车工业的高温结构材料 | 航空发动机高压涡轮叶片、燃烧室部件；汽车涡轮增压器耐高温部件 | 航空发动机高压涡轮叶片、燃烧室部件；汽车涡轮增压器耐高温部件 | 高温（≥700°C）、高应力、抗氧化及抗蠕变环境 | 1 | 1 | 47 | [13 empty] | 0.5 |  |  | 1
0c4dbe0cca3da64c0db5ca3f5466f685321429f0b8183d08c5b2a2a58703a8a0_2 | [5 empty] | /home/zjh/Cluster/project_0/data/0c4dbe0cca3da64c0db5ca3f5466f685321429f0b8183d08c5b2a2a58703a8a0/lab_json.txt | Ti–Cr–X protium absorbing alloys with high protium content for fuel-cell | M. Okada (Department of Materials Science, Graduate School of Engineering, Tohoku University, Sendai 980-8579, Japan); T. Chou (Department of Materials Science, Graduate School of Engineering, Tohoku University, Sendai 980-8579, Japan); A. Kamegawa (Department of Materials Science, Graduate School of Engineering, Tohoku University, Sendai 980-8579, Japan); T. Tamura (Department of Materials Science, Graduate School of Engineering, Tohoku University, Sendai 980-8579, Japan); H. Takamura (Department of Materials Science, Graduate School of Engineering, Tohoku University, Sendai 980-8579, Japan); A. Matsukawa (Department of Materials Science, Graduate School of Engineering, Tohoku University, Sendai 980-8579, Japan); S. Yamashita (Materials Research Center, TDK, Narita-shi, Chiba 286-8588, Japan) | 开发了新型V-free Ti–Cr–X合金（X=Mo、Ru等），通过添加Mo或Ru稳定b.c.c.相，实现了3.0 mass%以上的高储氢容量；发现添加Mo或Ru可有效抑制Laves相形成，优于传统Ti–Cr–V合金（需5–7.5at%V）；揭示了b.c.c.相稳定性与添加元素种类的关系：6B族（Mo、W）和8族（Ru、Os、Rh、Ir）元素更优，而5B族（Nb、Ta）易形成Laves相。 | 1 | FALSE | [8 empty] | Ti–58.5Cr–2.5W（at.%） | 铸态+热处理态（b.c.c.单相） | [7 empty] | 电弧熔炼（Ar气氛），均质化退火后水淬 |  | 1673 K保温1分钟，水淬 | [44 empty] | 燃料电池（PEFC）氢储存系统 | 燃料电池汽车（FC-cars） | 固态储氢罐 | 常温（313 K）、低压氢环境，需耐受循环吸放氢过程中的相变应力。 | 1 | 1 | [8 empty] | 58.5 | [8 empty] | 2.5
1013310b89286c9e726dda997904f9ef10fcbd4bc8cc9b90c8e820075c199b23_2 | [5 empty] | /home/zjh/Cluster/project_0/data/1013310b89286c9e726dda997904f9ef10fcbd4bc8cc9b90c8e820075c199b23/lab_json.txt | Phase Transformations and Characterization of a D b Titanium Alloys | M. Motyka (Rzeszow University of Technology); K. Kubiak (Rzeszow University of Technology); J. Sieniawski (Rzeszow University of Technology); W. Ziaja (Rzeszow University of Technology) | 1. 揭示了钛合金β→α相变过程中动态再结晶与亚稳态相形成的耦合机制; 2. 建立了热机械加工参数与双态组织演变规律的定量关系模型; 3. 提出通过氢化处理实现α+β钛合金超细晶组织的创新工艺路线 | 1 | FALSE |  |  | 2100 | 850 | 0.01 |  |  |  | Ti–6Al–4V（wt.%） | 锻件 | [7 empty] | β相区(1050℃)水淬 | [5 empty] | α+β相区(900℃)锻造(ε≈20%和50%) | [40 empty] | 航空航天、生物医疗; 化工装备; 高温结构件 |  | 发动机压气机叶片、人工关节; 耐蚀管道系统; 航空发动机涡轮盘 | 300-400℃氧化环境; 强酸强碱腐蚀介质; 600-750℃高温氧化 | 1 | 1 | 6 | 4
83834e6010465b2bfe39e39cb0d8c320356aa9717480d2b6d2d32236d612c178_2 | [5 empty] | /home/zjh/Cluster/project_0/data/83834e6010465b2bfe39e39cb0d8c320356aa9717480d2b6d2d32236d612c178/lab_json.txt | On the effect of low and high pressure hydrogen charging on the oxidation of a Ti–48Al–2Cr–2Nb alloy | K. Li (Structural Integrity Division, University of Dayton Research Institute, USA); T.M. Pollock (Department of Materials Science and Engineering, University of Michigan, USA); M. De Graef (Department of Materials Science and Engineering, Carnegie Mellon University, USA); U. Habel (Crucible Research, USA); A.W. Thompson (Materials Science Division, Lawrence Berkeley Lab, USA) | 1. 氢化物与氧化协同效应：首次发现低氢压（0.1 MPa）下氢化物仅存在于近表面，而高氢压（13.8 MPa）下氢化物遍布材料体，但近表面因氧的存在导致更高体积分数；2. 氧化层结构：揭示了氢环境中Ti–48Al–2Cr–2Nb表面形成双层氧化物（TiO₂外层+Al₂O₃内层），且Al₂O₃层不连续，与γ氢化物共存；3. 氢加速氧化：证明氢显著增加氧化速率（相比纯氧环境），归因于氢破坏保护性Al₂O₃层。 | 1 | FALSE | [8 empty] | Ti–48Al–2Cr–2Nb（at.%） | 铸造+热等静压件 | [7 empty] | 铸造+热等静压（未具体描述HIP参数） | [46 empty] | 高温结构材料 | 航空航天发动机部件、高温环境防护涂层 |  | 高温氢气氛（如燃料系统、涡轮环境），涉及氧化与氢脆耦合作用 | 1 | 1 | 48 |  | 2 | [5 empty] | 2
0984bb65e4ea502104b0d05842ef03be4abfe008a14afbaf9b99de820f73157f_2 | [5 empty] | /home/zjh/Cluster/project_0/data/0984bb65e4ea502104b0d05842ef03be4abfe008a14afbaf9b99de820f73157f/lab_json.txt | Maximum supercooling studies in Ti39.5Zr39.5Ni21, Ti40Zr30Ni30, and Zr80Pt20 liquids—Connecting liquid structure and the nucleation barrier | M. E. Sellers (华盛顿大学圣路易斯分校物理系); D. C. Van Hoesen (华盛顿大学圣路易斯分校物理系); A. K. Gangopadhyay (华盛顿大学圣路易斯分校物理系); K. F. Kelton (华盛顿大学圣路易斯分校物理系) | 首次对Ti-Zr-Ni和Zr-Pt液态合金进行系统化统计研究（数百次过冷循环测量）；通过临界成核功差异验证Frank假说：含明显二十面体短程有序（ISRO）的Ti39.5Zr39.5Ni21液态合金（准晶相成核）的W*值（31-40 kBT）显著低于非准晶相成核体系（Ti40Zr30Ni30:54-79 kBT; Zr80Pt20:60-99 kBT）；建立液态结构（ISRO含量）与成核势垒的定量关系，为深过冷机制提供新证据。 | 1 | FALSE | [8 empty] | Ti–30Zr–30Ni（wt.%） | 电弧熔炼球形样品 | [7 empty] | 电弧熔炼+无容器悬浮处理 | 未涉及轧制 | 未涉及热处理 |  |  |  | 未涉及锻造 | [13 empty] | 868 | [26 empty] | 准晶材料研究; Laves相合金研究; 金属玻璃/多相合金研究 |  | 深过冷液态结构研究样本; 非平衡凝固过程研究样本; 复杂相变机制研究样本 | 高温熔融态（真空悬浮处理） | 1 | 1 |  |  |  | 30 | 30
22fd700048bd947ef554349895b6a84b97fcd30257a3f47f083464f9ab493298_2 | [5 empty] | /home/zjh/Cluster/project_0/data/22fd700048bd947ef554349895b6a84b97fcd30257a3f47f083464f9ab493298/lab_json.txt | An investigation of fatigue crack nucleation and growth in a Ti–6Al–4V/TiB in situ composite | W.O. Soboyejo (Department of Mechanical and Aerospace Engineering, Princeton University, USA); W. Shen (Department of Mechanical and Aerospace Engineering, Princeton University, USA); T.S. Srivatsan (Department of Mechanical Engineering, The University of Akron, USA) | 1. 首次研究疲劳裂纹成核机制：揭示Ti–6Al–4V/TiB复合材料中疲劳裂纹成核占寿命的20%（应力范围480 MPa），源于TiB晶须的横向开裂和界面脱粘。2. 发现循环软化现象：归因于疲劳早期TiB/基体界面渐进脱粘。3. 阐明裂纹扩展差异：复合材料的低ΔK区裂纹扩展速率快于基体合金，但Paris区速率相当。4. 提出应用指导：复合材料在刚度/强度受限的中温结构场景（如汽车阀门、航空部件）具有潜力。 | 1 | FALSE | 986 | 1035 |  | 27 |  |  | 110 |  | Ti–6Al–4V（wt.%）（未添加硼） | 挤压棒材 | [7 empty] | 与复合材料相同（铸造、挤压、热处理条件一致） | [12 empty] | 39.9 | [33 empty] | 汽车工业; 航空航天 | 汽车; 航空 | 进气/排气阀门（丰田赛车及量产车型）; 机身加强件、发动机压气机部件 | 中温（<500°C）、轻量化高刚度场景 | 1 | 1 | 6 | 4
33949629d96a9167c44381b1809aa8a1e92ce577439dad45ecd63f20ca3c2b56_2 | [5 empty] | /home/zjh/Cluster/project_0/data/33949629d96a9167c44381b1809aa8a1e92ce577439dad45ecd63f20ca3c2b56/lab_json.txt | Effects of heat shock at 800 [°]C on mechanical properties of γ-TiAl alloys | Y.L. Pei (北京航空航天大学材料科学与工程学院；北京航空航天大学先进功能材料与薄膜技术北京市重点实验室); M. Song (北京航空航天大学材料科学与工程学院); Y. Ma (北京航空航天大学材料科学与工程学院); S.K. Gong (北京航空航天大学材料科学与工程学院；北京航空航天大学先进功能材料与薄膜技术北京市重点实验室) | 揭示了热冲击（500次循环）对γ-TiAl合金层状结构的破坏机制，包括α₂相和γ相块体的形成及微裂纹的萌生；发现表面粗糙度显著影响力学性能，未抛光样品性能劣化更严重；提出W和B元素的添加可部分缓解热冲击导致的性能下降（UTS和延伸率降幅较小）。 | 1 | FALSE |  |  |  | 25 | 0.00 | 1.5 mm × 3 mm × 25 mm |  |  | Ti–47Al–2Cr–2Nb（at.%） | [8 empty] | 真空感应熔炼（冷壁铜坩埚）制备铸锭；热等静压处理（1250°C，4 h，175 MPa，氩气环境）；退火（900°C，12 h，炉冷至室温）；电火花切割制备拉伸样品。 |  | 热冲击：室温至800°C循环500次（升温/降温速率66°C/s，800°C保温180 s）；热暴露：800°C暴露25 h（空气环境）。 | [44 empty] | 航空航天、汽车工业 | 燃气轮机、喷气发动机 | 高温结构件 | 高温（800°C）、热冲击、氧化环境 | 1 | 1 | 47 |  | 2 | [5 empty] | 2
5e158b012246f78ef0e3d9ccfd4ff5792db89f9c0c43734ee08fda0d15f6255c_1 | [5 empty] | /home/zjh/Cluster/project_0/data/5e158b012246f78ef0e3d9ccfd4ff5792db89f9c0c43734ee08fda0d15f6255c/lab_json.txt | EFFECTS OF ADDITION OF RARE EARTH ELEMENT Gd ON THE LAMELLAR GRAIN SIZES OF A BINARY Ti-44Al ALLOY | K. Xia (Materials Group, Department of Mechanical and Manufacturing Engineering, University of Melbourne, Parkville, Victoria 3052, Australia); W. Li (Materials Group, Department of Mechanical and Manufacturing Engineering, University of Melbourne, Parkville, Victoria 3052, Australia); C. Liu (Department of Second Mechanical Engineering, Chongqing University, Chongqing 400044, P.R. China) | 首次发现添加0.15at% Gd可使二元Ti-44Al合金的层状晶粒尺寸从1400μm细化至400μm；揭示Gd的添加能显著提高层状组织的热稳定性（1350°C长时间热处理仍保持稳定）；发现热压+热处理复合工艺可使含Gd合金晶粒进一步细化至140μm | 1 | FALSE | [8 empty] | Ti–44Al–0.15Gd（at.%） | 铸态 | [7 empty] | 真空电弧熔炼+5次重熔+水冷铜模铸造 |  | 无 | [44 empty] | 高温结构材料 | 航空发动机高温部件 | 航空发动机高温部件 | 高温（推测>600°C） | 1 | 1 | 44 | [24 empty] | 0.15
8b8212077106e31c7bb941fa7d7f30273f4a331313b538158039b26344b87e04_2 | [5 empty] | /home/zjh/Cluster/project_0/data/8b8212077106e31c7bb941fa7d7f30273f4a331313b538158039b26344b87e04/lab_json.txt | An investigation of fatigue crack growth in a cast lamellar Ti48Al2Cr2Nb alloy | C. Mercer (Department of Mechanical and Aerospace Engineering, The Princeton Materials Institute, Princeton University, NJ 08544, USA); J. Lou (Department of Mechanical and Aerospace Engineering, The Princeton Materials Institute, Princeton University, NJ 08544, USA); W.O. Soboyejo (Department of Mechanical and Aerospace Engineering, The Princeton Materials Institute, Princeton University, NJ 08544, USA) | 揭示了温度对裂纹尖端变形机制的影响：25°C时裂纹尖端通过常规滑移变形；450°C和700°C时转变为滑移与微孪生的复合模式；阐明了氧化物诱导裂纹闭合的阈值效应：700°C时氧化层（Al₂O₃为主，厚度约3 μm）显著提高疲劳阈值（ΔK_th=10 MPa√m）；解释了中温（450°C）异常快速疲劳裂纹扩展的原因：微孪生的不可逆性导致裂纹扩展速率比室温高1-2个数量级。 | 1 | FALSE | 269 | 391 | 58.00 | 760 |  | 板材 |  |  | Ti–48Al–2Cr–2Nb（at.%） | 铸件（板材） | [7 empty] | 铸造 → 均质化退火（1100°C，5小时） → 热等静压（HIP，1185°C，175 MPa，4小时） → 时效处理（1200°C，2小时） → 气冷至室温 | [46 empty] | 航空发动机；汽车部件 |  | 高温结构件 | 中等温度（450–700°C） | 1 | 1 | 48 |  | 2 | [5 empty] | 2
71bdb918898f4cbfe5ac32ba838f0ee328a86a28b43bb6978edef864d8dc18ef_2 | [5 empty] | /home/zjh/Cluster/project_0/data/71bdb918898f4cbfe5ac32ba838f0ee328a86a28b43bb6978edef864d8dc18ef/lab_json.txt | Plasma-sprayed coatings for titanium alloy oxidation protection | D. W. McKee (General Electric Corporate Research and Development, Schenectady, NY 12301 (USA)); K. L. Luthra (General Electric Corporate Research and Development, Schenectady, NY 12301 (USA)) | 1. 首次系统评估MCrAlY类涂层在钛合金上的应用：证明FeCrAlY、NiCrAlY和CoCrWFeNi等离子喷涂涂层在高温（≤900°C）下对钛合金（如Ti 64、Ti 6242）的氧化保护能力；2. 涂层成分优化：通过降低铬和铝含量提高涂层延展性，缓解热膨胀系数失配导致的涂层开裂问题；3. 长时间热循环性能验证：在快速热循环（850°C）条件下，涂层保护效果可持续数百小时，显著抑制基材氧脆化；4. 扩散行为定量分析：揭示涂层元素（Fe、Co、Ni）向钛基材的扩散深度（≤250 μm）及β相稳定化效应。 | 1 | FALSE | [8 empty] | Ti–6Al–4V–6Al–2Sn–4Zr–2Mo–6Al（wt.%） | [12 empty] | 1000 | 显微硬度 | [41 empty] | 航空发动机结构件; 航空发动机旋转部件; 叶片（Blisk） |  | 叶片 | 高温氧化（≤600°C）; 高温氧化（≤815°C） | 1 | 1 | 6 | 4 |  | 4 |  | 2 | [7 empty] | 2
7377d9ea5adc8930966e098c3e26c7ac7ec90003e0a22261d3e77cf93f103d23_2 | [5 empty] | /home/zjh/Cluster/project_0/data/7377d9ea5adc8930966e098c3e26c7ac7ec90003e0a22261d3e77cf93f103d23/lab_json.txt | Integrated experimental and theoretical approach for corrosion and wear evaluation of laser surface nitrided, Ti–6Al–4V biomaterial in physiological solution | Hitesh D. Vora (Laboratory of Laser Materials Processing & Synthesis, Center for Advanced Research & Technology (CART), USA; Department of Materials Science and Engineering, University of North Texas, Denton, TX 76203-5017, USA); Ravi Shanker Rajamure (Laboratory of Laser Materials Processing & Synthesis, Center for Advanced Research & Technology (CART), USA; Department of Materials Science and Engineering, University of North Texas, Denton, TX 76203-5017, USA); Sanket N. Dahotre (Laboratory of Laser Materials Processing & Synthesis, Center for Advanced Research & Technology (CART), USA; Texas Academy of Mathematics and Science (TAMS), University of North Texas, Denton, TX 76203-5017, USA); Yee-Hsien Ho (Laboratory of Laser Materials Processing & Synthesis, Center for Advanced Research & Technology (CART), USA; Department of Materials Science and Engineering, University of North Texas, Denton, TX 76203-5017, USA); Rajarshi Banerjee (Laboratory of Laser Materials Processing & Synthesis, Center for Advanced Research & Technology (CART), USA; Department of Materials Science and Engineering, University of North Texas, Denton, TX 76203-5017, USA); Narendra B. Dahotre (Laboratory of Laser Materials Processing & Synthesis, Center for Advanced Research & Technology (CART), USA; Department of Materials Science and Engineering, University of North Texas, Denton, TX 76203-5017, USA) | 1. 集成实验与理论方法：首次结合激光表面氮化实验、电化学腐蚀测试、腐蚀磨损实验与第一性原理计算（DFT）及热力学分析，系统研究Ti–6Al–4V生物材料的表面改性机制；2. 揭示性能提升机理：通过DFT计算阐明了TiN涂层的热力学稳定性（低形成焓和吉布斯自由能）、共价键合特性（Ti-p与N-d轨道杂化）以及弹性性能（高弹性模量、低泊松比），揭示了其耐腐蚀和耐磨性增强的物理本质；3. 建立工艺-结构-性能关系：明确激光能量密度（1.70–2.12×10⁶ J/m²）对TiN层厚度、相组成（δ-TiN为主）及表面能的调控作用，并关联至腐蚀速率（0.78–1.42 μm/yr）和磨损率（1.16–3.05 mg/mm²/12,000转）的改善；4. 生物医学应用验证：证实激光氮化处理后的Ti–6Al–4V在生理溶液中具有优异的抗点蚀能力（极化电阻Rp达109 kΩ·cm²）和低体积磨损损失（0.786 mm³），适用于骨科植入物。 | 1 | FALSE | [8 empty] | Ti–6Al–4V（wt.%） | 激光氮化表面（多晶TiN层，δ-TiN相占5.3%） | [7 empty] | 激光参数：功率2000 W，光斑直径0.6 mm，扫描速度2500 mm/s，填充间距0.6 mm；氮气环境（20 L/min） | [46 empty] | 生物医学：骨科植入物（如髋关节、膝关节假体） | 人工关节系统（如髋臼杯、股骨头） | 钛合金植入物表面（与氧化锆对磨件接触的滑动界面） | 模拟体液（SBF，pH 7.4，含NaCl、CaCl₂、MgCl₂等离子）；滑动磨损（0.9 kg载荷，0.0625 m/s转速）与腐蚀介质协同作用 | 1 | 1 | 6 | 4
d108be0df7b2e003099ec680d9aea968995cba61295b0fbaf7dc3ddff873c5b6_2 | [5 empty] | /home/zjh/Cluster/project_0/data/d108be0df7b2e003099ec680d9aea968995cba61295b0fbaf7dc3ddff873c5b6/lab_json.txt | On the Influence of Thermomechanical Processing on the Fracture Behavior of Gamma-Based Titanium Aluminides. II. Effects of Alloying with Cr and Nb | W. O. Soboyejo (俄亥俄州立大学材料科学与工程系); C. Mercer (俄亥俄州立大学材料科学与工程系) | 1. 首次系统研究了Cr和Nb合金化对γ-TiAl基合金断裂行为的协同影响；2. 揭示了挤压比对微观结构演变和力学性能的耦合作用机制；3. 发现了Ti-48Al-1.5Cr合金中力学性能与晶粒尺寸的Hall-Petch关系；4. 开发出具有优异综合性能（K_IC=32.2 MPa√m，815°C延伸率30.4%）的三阶段热处理工艺（HTC） | 1 | FALSE | 508.0 | 547.5 | 15.299999999999999 | 815 | 5×10^-4 | 直径3.18mm圆柱试样 |  |  | Ti–48Al–1.5Cr（wt.%） | 挤压件 | [7 empty] | 真空感应熔炼+1343°C挤压（挤压比14:1） |  | 1250°C/0.5h空冷 + 982°C/4h空冷; 1250°C/0.5h空冷 + 982°C/100h空冷; 1200°C/0.5h空冷 + 982°C/4h空冷; 1200°C/0.5h空冷 + 982°C/100h空冷; 1150°C/0.5h空冷 + 982°C/4h空冷; 1150°C/0.5h空冷 + 982°C/100h空冷; 982°C/4h空冷; 982°C/100h空冷; HTC（982°C/4h空冷 + 704°C/8h炉冷 + 815°C/24h空冷）; 挤压态 | [44 empty] | 航空航天结构件 | 航空发动机 | 高温叶片、涡轮盘 | 高温（815°C）氧化环境 | 1 | 1 | 48 | [7 empty] | 1.5
d7e4a732d8ce6d19282574b61a0dd95e35a955ff0f5a38627d611e76ab707c5f_2 | [5 empty] | /home/zjh/Cluster/project_0/data/d7e4a732d8ce6d19282574b61a0dd95e35a955ff0f5a38627d611e76ab707c5f/lab_json.txt | Martensitic transformations in Ti-6Al-4V (ELI) alloy manufactured by 3D Printing | N. Kazantseva (Institute of Metal Physics, 620990 Ekaterinburg, Russia; Ural Federal University, 620002 Ekaterinburg, Russia); P. Krakhmalev (Karlstad University, SE-651 88 Karlstad, Sweden); M. Thuvander (Chalmers University of Technology, Göteborg SE-412 96, Sweden); I. Yadroitsev (Central University of Technology, Free State, Bloemfontein 9300, South Africa); N. Vinogradova; I. Ezhov (Institute of Metal Physics, 620990 Ekaterinburg, Russia) | 1. 首次在激光烧结制备的Ti-6Al-4V ELI合金中观察到两种亚稳马氏体相——六方α′相和少量正交α″相，并阐明其形成机制；2. 通过原子探针层析（APT）证实β稳定元素（如V）在界面（孪晶或层状边界）的局域偏聚，揭示了3D打印过程中热循环对元素分布的影响；3. 提出激光烧结的高冷却速率（~10⁶ K/s）和层间热循环是α′和α″相共存的关键原因，为调控增材制造钛合金性能提供了新思路 | 1 | FALSE | [6 empty] | 114 | 99.90 | Ti–6Al–4V（wt.%） | 3D打印件（垂直方向制造的圆柱形试样） | [7 empty] | 激光烧结（Laser Sintering, LS），粉末床熔融（Powder-Bed Fusion, PBF）技术，参数：激光功率170 W，扫描速度1.2 m/s，粉末层厚30 μm，氩气保护气氛 |  | 无（as-build状态） |  | 5.6 | 纳米压痕 | [41 empty] | 航空航天; 医疗 | 3D打印定制化复杂结构件 | 轻量化航空构件; 个性化医疗植入体 | 高温、高应力、腐蚀性环境; 人体体液环境（需耐腐蚀、低毒性） | 1 | 1 | 6 | 4
7852cb8d852094bf9723462160f4feb67009fcacd99b9fdd93e7386a38e33bf2_2 | [5 empty] | /home/zjh/Cluster/project_0/data/7852cb8d852094bf9723462160f4feb67009fcacd99b9fdd93e7386a38e33bf2/lab_json.txt | Characterisation of Hydrogen Induced Fracture in the Titanium Alloy IMI685 | M.R. BACHE (I.R.C. in Materials for High Performance Applications, University of Wales, Swansea, West Glamorgan, SA2 8PP, U.K.); H.M. DAVIES (I.R.C. in Materials for High Performance Applications, University of Wales, Swansea, West Glamorgan, SA2 8PP, U.K.); W.J. EVANS (I.R.C. in Materials for High Performance Applications, University of Wales, Swansea, West Glamorgan, SA2 8PP, U.K.) | 1. 揭示了氢含量对近α钛合金IMI685断裂机制的影响规律：低氢（60ppm）下以准解理刻面断裂为主，无驻留敏感性；高氢（250ppm）下转变为α/β界面开裂，并伴随显著驻留敏感性。2. 通过EBSD技术证实了准解理刻面的基底面取向特性，并支持基于位错塞积的刻面形成模型。3. 提出高氢条件下氢化物形成是界面开裂的主导机制，且应变积累与氢扩散协同控制失效过程。 | 1 | FALSE |  | 998 |  | 25 |  | 管状试样 |  |  | Ti–6Al–5Zr–0.5Mo–0.25Si（wt.%） | 棒材 | [5 empty] | 25 |  | 原始材料为30mm圆棒材（棒材状态）。真空退火: 800°C保温18小时（脱氢）。氢化处理: 重新充氢至250ppm。固溶热处理：1030°C保温45分钟，炉冷至室温。时效处理：550°C保温24小时。 |  | 真空退火: 800°C×18小时。固溶处理: 1030°C×45分钟，炉冷。时效处理: 550°C×24小时。 | [44 empty] | 高性能航空结构材料 | 航空发动机或机身结构 |  | 低温、循环/驻留载荷（可能涉及氢环境暴露，如燃料或腐蚀介质） | 1 | 1 | 6 |  |  | 5 | [9 empty] | 0.5 | 0.25
a01dde47d14336ee3da3c368f3bf1a947e52cbcbd048f24f902991d560b7b81c_2 | [5 empty] | /home/zjh/Cluster/project_0/data/a01dde47d14336ee3da3c368f3bf1a947e52cbcbd048f24f902991d560b7b81c/lab_json.txt | Novel low cost procedure for fabrication of diffusion bonds in Ti 6/4 | M. R. Bache (Materials Research Centre, School of Engineering, Swansea University, Swansea, SA2 8PP, UK); S. J. Tuppen (Rolls-Royce plc, Derby, DE24 8BJ, UK); W. E. Voice (Rolls-Royce plc, Derby, DE24 8BJ, UK); H. G. Lee (Machining Research Group, I.R.C. in Materials Processing, University of Birmingham, B15 2TT, UK); D. K. Aspinwall (Machining Research Group, I.R.C. in Materials Processing, University of Birmingham, B15 2TT, UK) | 提出一种新型低成本的钛合金扩散连接技术，通过电火花加工（EDM）在结合面沉积铜中间层，显著降低连接所需压力；利用Gleeble热模拟器优化连接参数（温度、时间、压力），实现接近母材性能的高质量接头；结合铜中间层的液相扩散机制，避免传统固态扩散所需的高压力和大变形量（如传统电阻焊接的过度“upset”问题）。 | 1 | FALSE | [8 empty] | Ti–6Al–4V（wt.%）（板材，轧制方向为L方向） | 轧制板材（T-ST平面） | [7 empty] | 交叉轧制（cross-rolled plate）；表面处理：EDM沉积铜中间层（厚度减少） | 交叉轧制（cross-rolled plate） |  |  | 100 | 维氏硬度（HV） | [41 empty] | 航空航天（航空发动机） | 航空发动机风扇叶片、叶盘（blisk） | 钛合金叶片与叶盘的连接或修复 | 静态与疲劳载荷（安全关键部件）、高温环境（扩散连接温度达930~950°C） | 1 | 1 | 6 | 4
bf97a45117fd1f57c332b997ea09d8ccd9356d8364d93f2cabbe29bb7ee5673b_2 | [5 empty] | /home/zjh/Cluster/project_0/data/bf97a45117fd1f57c332b997ea09d8ccd9356d8364d93f2cabbe29bb7ee5673b/lab_json.txt | 《In situ creep under helium implantation of titanium–aluminium alloy》 | J. Chen (Department of Nuclear Energy and Safety, Paul Scherrer Institut, CH-5232 Villigen PSI, Switzerland); P. Jung (Forschungszentrum Jülich, D-52425 Jülich, Germany); M. Nazmy (ALSTOM POWER, Haseltrasse, CH-5401 Baden, Switzerland); W. Hoffelner (Department of Nuclear Energy and Safety, Paul Scherrer Institut, CH-5232 Villigen PSI, Switzerland) | 首次研究钛铝合金在He离子注入下的原位蠕变行为，揭示了其辐照蠕变速率与应力的线性关系（蠕变合规度8×10⁻⁶ dpa⁻¹ MPa⁻¹）；发现温度对微观结构演变的显著影响：573 K下仅形成“黑点”损伤，无气泡；773 K下形成密集气泡和位错环，且二者相互附着；提出钛铝合金在VHTR/GFR高温反应堆中的潜在适用性，其辐照蠕变性能与热蠕变在高温度区间的竞争关系。 | 1 | FALSE | [8 empty] | Ti–47Al–2W–0.5Si（at.%） | 箔材（厚度0.2 mm） | [7 empty] | 通过火花切割从块体材料中加工出狗骨状样品，切片至0.3 mm后机械抛光至0.2 mm。 | [22 empty] | 500 | [23 empty] | 核能系统（第四代反应堆） | 超高温气冷堆（VHTR）、气冷快堆（GFR） | 高温结构部件（如燃料包壳、热交换器） | 高温（≤1273 K）、He冷却剂、中子辐照与He嬗变产生环境 | 1 | 1 | 47 | [13 empty] | 0.5 |  |  | 2