## results csv
source_folder | sub_img_path | origin_img_path | pdf_name | Caption | kind | lab_json_path | paper_title | paper_authors | paper_innov | entry_index_in_performance_data | parse_error | 拉伸性能_屈服强度_工程应力（MPa） | 拉伸性能_抗拉强度_工程应力（MPa） | 拉伸性能_断后延伸率_工程应变（%） | 拉伸性能_测试温度（℃） | 拉伸性能_应变率（s?1） | 拉伸性能_样品形状与尺寸 | 弹性模量（GPa） | 密度（g/cm3） | 合金成分 | 材料状态 | 应力腐蚀疲劳性能_应力腐蚀疲劳强度（MPa） | 应力腐蚀疲劳性能_测试温度（℃） | 应力腐蚀疲劳性能_循环次数 | 应力腐蚀疲劳性能_腐蚀环境 | 疲劳性能_疲劳强度（MPa） | 疲劳性能_测试温度（℃） | 疲劳性能_循环次数（次） | 制备工艺 | 轧制工艺 | 热处理工艺 | 泊松比 | 硬度性能_硬度 | 硬度性能_测试类型 | 锻造工艺 | 压缩性能_屈服强度_工程应力（MPa） | 压缩性能_抗压强度_工程应力（MPa） | 压缩性能_临界断裂应变_工程应变（%） | 压缩性能_测试温度（℃） | 压缩性能_应变率（s?1） | 压缩性能_抗压强度_真实应力（MPa） | 断裂韧性（MPa·m^0.5） | 剪切模量（GPa） | 体积模量 | 电阻率 | 电导率 | 热导率（W/(m·K)） | 比热容（J/(g·℃)） | 熔点（℃） | 相变点温度（℃） | 蠕变性能_持久强度极限（MPa） | 蠕变性能_测试温度（℃） | 蠕变性能_测试时间 | 热膨胀系数性能_热膨胀系数 | 热膨胀系数性能_测试温度 | 拉伸性能_屈服强度_真实应力 | 拉伸性能_抗拉强度_真实应力 | 拉伸性能_均匀延伸率_工程应变 | 拉伸性能_断后延伸率_真实应变 | 拉伸性能_均匀延伸率_真实应变 | 加工工艺 | 压缩性能_屈服强度_真实应力（MPa） | 剪切性能_剪切强度（MPa） | 剪切性能_测试温度（℃） | 剪切性能_应变率（mm/min） | 压缩性能_临界断裂应变_真实应变 | 夏比冲击性能_冲击功（J） | 夏比冲击性能_测试温度 | 夏比冲击性能_缺口类型 | 夏比冲击性能_冲击韧性 | 蠕变性能_蠕变极限 | 蠕变性能_允许伸长率 | 硬度性能 | 压缩性能_样品形状与尺寸 | 测试温度 | 应用领域 | 应用装备 | 应用部件 | 服役环境 | 已处理 | Al | V | Nb | Zr | Ni | Sn | Sb | Cu | Cr | Mn | Fe | N | Te | Mo | Si | C | O | W | B | Ru | Rh | H | Y | Co | Ta | Gd
134f633f327ec4ba03dff868d0eef4e4b4c8ed26933db2f6d411e84eb9eb74f6_1 | [5 empty] | /home/zjh/Cluster/project_0/data/134f633f327ec4ba03dff868d0eef4e4b4c8ed26933db2f6d411e84eb9eb74f6/lab_json.txt | Observations on the Effect of Temperature Rise at Fracture in Two Titanium Alloys | J. D. BRYANT (Department of Materials Science, University of Virginia, Charlottesville, VA 22901 (U.S.A.)); D. D. MAKEL (Department of Materials Science, University of Virginia, Charlottesville, VA 22901 (U.S.A.)); H. G. F. WILSDORF (Department of Materials Science, University of Virginia, Charlottesville, VA 22901 (U.S.A.)) | 首次通过实验证据验证裂纹尖端局部熔化现象：通过扫描电镜观察到断口表面存在熔融微韧带残留的液滴状特征，结合立体摄影测量数据计算受影响体积，证实裂纹尖端局部温度超过合金熔点；提出温度升高的三机制模型：将裂纹尖端温升分解为均匀塑性变形、裂纹尖端塑性功及微韧带断裂局部变形三部分贡献，并通过数值计算验证了高应力、低热导率和高应力集中因子的协同作用导致绝热条件下熔点被超越；揭示高应变率下断裂模式转变：发现高应变率下断裂表面更均匀，剪切唇尺寸增大，断裂路径不受析出相形态干扰，与低应变率下的台阶状断口形成鲜明对比。 | 0 | FALSE | 1180 |  | 17.2 | 25 | 0.0053 | 棒状试样，标距段19.05 mm × 4.4 mm |  |  | Ti–10V–2Fe–3Al（wt.%） | 棒材 | [7 empty] | 热加工工艺：棒材加工（直径从4.4 mm增至9.53 mm的螺纹段）；热处理工艺：固溶处理780°C形成两相合金（约10% α相，以10-50 μm板条状存在），时效处理500°C形成细小强化析出相 | [12 empty] | 70 |  |  |  |  | 10.9 | 500 | [27 empty] | 航空航天; 航空发动机 | 高性能结构件; 高温转动部件 | 高载荷连接件、起落架部件;涡轮盘、压气机叶片 | 高应变率动态载荷、高温梯度环境; 高温高周疲劳、冲击载荷 | 1
134f633f327ec4ba03dff868d0eef4e4b4c8ed26933db2f6d411e84eb9eb74f6_2 | [5 empty] | /home/zjh/Cluster/project_0/data/134f633f327ec4ba03dff868d0eef4e4b4c8ed26933db2f6d411e84eb9eb74f6/lab_json.txt | Observations on the Effect of Temperature Rise at Fracture in Two Titanium Alloys | J. D. BRYANT (Department of Materials Science, University of Virginia, Charlottesville, VA 22901 (U.S.A.)); D. D. MAKEL (Department of Materials Science, University of Virginia, Charlottesville, VA 22901 (U.S.A.)); H. G. F. WILSDORF (Department of Materials Science, University of Virginia, Charlottesville, VA 22901 (U.S.A.)) | 首次通过实验证据验证裂纹尖端局部熔化现象：通过扫描电镜观察到断口表面存在熔融微韧带残留的液滴状特征，结合立体摄影测量数据计算受影响体积，证实裂纹尖端局部温度超过合金熔点；提出温度升高的三机制模型：将裂纹尖端温升分解为均匀塑性变形、裂纹尖端塑性功及微韧带断裂局部变形三部分贡献，并通过数值计算验证了高应力、低热导率和高应力集中因子的协同作用导致绝热条件下熔点被超越；揭示高应变率下断裂模式转变：发现高应变率下断裂表面更均匀，剪切唇尺寸增大，断裂路径不受析出相形态干扰，与低应变率下的台阶状断口形成鲜明对比。 | 1 | FALSE | 1180 |  | 14.7 | 25 | 13 | 棒状试样，标距段19.05 mm × 4.4 mm |  |  | Ti–10V–2Fe–3Al（wt.%） | 棒材 | [7 empty] | 热加工工艺：棒材加工（直径从4.4 mm增至9.53 mm的螺纹段）；热处理工艺：固溶处理780°C形成两相合金（约10% α相，以10-50 μm板条状存在），时效处理500°C形成细小强化析出相 | [12 empty] | 70 |  |  |  |  | 10.9 | [28 empty] | 航空航天; 航空发动机 | 高性能结构件; 高温转动部件 | 高载荷连接件、起落架部件;涡轮盘、压气机叶片 | 高应变率动态载荷、高温梯度环境; 高温高周疲劳、冲击载荷 | 1
e4d0e648e7129b6ac81054bb3c6b2cb683f7519522c16f88c015a6e48b7f533a_1 | [5 empty] | /home/zjh/Cluster/project_0/data/e4d0e648e7129b6ac81054bb3c6b2cb683f7519522c16f88c015a6e48b7f533a/lab_json.txt | Effects of alloying elements on mechanical and thermal characteristics of Al-6wt-%Si-0.4wt-%Mg–(Cu) foundry alloys | Se-Weon Choi (Korea Institute of Industrial Technology, Gwangju, South Korea); Yu-Mi Kim (Korea Institute of Industrial Technology, Gwangju, South Korea); Young-Chan Kim (Korea Institute of Industrial Technology, Gwangju, South Korea); Chang-Seog Kang (Korea Institute of Industrial Technology, Gwangju, South Korea) | 1. Cu与Ti的协同强化机制：首次揭示0.1wt-%Ti的添加通过促进θ’-Al?Cu和Q’相析出，显著提高Al-6Si-0.4Mg-0.9Cu合金的UTS（+18 MPa），且该效应对Cu的存在具有依赖性（Cu-Free合金中Ti无强化作用）; 2. 热导率-强度平衡：量化了Cu添加对热导率的负面影响（每增加0.9wt-%Cu，热导率下降8 W/(m·K)），提出通过降低Si含量（从9wt-%降至6wt-%）实现热导率提升（+10 W/(m·K)）同时保持强度; 3. 时效温度双效性：证明提高时效温度（180→220°C）导致强度下降但热导率上升，为工程应用提供工艺优化窗口。 | 0 | FALSE |  | 351 | 10.6 | 25 | 0.02 | 直径4 mm，标距16 mm，ASTM E-8 |  |  | Al–9Si–0.4Mg–0.7Cu（wt.%）（9S7C） | 铸件（经热处理） | [7 empty] | 熔炼温度730±5°C，氩气脱气15分钟，浇注至预热95±5°C的永久模具中 |  | 固溶处理535°C/6h → 80°C温水淬火 → 人工时效180°C/5h | [15 empty] | 155 | [28 empty] | 汽车轻量化工程 | 内燃机; 发动机 | 气缸盖; 活塞; 缸体 | 高温（≤250°C）、周期性机械载荷、需高散热效率的工况 | 1
e4d0e648e7129b6ac81054bb3c6b2cb683f7519522c16f88c015a6e48b7f533a_2 | [5 empty] | /home/zjh/Cluster/project_0/data/e4d0e648e7129b6ac81054bb3c6b2cb683f7519522c16f88c015a6e48b7f533a/lab_json.txt | Effects of alloying elements on mechanical and thermal characteristics of Al-6wt-%Si-0.4wt-%Mg–(Cu) foundry alloys | Se-Weon Choi (Korea Institute of Industrial Technology, Gwangju, South Korea); Yu-Mi Kim (Korea Institute of Industrial Technology, Gwangju, South Korea); Young-Chan Kim (Korea Institute of Industrial Technology, Gwangju, South Korea); Chang-Seog Kang (Korea Institute of Industrial Technology, Gwangju, South Korea) | 1. Cu与Ti的协同强化机制：首次揭示0.1wt-%Ti的添加通过促进θ’-Al?Cu和Q’相析出，显著提高Al-6Si-0.4Mg-0.9Cu合金的UTS（+18 MPa），且该效应对Cu的存在具有依赖性（Cu-Free合金中Ti无强化作用）; 2. 热导率-强度平衡：量化了Cu添加对热导率的负面影响（每增加0.9wt-%Cu，热导率下降8 W/(m·K)），提出通过降低Si含量（从9wt-%降至6wt-%）实现热导率提升（+10 W/(m·K)）同时保持强度; 3. 时效温度双效性：证明提高时效温度（180→220°C）导致强度下降但热导率上升，为工程应用提供工艺优化窗口。 | 1 | FALSE |  | 351 | 10.6 | 25 | 0.02 | 直径4 mm，标距16 mm，ASTM E-8 |  |  | Al–6Si–0.4Mg–0.9Cu（wt.%）（9C0T） | 铸件（经热处理） | [7 empty] | 同上 |  | 固溶处理535°C/6h → 80°C温水淬火 → 人工时效180–220°C/5h | [15 empty] | 163 | [28 empty] | 汽车轻量化工程 | 内燃机; 发动机 | 气缸盖; 活塞; 缸体 | 高温（≤250°C）、周期性机械载荷、需高散热效率的工况 | 1
7b6cfc8167384ce0c8e18e347f42d77e79329a13e0ab7e1a3975a8f9f68df6f4_2 | [5 empty] | /home/zjh/Cluster/project_0/data/7b6cfc8167384ce0c8e18e347f42d77e79329a13e0ab7e1a3975a8f9f68df6f4/lab_json.txt | Nano-structure to Laves phase: Reduced Thermal Conductivity from Medium-Entropy AlNbV to High-Entropy AlNbVCrTi Alloys | Meng-Jie Jhong (Department of Materials and Optoelectronic Science, National Sun Yat-sen University, Kaohsiung 80424, Taiwan); I-Lun Jen (Department of Materials Science and Engineering, National Chiao Tung University, Hsinchu 30010, Taiwan); Kuang-Kuo Wang (Department of Materials and Optoelectronic Science, National Sun Yat-sen University, Kaohsiung 80424, Taiwan); Wan-Ting Yen (Department of Materials Science and Engineering, National Chiao Tung University, Hsinchu 30010, Taiwan); Jacob C. Huang (Department of Materials and Optoelectronic Science, National Sun Yat-sen University, Kaohsiung 80424, Taiwan; Hong Kong Institute for Advanced Study, City University of Hong Kong, Hong Kong); Jason S.-C. Jang (Institute of Materials Science and Engineering, National Central University, Chung-Li 32001, Taiwan; Department of Mechanical Engineering, National Central University, Chung-Li 32001, Taiwan); Ker-Chang Hsieh (Department of Materials and Optoelectronic Science, National Sun Yat-sen University, Kaohsiung 80424, Taiwan); Hsin-Jay Wu (Department of Materials Science and Engineering, National Chiao Tung University, Hsinchu 30010, Taiwan) | 1. 首次构建了Al-Nb-V体系在1073 K和1273 K的等温相图，明确了BCC固溶体与AlNb2相的共存区域；2. 揭示了中熵AlNbV合金中纳米级Al(Nb,V)2相与BCC基体共存的微观结构特征；3. 通过添加Cr和Ti元素设计出具有Laves C14相+BCC基体的高熵合金，实现了超低热导率（6.3-10 W/(m·K)）；4. 建立了热导率分布图与相图的对应关系，证明相界区域具有最低热导率；5. 通过原子尺寸失配和电负性差异理论解释了Laves相的形成机制 | 1 | FALSE | [7 empty] | 6.5 | Al–20V–20Nb–20Cr–20Ti（at.%） | 退火态铸锭 | [7 empty] | 电弧熔炼，1073 K退火7天，水淬 |  | 1073 K/7天退火 | [15 empty] | 8.15 | [28 empty] | 航空航天; 能源转换系统; 过渡材料研究 | 高温结构件; 热障涂层基材; 新型合金开发平台 | 轻量化耐热部件; 高温隔热部件; 相变研究样品 | 高温环境（323-723 K）; 中高温环境（323-723 K）; 实验室测试环境 | 1
e4d0e648e7129b6ac81054bb3c6b2cb683f7519522c16f88c015a6e48b7f533a_3 | [5 empty] | /home/zjh/Cluster/project_0/data/e4d0e648e7129b6ac81054bb3c6b2cb683f7519522c16f88c015a6e48b7f533a/lab_json.txt | Effects of alloying elements on mechanical and thermal characteristics of Al-6wt-%Si-0.4wt-%Mg–(Cu) foundry alloys | Se-Weon Choi (Korea Institute of Industrial Technology, Gwangju, South Korea); Yu-Mi Kim (Korea Institute of Industrial Technology, Gwangju, South Korea); Young-Chan Kim (Korea Institute of Industrial Technology, Gwangju, South Korea); Chang-Seog Kang (Korea Institute of Industrial Technology, Gwangju, South Korea) | 1. Cu与Ti的协同强化机制：首次揭示0.1wt-%Ti的添加通过促进θ’-Al?Cu和Q’相析出，显著提高Al-6Si-0.4Mg-0.9Cu合金的UTS（+18 MPa），且该效应对Cu的存在具有依赖性（Cu-Free合金中Ti无强化作用）; 2. 热导率-强度平衡：量化了Cu添加对热导率的负面影响（每增加0.9wt-%Cu，热导率下降8 W/(m·K)），提出通过降低Si含量（从9wt-%降至6wt-%）实现热导率提升（+10 W/(m·K)）同时保持强度; 3. 时效温度双效性：证明提高时效温度（180→220°C）导致强度下降但热导率上升，为工程应用提供工艺优化窗口。 | 2 | FALSE |  | 366 | 6.7 | 25 | 0.02 | 直径4 mm，标距16 mm，ASTM E-8 |  |  | Al–6Si–0.4Mg–0.9Cu–0.2Ti（wt.%）（9C1T） | 铸件（经热处理） | [7 empty] | 同上 |  | 固溶处理535°C/6h → 80°C温水淬火 → 人工时效180–220°C/5h | [15 empty] | 155 | [28 empty] | 汽车轻量化工程 | 内燃机; 发动机 | 气缸盖; 活塞; 缸体 | 高温（≤250°C）、周期性机械载荷、需高散热效率的工况 | 1
7b6cfc8167384ce0c8e18e347f42d77e79329a13e0ab7e1a3975a8f9f68df6f4_1 | [5 empty] | /home/zjh/Cluster/project_0/data/7b6cfc8167384ce0c8e18e347f42d77e79329a13e0ab7e1a3975a8f9f68df6f4/lab_json.txt | Nano-structure to Laves phase: Reduced Thermal Conductivity from Medium-Entropy AlNbV to High-Entropy AlNbVCrTi Alloys | Meng-Jie Jhong (Department of Materials and Optoelectronic Science, National Sun Yat-sen University, Kaohsiung 80424, Taiwan); I-Lun Jen (Department of Materials Science and Engineering, National Chiao Tung University, Hsinchu 30010, Taiwan); Kuang-Kuo Wang (Department of Materials and Optoelectronic Science, National Sun Yat-sen University, Kaohsiung 80424, Taiwan); Wan-Ting Yen (Department of Materials Science and Engineering, National Chiao Tung University, Hsinchu 30010, Taiwan); Jacob C. Huang (Department of Materials and Optoelectronic Science, National Sun Yat-sen University, Kaohsiung 80424, Taiwan; Hong Kong Institute for Advanced Study, City University of Hong Kong, Hong Kong); Jason S.-C. Jang (Institute of Materials Science and Engineering, National Central University, Chung-Li 32001, Taiwan; Department of Mechanical Engineering, National Central University, Chung-Li 32001, Taiwan); Ker-Chang Hsieh (Department of Materials and Optoelectronic Science, National Sun Yat-sen University, Kaohsiung 80424, Taiwan); Hsin-Jay Wu (Department of Materials Science and Engineering, National Chiao Tung University, Hsinchu 30010, Taiwan) | 1. 首次构建了Al-Nb-V体系在1073 K和1273 K的等温相图，明确了BCC固溶体与AlNb2相的共存区域；2. 揭示了中熵AlNbV合金中纳米级Al(Nb,V)2相与BCC基体共存的微观结构特征；3. 通过添加Cr和Ti元素设计出具有Laves C14相+BCC基体的高熵合金，实现了超低热导率（6.3-10 W/(m·K)）；4. 建立了热导率分布图与相图的对应关系，证明相界区域具有最低热导率；5. 通过原子尺寸失配和电负性差异理论解释了Laves相的形成机制 | 0 | FALSE | [7 empty] | 6.5 | Al–35V–35Nb（at.%） | 退火态铸锭 | [7 empty] | 电弧熔炼，1073 K退火7天，水淬 |  | 1073 K/7天退火 | [15 empty] | 10.1 | [28 empty] | 航空航天; 能源转换系统; 过渡材料研究 | 高温结构件; 热障涂层基材; 新型合金开发平台 | 轻量化耐热部件; 高温隔热部件; 相变研究样品 | 高温环境（323-723 K）; 中高温环境（323-723 K）; 实验室测试环境 | 1
7b6cfc8167384ce0c8e18e347f42d77e79329a13e0ab7e1a3975a8f9f68df6f4_3 | [5 empty] | /home/zjh/Cluster/project_0/data/7b6cfc8167384ce0c8e18e347f42d77e79329a13e0ab7e1a3975a8f9f68df6f4/lab_json.txt | Nano-structure to Laves phase: Reduced Thermal Conductivity from Medium-Entropy AlNbV to High-Entropy AlNbVCrTi Alloys | Meng-Jie Jhong (Department of Materials and Optoelectronic Science, National Sun Yat-sen University, Kaohsiung 80424, Taiwan); I-Lun Jen (Department of Materials Science and Engineering, National Chiao Tung University, Hsinchu 30010, Taiwan); Kuang-Kuo Wang (Department of Materials and Optoelectronic Science, National Sun Yat-sen University, Kaohsiung 80424, Taiwan); Wan-Ting Yen (Department of Materials Science and Engineering, National Chiao Tung University, Hsinchu 30010, Taiwan); Jacob C. Huang (Department of Materials and Optoelectronic Science, National Sun Yat-sen University, Kaohsiung 80424, Taiwan; Hong Kong Institute for Advanced Study, City University of Hong Kong, Hong Kong); Jason S.-C. Jang (Institute of Materials Science and Engineering, National Central University, Chung-Li 32001, Taiwan; Department of Mechanical Engineering, National Central University, Chung-Li 32001, Taiwan); Ker-Chang Hsieh (Department of Materials and Optoelectronic Science, National Sun Yat-sen University, Kaohsiung 80424, Taiwan); Hsin-Jay Wu (Department of Materials Science and Engineering, National Chiao Tung University, Hsinchu 30010, Taiwan) | 1. 首次构建了Al-Nb-V体系在1073 K和1273 K的等温相图，明确了BCC固溶体与AlNb2相的共存区域；2. 揭示了中熵AlNbV合金中纳米级Al(Nb,V)2相与BCC基体共存的微观结构特征；3. 通过添加Cr和Ti元素设计出具有Laves C14相+BCC基体的高熵合金，实现了超低热导率（6.3-10 W/(m·K)）；4. 建立了热导率分布图与相图的对应关系，证明相界区域具有最低热导率；5. 通过原子尺寸失配和电负性差异理论解释了Laves相的形成机制 | 2 | FALSE | [7 empty] | 6.29 | Al–25V–25Nb–25Cr（at.%） | 退火态铸锭 | [7 empty] | 电弧熔炼，1073 K退火7天，水淬 |  | 1073 K/7天退火 | [15 empty] | 8.11 | [28 empty] | 航空航天; 能源转换系统; 过渡材料研究 | 高温结构件; 热障涂层基材; 新型合金开发平台 | 轻量化耐热部件; 高温隔热部件; 相变研究样品 | 高温环境（323-723 K）; 中高温环境（323-723 K）; 实验室测试环境 | 1
dd958c78c1db6154fe17fe148c94463377363e98a9e7a939ec375c185677a77b_5 | [5 empty] | /home/zjh/Cluster/project_0/data/dd958c78c1db6154fe17fe148c94463377363e98a9e7a939ec375c185677a77b/lab_json.txt | Modeling the Effect of Different Support Structures in Electron Beam Melting of Titanium Alloy Using Finite Element Models | Usama Umer (沙特阿拉伯利雅得国王大学先进制造研究院); Wadea Ameen (沙特阿拉伯利雅得国王大学先进制造研究院；工程学院工业工程系); Mustufa Haider Abidi (沙特阿拉伯利雅得国王大学先进制造研究院); Khaja Moiduddin (沙特阿拉伯利雅得国王大学先进制造研究院); Hisham Alkhalefah (沙特阿拉伯利雅得国王大学先进制造研究院；工程学院工业工程系); Mohammed Alkahtani (沙特阿拉伯利雅得国王大学先进制造研究院；工程学院工业工程系); Abdulrahman Al-Ahmari (沙特阿拉伯利雅得国王大学先进制造研究院；工程学院工业工程系) | 开发了基于平面应变假设的2D热-力耦合有限元模型，可有效预测EBM成型Ti-6Al-4V悬垂结构的残余应力和变形；首次系统比较了直柱型/Y型支撑结构对悬垂变形的影响机制；通过实验验证了数值模拟结果（误差约22%），揭示了粉末/实体材料热导率差异导致温度梯度是变形主因；提出支撑结构设计需在材料利用率与结构刚度间取得平衡的创新观点 | 4 | FALSE | 529 |  |  | 800 |  |  | 102 | 4.29 | Ti–6Al–4V（wt.%） | 金属增材制造件 | [25 empty] | 10.91 | 718 | [5 empty] | 10.6 | 800 ℃ | [20 empty] | 生物医疗（骨科植入物）; 航空航天（复杂结构件）; 汽车工业（轻量化部件） | 电子束熔融（EBM）设备（Arcam A2系统） | 具有悬垂结构的复杂几何件; 需要支撑结构的3D打印部件 | 生物体内环境（骨科植入应用）; 高温真空加工环境（EBM过程）；高应力机械载荷环境（航空航天部件）; 高温真空加工环境（EBM过程） | 1 | 6 | 4
1e064d81ab8d8ef43560e40799e6f2ff06133bc3c7753af7c9d128648fbb9da4_2 | [5 empty] | /home/zjh/Cluster/project_0/data/1e064d81ab8d8ef43560e40799e6f2ff06133bc3c7753af7c9d128648fbb9da4/lab_json.txt | Comparison in characteristic and atomization behavior of metallic powders produced by plasma rotating electrode process | Yan Nie (中南大学粉末冶金国家重点实验室; 深圳元梦精密技术研究院); Junjie Tang (中南大学粉末冶金国家重点实验室); Biaobiao Yang (中南大学粉末冶金国家重点实验室); Qian Lei (中南大学粉末冶金国家重点实验室); Shu Yu (中南大学粉末冶金国家重点实验室); Yunping Li (中南大学粉末冶金国家重点实验室) | 首次系统比较了三种典型合金（Ti-6Al-4V、316不锈钢、Co-29Cr-6Mo）在PREP工艺下粉末特性的差异，揭示了合金物理性质（表面张力/密度比值、热导率）对粉末粒径、尺寸分布、卫星颗粒及不规则颗粒形成的影响机制；提出了表面张力与密度的比值（γ/ρ）是决定PREP粉末平均粒径的关键参数，γ/ρ高的合金倾向于生成更大粒径且尺寸分布更窄的粉末；阐明了卫星颗粒的形成机制（液滴碰撞粘连）和不规则颗粒的成因（半凝固液膜剥离），并发现热导率高的合金因快速凝固可减少卫星颗粒比例；通过实验验证了PREP粉末的粒径经验公式（D50 ∝ 1/ω），并修正了不同合金的公式常数范围（Ti-6Al-4V：K=3.0–3.5；316-Steel：K=1.65–2.15；Co-Cr-Mo：K=1.75–1.85）。 | 2 | FALSE | [7 empty] | 8.31 | Co–29Cr–6Mo（wt.%） | 粉末 | [7 empty] | 等离子旋转电极工艺（PREP），电极棒直径75 mm，转速8,000–14,000 RPM | [17 empty] | 10.5 | [28 empty] | 增材制造（AM） | 航空航天、医疗植入体等高性能结构件; 化工设备、海洋工程部件; 骨科植入物、耐磨部件 | 航空航天、医疗植入体等高性能结构件; 化工设备、海洋工程部件; 骨科植入物、耐磨部件 | 需高比强度、耐腐蚀性及生物相容性的环境; 需耐腐蚀性及中等强度的环境; 需高耐磨性、耐疲劳性的生物医学或机械环境 | 1
610ecea1525f4ede3b9a56fdde76d85769eb4d219a911ec6ef4c67f583255403_1 | [5 empty] | /home/zjh/Cluster/project_0/data/610ecea1525f4ede3b9a56fdde76d85769eb4d219a911ec6ef4c67f583255403/lab_json.txt | Measurement of thermal conductivity of the supports of CUORE cryostat | M. Barucci (Dipartimento di Fisica, Università di Firenze, Via G. Sansone 1, 50019 Sesto Fiorentino (FI), Italy); L. Lolli (Dipartimento di Fisica, Università di Firenze, Via G. Sansone 1, 50019 Sesto Fiorentino (FI), Italy); L. Risegari (Dipartimento di Fisica, Università di Firenze, Via G. Sansone 1, 50019 Sesto Fiorentino (FI), Italy); G. Ventura (Dipartimento di Fisica, Università di Firenze, Via G. Sansone 1, 50019 Sesto Fiorentino (FI), Italy) | 1. 首次测量了Ti6Al4V钛合金和316LN不锈钢在极低温（<4 K）下的热导率，填补了低温区间的数据空白；2. 提出了两种材料的热导率随温度变化的数学表达式，为CUORE低温恒温器的支撑结构设计提供了关键热力学参数；3. 对比了两种材料与其他候选材料（如Torlon和Kevlar）的低温热导率，为材料选型提供了依据。 | 0 | FALSE | [8 empty] | Ti–6Al–4V（wt.%） | 棒材 | [54 empty] | 低温恒温器支撑结构 | CUORE（Cryogenic Underground Observatory for Rare Events）低温观测台 | 低温区连接杆（tie-rods） | 低温端：10 mK（探测器框架）、50 mK（辐射屏蔽层）、700 mK（制冷机接口）；高温端：室温 | 1
c6d8cc702427a7282af6b0489b72b09a88f85a18977fc15e19cdf01cef4e8fe9_1 | [5 empty] | /home/zjh/Cluster/project_0/data/c6d8cc702427a7282af6b0489b72b09a88f85a18977fc15e19cdf01cef4e8fe9/lab_json.txt | High-temperature thermoelectric properties of Ti?(ZrHf)?.????V?.??Ni?.?Pd?.?Sn?.??Sb?.?? half-Heusler alloys | Ping-Jen Lee (Department of Engineering Science, National Cheng Kung University, Tainan City 701, Taiwan, ROC；Nano Technology Research Center, Industrial Technology Research Institute, Hsinchu 301, Taiwan, ROC.); Shih Chun Tseng (Nano Technology Research Center, Industrial Technology Research Institute, Hsinchu 301, Taiwan, ROC.); Long-Sun Chao (Department of Engineering Science, National Cheng Kung University, Tainan City 701, Taiwan, ROC.) | 1. Ti掺杂优化热电性能：通过Ti部分取代Zr/Hf位点，显著降低热导率（最低达4.57 W/(m·K)），同时提升Seebeck系数（峰值-206 μV·K?1）；2. 协同掺杂策略：结合V、Pd、Sb的多元素掺杂，实现载流子浓度调控（达41×101? cm?3）和功率因子提升（59.44 μW·cm?1·K?2）；3. 高ZT值：在x=0.3时获得ZT=0.92（820 K），为半赫斯勒合金的中高温应用提供潜力。 | 0 | FALSE | [8 empty] | Ti–0.01V–0.9Ni–0.1Pd–0.99Sn–0.01Sb（wt.%）（ZrHf） | 圆盘（10 mm直径×1 mm厚）和棒材（4 mm×4 mm×10 mm） | [7 empty] | 电弧熔炼（高纯度元素，氩气环境）；退火：第一阶段1173-1273 K/24 h，第二阶段970-1070 K/12天。 |  | 第一阶段1173-1273 K/24 h，第二阶段970-1070 K/12天。 | [13 empty] | 0.592 |  | 5.13 | [28 empty] | 中高温热电能量转换 | 热电发电模块（未具体说明） |  | 高温环境（300-1000 K） | 1
6f6ab93c2210044681001a2eb21a36bc79cbda40f4337d4ed3552ab0fd326b84_1 | [5 empty] | /home/zjh/Cluster/project_0/data/6f6ab93c2210044681001a2eb21a36bc79cbda40f4337d4ed3552ab0fd326b84/lab_json.txt | Low Temperature Thermal Conductivity of Ti6Al4V Alloy | L. Risegari (Dipartimento di Fisica, Universita’ di Firenze, Via G. Sansone 1, 50019 Sesto Fiorentino, Italy); M. Barucci (Dipartimento di Fisica, Universita’ di Firenze, Via G. Sansone 1, 50019 Sesto Fiorentino, Italy); L. Lolli (Dipartimento di Fisica, Universita’ di Firenze, Via G. Sansone 1, 50019 Sesto Fiorentino, Italy); G. Ventura (Dipartimento di Fisica, Universita’ di Firenze, Via G. Sansone 1, 50019 Sesto Fiorentino, Italy) | 首次测量了Ti6Al4V合金在超导转变温度（4.38 K）以下的极低温区（55 mK-3 K）热导率；建立了适用于超导态的热导率数学模型：k(T)=0.075·T·exp(-1.636×4.38/T)；验证了在T>4 K时与既有数据的连续性；为CUORE探测器支撑结构材料选择提供了关键热学参数 | 0 | FALSE | [8 empty] | Ti–6Al–4V（wt.%） | 棒材 | [54 empty] | 深低温工程 | CUORE探测器 | 探测器支撑杆件、低温辐射屏蔽支撑结构 | 极端低温：10 mK（探测器框架）至室温梯度；高真空环境；多级热沉条件（需同时连接50 mK/700 mK/室温等不同温区） | 1
d034db679d5bc25268befc782ff83ad3995405430c01ec49f7e4e684aca80b5e_1 | [5 empty] | /home/zjh/Cluster/project_0/data/d034db679d5bc25268befc782ff83ad3995405430c01ec49f7e4e684aca80b5e/lab_json.txt | Effects of hybrid Al2O3-CNT nanofluids and cryogenic cooling on machining of Ti–6Al–4V | Muhammad Jamil (南京航空航天大学机电学院); Aqib Mashood Khan (南京航空航天大学机电学院); Hussien Hegab (开罗大学机械设计与生产工程系); Le Gong (南京航空航天大学机电学院); Mozammel Mia (Ahsanullah科技大学机械与生产工程系); Munish K. Gupta (昌迪加尔大学机械工程系); Ning He (南京航空航天大学机电学院) | 首次对比两种可持续冷却/润滑技术：混合纳米流体（Al?O?-MWCNTs）与低温CO?冷却在钛合金加工中的性能差异；混合纳米流体的优势：表面粗糙度降低8.72%，切削力降低11.8%，刀具寿命延长23%（相比低温冷却）；低温冷却的温度优势：切削温度降低11.2%（相比混合纳米流体），尤其在高速切削中表现显著；综合评估：提出了混合纳米流体在润滑性和低温冷却在热管理上的互补潜力，为钛合金高效加工提供了新方向。 | 0 | FALSE | 828 | 895 | 10 | 23 |  |  | 114 | 4.47 | Ti–6Al–4V（wt.%）（Al: 5.5–6.75 , V: 3.5–4.5 , Fe: ≤0.3 , C: ≤0.1 , O: ≤0.2 , N: ≤0.05 , H: ≤0.0125） | 棒材（圆柱形工件，直径50 mm，长度150 mm） | [7 empty] | 常规铸造工艺 |  |  | 0.3 | 30–34 Rc | 洛氏硬度 | [12 empty] | 7.2 | 560 | 1649 | [26 empty] | 生物医学; 航空航天; 汽车; 军事 | 医疗植入物; 飞机结构件; 汽车; 高强部件 | 医疗植入物; 发动机部件; 底盘; 高强部件 | 高温（因低热导率导致切削区高温）、高机械应力、腐蚀性环境 | 1
1f7b6fab46354e17ba7ef216b5c0cc4dba557db3e053b07f4cb0393f42256ace_1 | [5 empty] | /home/zjh/Cluster/project_0/data/1f7b6fab46354e17ba7ef216b5c0cc4dba557db3e053b07f4cb0393f42256ace/lab_json.txt | Micro-analysis of adiabatic shear fracture in explosive-filled cylinders | Hu Bayi (Southwest Institute of Fluid Physics, P. O. Box 523-51, Chengdu, Sichuan, 610003, CHINA); Dong Qingdong (Southwest Institute of Fluid Physics, P. O. Box 523-51, Chengdu, Sichuan, 610003, CHINA); Han Changsheng (Southwest Institute of Fluid Physics, P. O. Box 523-51, Chengdu, Sichuan, 610003, CHINA); Wang Desheng (Southwest Institute of Fluid Physics, P. O. Box 523-51, Chengdu, Sichuan, 610003, CHINA); Hu Haibo (Southwest Institute of Fluid Physics, P. O. Box 523-51, Chengdu, Sichuan, 610003, CHINA) | 1. 揭示材料特性与绝热剪切敏感性关系：热导率越低、晶粒越细的金属（如Ti-6Al-4V），绝热剪切敏感性越高，更易形成转变带。2. 微观断裂机制差异：AISI 1045钢在热处理后形成绝热剪切转变带，而正常状态仅形成变形带；Ti-6Al-4V以转变带为主，钨合金无绝热剪切迹象。3. 绝热剪切起始位置：绝热剪切损伤从圆柱体内表面开始，伴随高温氧化与局部塑性剪切应变。 | 2 | FALSE | [8 empty] | Ti–6Al–4V（wt.%）（Ti-6Al-4V） | 管材 | [7 empty] | 常规熔炼+轧制 |  | 退火 | [15 empty] | 6.8 | [17 empty] | 103-10? s?1 | [10 empty] | 爆炸加载结构件 | 爆炸填充圆柱体 | 金属壳体 | 高应变率（103-10? s?1）、高温局部塑性变形 | 1 | 6 | 4
95e97ebcc55492e86683264b20aec4f942a6515dbcc52e70402a51e65a4e5dfb_1 | [5 empty] | /home/zjh/Cluster/project_0/data/95e97ebcc55492e86683264b20aec4f942a6515dbcc52e70402a51e65a4e5dfb/lab_json.txt | Thermodynamic effects after Diode and Er:YAG laser irradiation of grade IV and V titanium implants placed in bone – an ex vivo study. Preliminary report | Jacek Matys (Private Dental Healthcare, Lipowa 18, 67-400 Wschowa, Poland); Ute Botzenhart (Department of Orthodontics, University Medical Center, Technische Universit?t Dresden, Fetscherstr. 74, Haus 28, D-01307 Dresden, Germany); (Department of Orthodontics, University Medical Center, Technische Universit?t Dresden, 01307 Dresden, Germany); (Dental Surgery Department, Medical University, 50-368 Wroclaw, Poland) | 1. 首次在离体条件下对比了二极管激光与Er:YAG激光对IV级和V级钛种植体的热效应差异；2. 揭示了钛合金等级（热导率差异）与种植体直径对激光热效应的协同影响规律；3. 建立了不同直径钛种植体（3.2-6.0mm）的安全激光参数窗口（功率≤1W，辐照时间≤30s）；4. 发现IV级纯钛种植体比V级钛合金更易升温，提出了基于材料特性的个性化激光参数选择原则 | 4 | FALSE |  | 930 | 10 |  |  |  | 113 | 4.4 | Ti–6Al–4V（wt.%）（含6% Al，4% V） | 推测为锻造棒材 | [7 empty] | 按ASTM标准分类 | [17 empty] | 6.9 | [28 empty] | 牙科种植体 | 牙科修复系统 | 骨内种植体（直径3.2-6.0mm，长度10mm） | 生理环境：骨组织直接接触（骨整合界面）；温度环境：37℃体液环境；机械环境：咀嚼力周期性载荷；特殊工况：激光辐照消毒（二极管980nm/Er:YAG 2940nm） | 1 | 6 | 4
95e97ebcc55492e86683264b20aec4f942a6515dbcc52e70402a51e65a4e5dfb_2 | [5 empty] | /home/zjh/Cluster/project_0/data/95e97ebcc55492e86683264b20aec4f942a6515dbcc52e70402a51e65a4e5dfb/lab_json.txt | Thermodynamic effects after Diode and Er:YAG laser irradiation of grade IV and V titanium implants placed in bone – an ex vivo study. Preliminary report | Jacek Matys (Private Dental Healthcare, Lipowa 18, 67-400 Wschowa, Poland); Ute Botzenhart (Department of Orthodontics, University Medical Center, Technische Universit?t Dresden, Fetscherstr. 74, Haus 28, D-01307 Dresden, Germany); (Department of Orthodontics, University Medical Center, Technische Universit?t Dresden, 01307 Dresden, Germany); (Dental Surgery Department, Medical University, 50-368 Wroclaw, Poland) | 1. 首次在离体条件下对比了二极管激光与Er:YAG激光对IV级和V级钛种植体的热效应差异；2. 揭示了钛合金等级（热导率差异）与种植体直径对激光热效应的协同影响规律；3. 建立了不同直径钛种植体（3.2-6.0mm）的安全激光参数窗口（功率≤1W，辐照时间≤30s）；4. 发现IV级纯钛种植体比V级钛合金更易升温，提出了基于材料特性的个性化激光参数选择原则 | 5 | FALSE |  | 860 | 10 |  |  |  | 113 | 4.4 | Ti–6Al–4V（wt.%） | 推测为锻造棒材 | [7 empty] | 按ASTM标准分类 | [17 empty] | 6.9 | [28 empty] | 牙科种植体 | 牙科修复系统 | 骨内种植体（直径3.2-6.0mm，长度10mm） | 生理环境：骨组织直接接触（骨整合界面）；温度环境：37℃体液环境；机械环境：咀嚼力周期性载荷；特殊工况：激光辐照消毒（二极管980nm/Er:YAG 2940nm） | 1 | 6 | 4
6274002e046ef4bf0fb6a0b27527e901a8e5c76b20eb6fa5ac3626776080452d_2 | [5 empty] | /home/zjh/Cluster/project_0/data/6274002e046ef4bf0fb6a0b27527e901a8e5c76b20eb6fa5ac3626776080452d/lab_json.txt | Thermophysical properties of solid phase Ti-6Al-4V alloy over a wide temperature range | Nenad Milosˇevic′ (Institute of Nuclear Sciences VINCˇA, University of Belgrade, Belgrade, Serbia); Ivana Aleksic′ (Institute of Nuclear Sciences VINCˇA, University of Belgrade, Belgrade, Serbia) | 首次在250–1 730 K范围内系统测定了Ti-6Al-4V的比热容、电阻率、发射率、热扩散率，并计算了热导率和洛伦兹数，填补了相变区域（α+β → β相，1 250–1 300 K）的数据空白；联合亚秒脉冲量热法和激光闪光法验证了高温数据可靠性；通过比热容和电阻率突变明确了α+β → β相变温度区间（1 250–1 300 K）；为航空航天、能源装备高温部件设计提供了关键参数。 | 1 | FALSE | [8 empty] | Ti–6Al–4V（wt.%）（：Ti基体，Al 6 ，V 4 ，Fe 300 ppm，C 220 ppm，O 650 ppm，H 100 ppm，N 100 ppm，其他元素＜100 ppm） | 盘材（直径约10.05–10.06 mm，厚度约0.954–0.960 mm） | [7 empty] | 购自Goodfellow Cambridge Ltd.，未提及具体熔炼或铸造工艺 | 未提及锻造、轧制或热处理工艺 | 未提及锻造、轧制或热处理工艺 |  |  |  | 未提及锻造、轧制或热处理工艺 | [11 empty] | 23.85 | [28 empty] | 航空航天; 海洋工程; 发电工业 | 航空发动机; 船用涡轮机; 核反应堆 | 压气机叶片; 涡轮机部件; 热交换器 | 高温（可达1 700 K）、氧化、蠕变、热循环 | 1
bfcdd62b3a939fc8f62930d146ee868d5d68c66664b226b7ce52c6d18141acec_1 | [5 empty] | /home/zjh/Cluster/project_0/data/bfcdd62b3a939fc8f62930d146ee868d5d68c66664b226b7ce52c6d18141acec/lab_json.txt | Damage mechanisms and rupture criterion of PM Ti-6Al-4V at 20K | S. Di Iorio (CEA, 17 rue des martyrs 38 054 Grenoble cedex 9, France); L. Briottet (CEA, 17 rue des martyrs 38 054 Grenoble cedex 9, France); E. F. Rauch (GPM2 ENSPG INPG/CNRS BP 46, 38402 St Martin D’Hère, France); D. Guichard (Snecma Moteurs, Forêt de Vernon, BP 802, 27200 Vernon France) | 提出双参数断裂准则（最大主应力 + 累积塑性应变），适用于 Ti-6Al-4V ELI 在 20K 的低温断裂预测；揭示孪晶诱导空洞形核的损伤机制：空洞始终在孪晶附近形成，形核阶段主导断裂过程（生长和聚集阶段极短）；阐明热机械耦合效应对断裂的影响：低温下热导率和比热容低，局部塑性发热导致应力不稳定，并通过 FEM 验证了这一机制。 | 0 | FALSE | [8 empty] | Ti–6Al–4V（wt.%） | 粉末冶金 HIP 后的各向同性材料（近净形部件） | [7 empty] | 粉末通过等离子旋转电极工艺（PREP）制备，随后通过热等静压（HIP）固结 | [17 empty] | 2 | 10 | [27 empty] | 航空航天推进系统（Ariane V 发动机） | 火箭发动机旋转部件 |  | 20K 低温，承受局部塑性应变 | 1 | 6 | 4
ba49f317866f441880a303a4117cc909feebb8de76e06f49b289b444a5bcfdd9_1 | [5 empty] | /home/zjh/Cluster/project_0/data/ba49f317866f441880a303a4117cc909feebb8de76e06f49b289b444a5bcfdd9/lab_json.txt | Pore structures and thermal insulating properties of high Nb containing TiAl porous alloys | Y.H. Wang (Institute of Quartz and Special Glasses, China Building Materials Academy, Beijing 100024, PR China); J.P. Lin (State Key Laboratory for Advanced Metals and Materials, University of Science and Technology Beijing, Beijing 100083, PR China); Y.H. He (State Key Laboratory for Powder Metallurgy, Central South University, Changsha 410083, PR China); C.K. Zu (Institute of Quartz and Special Glasses, China Building Materials Academy, Beijing 100024, PR China); G.L. Chen (State Key Laboratory for Advanced Metals and Materials, University of Science and Technology Beijing, Beijing 100083, PR China) | 首次通过元素粉末冶金（EPM）制备高铌TiAl多孔合金，利用柯肯达尔效应（Kirkendall effect）生成孔隙，避免了传统多孔金属高温性能差的缺陷；揭示孔结构与工艺参数的定量关系：冷压压力和粉末粒径显著影响骨架尺寸、孔隙分布及热导率；高温隔热性能优异：800°C时热导率仅3.42 W/(m·K)，且热导率随温度线性增长，适用于高温环境。 | 0 | FALSE | [8 empty] | Ti–48Al–6Nb（at.%） | 多孔材料（开孔率约90%） | [7 empty] | 粉末混合：Ti、Al、Nb粉末（Ti/Al粒径43–74 μm，Nb粒径≤25 μm）混合10小时；冷压压力：50–375 MPa（孔隙率60%对应低压力）；烧结工艺：550–630°C（2–3小时）+ 1350°C（2–3小时，真空10?3 Pa） | [17 empty] | 2 | [28 empty] | 高温隔热材料（非结构用途） | 航空航天发动机、高温工业设备 | 热防护层、隔热衬里 | 高温（≤800°C）、需耐氧化/腐蚀的极端条件 | 1 | 48 |  | 6
dd958c78c1db6154fe17fe148c94463377363e98a9e7a939ec375c185677a77b_10 | [5 empty] | /home/zjh/Cluster/project_0/data/dd958c78c1db6154fe17fe148c94463377363e98a9e7a939ec375c185677a77b/lab_json.txt | Modeling the Effect of Different Support Structures in Electron Beam Melting of Titanium Alloy Using Finite Element Models | Usama Umer (沙特阿拉伯利雅得国王大学先进制造研究院); Wadea Ameen (沙特阿拉伯利雅得国王大学先进制造研究院；工程学院工业工程系); Mustufa Haider Abidi (沙特阿拉伯利雅得国王大学先进制造研究院); Khaja Moiduddin (沙特阿拉伯利雅得国王大学先进制造研究院); Hisham Alkhalefah (沙特阿拉伯利雅得国王大学先进制造研究院；工程学院工业工程系); Mohammed Alkahtani (沙特阿拉伯利雅得国王大学先进制造研究院；工程学院工业工程系); Abdulrahman Al-Ahmari (沙特阿拉伯利雅得国王大学先进制造研究院；工程学院工业工程系) | 开发了基于平面应变假设的2D热-力耦合有限元模型，可有效预测EBM成型Ti-6Al-4V悬垂结构的残余应力和变形；首次系统比较了直柱型/Y型支撑结构对悬垂变形的影响机制；通过实验验证了数值模拟结果（误差约22%），揭示了粉末/实体材料热导率差异导致温度梯度是变形主因；提出支撑结构设计需在材料利用率与结构刚度间取得平衡的创新观点 | 9 | FALSE | [8 empty] | Ti–6Al–4V（wt.%） | 粉末 | [25 empty] | 2.36 | [28 empty] | 生物医疗（骨科植入物）; 航空航天（复杂结构件）; 汽车工业（轻量化部件） | 电子束熔融（EBM）设备（Arcam A2系统） | 具有悬垂结构的复杂几何件; 需要支撑结构的3D打印部件 | 生物体内环境（骨科植入应用）; 高温真空加工环境（EBM过程）；高应力机械载荷环境（航空航天部件）; 高温真空加工环境（EBM过程） | 1 | 6 | 4
a117ebcb89e8848c4e8efde90392b6f8e4ed66bd5621f249fe0b01b6cc85d66b_3 | /home/wsj/ti/result_1000/split_output_folder/a117ebcb89e8848c4e8efde90392b6f8e4ed66bd5621f249fe0b01b6cc85d66b/_page_16_Figure_4+sub0+sem.jpeg | /home/wsj/ti/result_1000/title_repair_output_folder/a117ebcb89e8848c4e8efde90392b6f8e4ed66bd5621f249fe0b01b6cc85d66b/_page_16_Figure_4.jpeg | a117ebcb89e8848c4e8efde90392b6f8e4ed66bd5621f249fe0b01b6cc85d66b | **Fig. 7.** (a) SEM micrograph of the interface between ES (Ca,Sr,Ba)ZrO<sup>3</sup> and TiNi, and the corresponding EDS composition analysis on A point of TiNi side and B point of ES (Ca,Sr,Ba)ZrO<sup>3</sup> side, (b) SEM image and EDS line scanning across the interface between the TiNi alloy and ES (Ca,Sr,Ba)ZrO3. | sem | /home/zjh/Cluster/project_0/data/a117ebcb89e8848c4e8efde90392b6f8e4ed66bd5621f249fe0b01b6cc85d66b/lab_json.txt | (Ca,Sr,Ba)ZrO3: A promising entropy-stabilized ceramic for titanium alloys smelting | Shuaihang Qiu (郑州大学材料科学与工程学院); Mingliang Li (郑州大学材料科学与工程学院); Gang Shao (郑州大学材料科学与工程学院); Hailong Wang (郑州大学材料科学与工程学院); Jinpeng Zhu (郑州大学材料科学与工程学院); Wen Liu (郑州大学材料科学与工程学院); Bingbing Fan (郑州大学材料科学与工程学院); Hongliang Xu (郑州大学材料科学与工程学院); Hongxia Lu (郑州大学材料科学与工程学院); Yanchun Zhou (航天材料及工艺研究所先进功能复合材料技术实验室); Rui Zhang (郑州航空工业管理学院) | 1. 设计新型熵稳定陶瓷：首次通过无压烧结制备了单相固溶体(Ca,Sr,Ba)ZrO3，实现元素均匀分布；2. 低热导率机制：晶格畸变增强声子散射，热导率显著低于单一组分（CaZrO3、SrZrO3、BaZrO3）；3. 优异抗腐蚀性：与TiNi合金熔体接触无元素扩散，满足钛合金熔炼坩埚材料需求；4. 工艺优化：烧结温度（1550°C）低于传统单一锆酸盐制备温度（1650–1750°C），节能高效。 | 2 | FALSE | [8 empty] | (Ca,Sr,Ba)–3O–3O–3O–3O（wt.%） | 烧结陶瓷块体 | [7 empty] | 原料混合：同上；成型：同上；烧结：1550°C，3 h，升温速率5°C/min（无压烧结） |  |  |  | 10.84 ± 0.33 GPa | Vickers硬度（负载0.49 N，保持时间15 s） | [12 empty] | 1.466 | [28 empty] | 钛合金熔炼 | 真空感应熔炼炉（VIM） | 坩埚 | 高温（1500–1700°C）、惰性/真空环境、与钛合金熔体直接接触 | 1
cac339938890c22b62c5ca43ede71035023f8fc2d0d8c4ce413c564f089f6121_1 | [5 empty] | /home/zjh/Cluster/project_0/data/cac339938890c22b62c5ca43ede71035023f8fc2d0d8c4ce413c564f089f6121/lab_json.txt | Finite element simulation of machining of Ti-6Al-4V alloy with thermodynamical constitutive equation | Fang Shao (Binzhou Vacational College, Binzhou 256603, China; School of Mechanical Engineering, Shandong University, Jinan 250061, China); Zhanqiang Liu (School of Mechanical Engineering, Shandong University, Jinan 250061, China); Yi Wan (School of Mechanical Engineering, Shandong University, Jinan 250061, China); Zhenyu Shi (School of Mechanical Engineering, Shandong University, Jinan 250061, China) | 1. 首次将热力学本构方程应用于工件（Ti-6Al-4V）和刀具（WC-Co）材料的有限元模拟，替代传统Johnson-Cook模型，提升高应变率下的预测精度；2. 通过FEA模型成功预测切削温度分布和刀具磨损深度，与实验数据误差小于10%；3. 通过调整Coulomb摩擦系数（从0.3至0.7），显著提高了模拟结果与实验数据的吻合度 | 1 | FALSE |  | 3000 |  |  |  |  | 650 |  | Ti–6Al–4V（wt.%）（Al 6 ，V 4 ，Ti 90） | 硬质合金刀具 | [10 empty] | 0.25 | [14 empty] | 58.9888 | 15.002 | [27 empty] | 航空航天工程 | 高应力、高温环境下的机械部件 | 飞机骨架、涡轮叶片 | 高温（局部温度达950°C）、高机械载荷、低热导率导致的快速刀具磨损 | 1
ba49f317866f441880a303a4117cc909feebb8de76e06f49b289b444a5bcfdd9_3 | [5 empty] | /home/zjh/Cluster/project_0/data/ba49f317866f441880a303a4117cc909feebb8de76e06f49b289b444a5bcfdd9/lab_json.txt | Pore structures and thermal insulating properties of high Nb containing TiAl porous alloys | Y.H. Wang (Institute of Quartz and Special Glasses, China Building Materials Academy, Beijing 100024, PR China); J.P. Lin (State Key Laboratory for Advanced Metals and Materials, University of Science and Technology Beijing, Beijing 100083, PR China); Y.H. He (State Key Laboratory for Powder Metallurgy, Central South University, Changsha 410083, PR China); C.K. Zu (Institute of Quartz and Special Glasses, China Building Materials Academy, Beijing 100024, PR China); G.L. Chen (State Key Laboratory for Advanced Metals and Materials, University of Science and Technology Beijing, Beijing 100083, PR China) | 首次通过元素粉末冶金（EPM）制备高铌TiAl多孔合金，利用柯肯达尔效应（Kirkendall effect）生成孔隙，避免了传统多孔金属高温性能差的缺陷；揭示孔结构与工艺参数的定量关系：冷压压力和粉末粒径显著影响骨架尺寸、孔隙分布及热导率；高温隔热性能优异：800°C时热导率仅3.42 W/(m·K)，且热导率随温度线性增长，适用于高温环境。 | 2 | FALSE | [8 empty] | Ti–48Al–6Nb（at.%） | 多孔材料（总孔隙率50%） | [7 empty] | 粉末混合：Ti、Al、Nb粉末（未明确粒径，但需与组别2一致）；冷压压力：200 MPa；烧结工艺：550–630°C（2–3小时）+ 1350°C（2–3小时，真空10?3 Pa） | [17 empty] | 3.42 | [28 empty] | 高温隔热材料（非结构用途） | 航空航天发动机、高温工业设备 | 热防护层、隔热衬里 | 高温（≤800°C）、需耐氧化/腐蚀的极端条件 | 1
ac1719012d3feb9ba276d25dcdfc9eb1e53d523f6df736d747c1ba91b841c831_1 | [5 empty] | /home/zjh/Cluster/project_0/data/ac1719012d3feb9ba276d25dcdfc9eb1e53d523f6df736d747c1ba91b841c831/lab_json.txt | Characterization of brazed joints of CAC composite to Cu-clad-Molybdenum | M. Singh (Ohio Aerospace Institute, MS 106-5, Ceramics Branch, NASA Glenn Research Center, Cleveland, OH 44135, USA); R. Asthana (Department of Engineering and Technology, University of Wisconsin-Stout, Menomonie, WI 54751, USA) | 1. 首次使用高导热活性钎料（Cusil-ABA和Ticusil）成功连接CVI碳基3D CAC复合材料与铜包钼，实现低热阻界面；2. 钛（Ti）在界面优先偏析形成TiC反应层，改善润湿性和界面结合强度；3. CVI CAC复合材料因致密结构和高热导率（~100–400 W/(m·K)）优于树脂基复合材料；4. 钎焊接头在低热阻（Reff ~31.5–38.5 × 10?? m2·K/W）和轻量化（密度降低39%）方面适用于航天器热排斥系统 | 0 | FALSE | 271 | 346 | 42 |  |  |  | 83 |  | 63Ag–35.3Cu–1.75Ti（wt.%）（Cusil-ABA） | 粉末 | [7 empty] | 商用钎料粉末混合甘油制成糊状，真空钎焊（真空度 ~10?? Torr），加热至830°C（高于液相线温度15–20°C），保温5分钟，缓慢冷却 |  |  |  | 50–150 HK | 努氏硬度 | [12 empty] | 180 | [6 empty] | 18.5 × 10?? /K | [21 empty] | 热管理系统; 热管理; 高温钎焊 | 航天器、电子设备; 热排斥系统; 航空航天、核反应堆 | 散热片、热交换器接头; 热沉基板; 陶瓷-金属连接件 | 高温（20–2500°C）、低热膨胀应力环境; 中高温、需匹配CTE的热循环环境; 真空或惰性气氛、温度梯度显著环境 | 1
b849b7caa094879626a2804ebbe402ec687c76a5c8ca41d60aed5ac79b33b4a3_10 | [5 empty] | /home/zjh/Cluster/project_0/data/b849b7caa094879626a2804ebbe402ec687c76a5c8ca41d60aed5ac79b33b4a3/lab_json.txt | V-Ga-based alloys as candidate materials for fusion reactor application | L.I. Ivanov (Institute of Metallurgy of RAS, Leninski prospect 49, 117911 GSP-1 Moscow, Russia); Yu.M. Platov (Institute of Metallurgy of RAS, Leninski prospect 49, 117911 GSP-1 Moscow, Russia); A.I. Dediurin (Institute of Metallurgy of RAS, Leninski prospect 49, 117911 GSP-1 Moscow, Russia); I.V. Borovitskaia (Institute of Metallurgy of RAS, Leninski prospect 49, 117911 GSP-1 Moscow, Russia); V.M. Lazorenko (Institute of Metallurgy of RAS, Leninski prospect 49, 117911 GSP-1 Moscow, Russia); N.N. Savvateev (Institute of Metallurgy of RAS, Leninski prospect 49, 117911 GSP-1 Moscow, Russia); V.V. Sidorova (Institute of Metallurgy of RAS, Leninski prospect 49, 117911 GSP-1 Moscow, Russia); M.I. Zakharova (Institute of Physics and Power Engineering, 249020 Obninsk, Russia); N.A. Artemov (Institute of Physics and Power Engineering, 249020 Obninsk, Russia) | 提出钒镓基合金（V-Ga）作为聚变反应堆结构材料的候选材料，其活化参数（辐照后放射性衰减速率）优于传统V-Ti-Cr合金；镓（Ga）的加入显著提高了合金的加工性能和延展性，同时保持了与V-Ti-Cr合金相当的力学性能和热导率；通过添加铬（Cr）和铈（Ce）进一步优化合金性能，例如抑制氮杂质影响、提升高温稳定性。 | 15 | FALSE | [6 empty] | 100 |  | V–4.31Ga–5.66Cr（at.%）（5 Ga, 6 Cr） | [8 empty] | 熔炼 |  | 冷变形 + 退火（1000°C，1小时） | [15 empty] | 26 | [28 empty] | 聚变反应堆 | 聚变反应堆 | 第一壁结构材料 | 高温、中子辐照、锂腐蚀环境 | 1
ba49f317866f441880a303a4117cc909feebb8de76e06f49b289b444a5bcfdd9_2 | [5 empty] | /home/zjh/Cluster/project_0/data/ba49f317866f441880a303a4117cc909feebb8de76e06f49b289b444a5bcfdd9/lab_json.txt | Pore structures and thermal insulating properties of high Nb containing TiAl porous alloys | Y.H. Wang (Institute of Quartz and Special Glasses, China Building Materials Academy, Beijing 100024, PR China); J.P. Lin (State Key Laboratory for Advanced Metals and Materials, University of Science and Technology Beijing, Beijing 100083, PR China); Y.H. He (State Key Laboratory for Powder Metallurgy, Central South University, Changsha 410083, PR China); C.K. Zu (Institute of Quartz and Special Glasses, China Building Materials Academy, Beijing 100024, PR China); G.L. Chen (State Key Laboratory for Advanced Metals and Materials, University of Science and Technology Beijing, Beijing 100083, PR China) | 首次通过元素粉末冶金（EPM）制备高铌TiAl多孔合金，利用柯肯达尔效应（Kirkendall effect）生成孔隙，避免了传统多孔金属高温性能差的缺陷；揭示孔结构与工艺参数的定量关系：冷压压力和粉末粒径显著影响骨架尺寸、孔隙分布及热导率；高温隔热性能优异：800°C时热导率仅3.42 W/(m·K)，且热导率随温度线性增长，适用于高温环境。 | 1 | FALSE | [8 empty] | Ti–48Al–6Nb（at.%） | 多孔材料（总孔隙率48–50%） | [7 empty] | 粉末混合：Ti、Al、Nb粉末（Ti/Al粒径≤25 μm，Nb粒径≤25 μm）混合10小时；冷压压力：200 MPa；烧结工艺：550–630°C（2–3小时）+ 1350°C（2–3小时，真空10?3 Pa） | [46 empty] | 高温隔热材料（非结构用途） | 航空航天发动机、高温工业设备 | 热防护层、隔热衬里 | 高温（≤800°C）、需耐氧化/腐蚀的极端条件 | 1 | 48 |  | 6
7b4e69c314f7f7e690a9dab14c47d8e9d59e9cd723423d26de14218c5a3f3b49_3 | [5 empty] | /home/zjh/Cluster/project_0/data/7b4e69c314f7f7e690a9dab14c47d8e9d59e9cd723423d26de14218c5a3f3b49/lab_json.txt | Electronic and phonon transport in Sb-doped Ti0.1Zr0.9Ni1+xSn0.975Sb0.025 nanocomposites | Yuanfeng Liu (密歇根大学材料科学与工程学院); Alexander Page (密歇根大学物理系); Pranati Sahoo (密歇根大学材料科学与工程学院); Hang Chi (密歇根大学物理系); Ctirad Uher (密歇根大学物理系); Pierre F. P. Poudeu (密歇根大学材料科学与工程学院) | 1. 通过Sb掺杂和FH纳米相共格界面设计，实现载流子迁移率与基体相当的同时显著降低晶格热导率；2. 揭示纳米相尺寸效应对载流子浓度的影响机制（<20 nm纳米相不贡献载流子）；3. 证明在重掺杂体系中界面势垒对热电性能的影响弱化效应；4. 开发出300-775K温区功率因子保持稳定（~4000 μW/(K2·m)）的热电材料体系 | 3 | FALSE | [8 empty] | Ti–0.9Zr–1.1Ni–0.975Sn–0.025Sb（wt.%） | 含10% FH相的热压块材 | [7 empty] | 固态反应（300℃ 3天 + 900℃ 7天）→ 热压成型（950℃/100 MPa） | [46 empty] | 热电能量转换 | 中高温区热电器件 | 热电发电模块 | 300-775K温区工作环境 | 1 |  |  |  | 0.9 | 1.1 | 0.975 | 0.025
9415717a80cc0faa11f8df70ecfb8de710e512f8dece6579502454da9af7db37_1 | [5 empty] | /home/zjh/Cluster/project_0/data/9415717a80cc0faa11f8df70ecfb8de710e512f8dece6579502454da9af7db37/lab_json.txt | Anomalous transport and thermal properties of NiTi and with Cu and Fe-doped shape memory alloys near the martensitic transition | B. D. Ingale (国立东华大学物理系（台湾花莲）); W. C. Wei (国立东华大学物理系); P. C. Chang (国立东华大学物理系); Y. K. Kuo (国立东华大学物理系); S. K. Wu (国立台湾大学材料科学与工程系（台北）) | 1. 首次系统研究Cu/Fe掺杂NiTi合金在10-400K温区的综合热电性能（电阻率、Seebeck系数、热导率、比热）；2. 发现Ti50Ni40Cu10存在B2→B19→B19'两阶段相变新机制；3. 揭示热导率异常峰主要源于电子贡献(B19?B19')和晶格贡献(B19→B2)；4. 通过Seebeck系数分析证实费米能级处态密度重构是相变驱动力 | 1 | FALSE | [8 empty] | Ti–40Ni–10Cu（at.%） | 热轧板材 | [7 empty] | 真空电弧重熔制备，添加高纯铜，高纯钛、镍原料，Ar气氛下重熔6次，重量损失<1×10^4 | 900℃热轧至2mm厚板，轧制速度10m/min | 900℃固溶处理1小时后水淬 | [44 empty] | 形状记忆合金; 改进相变温度的形状记忆合金; 调控相变路径的智能材料 |  | 传感器、执行器; 需宽温域相变的智能器件; 精密控温设备 | 相变温度附近（~300K）; 100-400K宽温度范围; 中低温环境（<300K） | 1 |  |  |  |  | 40 |  |  | 10
9415717a80cc0faa11f8df70ecfb8de710e512f8dece6579502454da9af7db37_2 | [5 empty] | /home/zjh/Cluster/project_0/data/9415717a80cc0faa11f8df70ecfb8de710e512f8dece6579502454da9af7db37/lab_json.txt | Anomalous transport and thermal properties of NiTi and with Cu and Fe-doped shape memory alloys near the martensitic transition | B. D. Ingale (国立东华大学物理系（台湾花莲）); W. C. Wei (国立东华大学物理系); P. C. Chang (国立东华大学物理系); Y. K. Kuo (国立东华大学物理系); S. K. Wu (国立台湾大学材料科学与工程系（台北）) | 1. 首次系统研究Cu/Fe掺杂NiTi合金在10-400K温区的综合热电性能（电阻率、Seebeck系数、热导率、比热）；2. 发现Ti50Ni40Cu10存在B2→B19→B19'两阶段相变新机制；3. 揭示热导率异常峰主要源于电子贡献(B19?B19')和晶格贡献(B19→B2)；4. 通过Seebeck系数分析证实费米能级处态密度重构是相变驱动力 | 2 | FALSE | [8 empty] | Ti–48.5Ni–1.5Fe（at.%） | 热轧板材 | [7 empty] | 真空电弧重熔制备，添加高纯铁，高纯钛、镍原料，Ar气氛下重熔6次，重量损失<1×10^4 | 900℃热轧至2mm厚板，轧制速度10m/min | 900℃固溶处理1小时后水淬 | [44 empty] | 形状记忆合金; 改进相变温度的形状记忆合金; 调控相变路径的智能材料 |  | 传感器、执行器; 需宽温域相变的智能器件; 精密控温设备 | 相变温度附近（~300K）; 100-400K宽温度范围; 中低温环境（<300K） | 1
9f17729066c5431bba3b3330e828570be17b7e687d9220ff1f47c8d30a19fbb9_5 | [5 empty] | /home/zjh/Cluster/project_0/data/9f17729066c5431bba3b3330e828570be17b7e687d9220ff1f47c8d30a19fbb9/lab_json.txt | Design of Flat-Plate Dehumidifiers for Humidification–Dehumidification Desalination Systems | Martin Sievers (Department of Mechanical Engineering, Massachusetts Institute of Technology, Cambridge, Massachusetts, USA; Institute of Aerospace Thermodynamics, Stuttgart University, Stuttgart, Germany); John H. Lienhard V (Department of Mechanical Engineering, Massachusetts Institute of Technology, Cambridge, Massachusetts, USA) | 1. 开发了适用于高湿度差条件的平板式除湿器数值模型，采用对数传质驱动力和精确Lewis数（Le=0.865）; 2. 首次系统评估了颗粒填充聚合物（如铜/磁铁矿-PP复合材料）在海水淡化除湿器中的应用潜力，其热导率接近钛合金（2.5 W/(m·K) vs. 21.9 W/(m·K)），同时兼具聚合物材料的耐腐蚀性和低成本优势; 3. 通过Ackermann修正量化了非凝结气体对冷凝传热的影响，表明湿表面传热系数比干表面最高可提升30%; 4. 揭示了冷凝液膜热阻在平板式除湿器中可忽略的物理机制（典型值3-16×10^-5 m2·K/W） | 4 | FALSE | [8 empty] | Ti–13.5Al–13.3V–10Cr（wt.%）（30 vol% Al3O4-PP，35 vol% Cu-PP） | 颗粒增强板材 | [7 empty] | 挤出成型，含30 vol% Al3O4颗粒 | [17 empty] | 1 | [28 empty] | 海水淡化; 特种化工/制药 | 平板式除湿器; HDH系统除湿器; 紧凑型除湿器; 腐蚀性流体换热器 | 热交换板; 低成本耐腐蚀热交换板; 高导热聚合物板 | 海水腐蚀、高温（60°C）、高压差条件; 海水腐蚀、高湿度（RH>90%）、低压（48 kPa）; 海水腐蚀、湿热循环（46-60°C）; 强酸/强碱介质（文中未明确用于HDH系统） | 1 | 13.5 | 13.3 | [6 empty] | 10
eff7debab31d43e2c04312e4829d35cd6498c3d17c6cb7d7bd806e1a68e2d706_2 | [5 empty] | /home/zjh/Cluster/project_0/data/eff7debab31d43e2c04312e4829d35cd6498c3d17c6cb7d7bd806e1a68e2d706/lab_json.txt | On thermal properties of metallic powder in laser powder bed fusion additive manufacturing | Shanshan Zhang (Department of Industrial Engineering, University of Louisville, Louisville, KY, 40292, United States); Brandon Lane (Engineering Laboratory, National Institute of Standards and Technology, Gaithersburg, MD, 20899, United States); Justin Whiting (Engineering Laboratory, National Institute of Standards and Technology, Gaithersburg, MD, 20899, United States); Kevin Chou (Department of Industrial Engineering, University of Louisville, Louisville, KY, 40292, United States) | 1. 提出结合激光闪射实验、有限元热传导建模与多元逆方法的联合方法，间接测量LPBF工艺中金属粉末的热导率；2. 设计并制备带有内部锥形结构的空心圆盘样品，模拟真实粉末床条件；3. 揭示金属粉末热导率仅为对应实体材料的3.4%–6.9%（Ti64）和4.2%–6.9%（IN625），且随温度呈线性变化；4. 为LPBF工艺建模提供关键粉末热性能参数，优化熔池特性与部件力学性能。 | 1 | FALSE | [7 empty] | 4.5 | Ti–6Al–4V（wt.%）（典型成分为Ti-6Al-4V） | 粉末（LPBF封装空心圆盘内） | [7 empty] | LPBF设备：EOS M270系统；激光功率170 W，扫描速度1250 mm/s，层厚30 μm，舱距100 μm；惰性气体环境（Ar或N?） | [17 empty] | 0.3 | [28 empty] | 航空航天、能源装备（高温部件）; 航空航天、生物医疗 |  | 燃气轮机叶片、热端部件; 结构件、植入物 | 高温、腐蚀性环境; 轻量化高强需求环境 | 1
6874597e6f5777f2a02b8e0c62b8685c6b292db0950769b6c64c25b49e56a2eb_2 | [5 empty] | /home/zjh/Cluster/project_0/data/6874597e6f5777f2a02b8e0c62b8685c6b292db0950769b6c64c25b49e56a2eb/lab_json.txt | Material modeling of Ti–6Al–4V alloy processed by laser powder bed fusion for application in macro-scale process simulation | Katharina Bartsch (Hamburg University of Technology TUHH, Institute of Laser and System Technologies (iLAS), Denickestr. 17, 21073, Hamburg, Germany); Dirk Herzog (Hamburg University of Technology TUHH, Institute of Laser and System Technologies (iLAS), Denickestr. 17, 21073, Hamburg, Germany); Bastian Bossen; Claus Emmelmann (Hamburg University of Technology TUHH, Institute of Laser and System Technologies (iLAS), Denickestr. 17, 21073, Hamburg, Germany) | 1. 开发首个针对PBF-LB/M工艺的Ti-6Al-4V宏尺度热机械过程仿真材料模型; 2. 通过DSC和LFA实验验证了马氏体组织与常规α+β组织的热物理性能等效性; 3. 建立分段线性函数模型处理相变区间的性能突变; 4. 提出粉末层等效热导率模型：k_p = 327.6e-6T + 0.079 W/(m·K); 5. 揭示制造方向对力学性能各向异性影响小于5% | 1 | FALSE |  |  |  | 20-995 |  |  |  |  | Ti–6Al–4V（wt.%）（5.5-6.75 Al，3.5-4.5 V） | 固件 | [7 empty] | 传统制造（α+β双相组织） |  |  | 0.2655 | [21 empty] | CTE_α' = 0.004197T + 7.758 1/K | 20-995 ℃ | [20 empty] | 航空航天、医疗器械、地面运输系统 | 激光粉末床熔融设备（如SLM500HL） | 轻量化结构件、功能优化零件 | 高比强度要求、腐蚀性环境 | 1
dd958c78c1db6154fe17fe148c94463377363e98a9e7a939ec375c185677a77b_2 | [5 empty] | /home/zjh/Cluster/project_0/data/dd958c78c1db6154fe17fe148c94463377363e98a9e7a939ec375c185677a77b/lab_json.txt | Modeling the Effect of Different Support Structures in Electron Beam Melting of Titanium Alloy Using Finite Element Models | Usama Umer (沙特阿拉伯利雅得国王大学先进制造研究院); Wadea Ameen (沙特阿拉伯利雅得国王大学先进制造研究院；工程学院工业工程系); Mustufa Haider Abidi (沙特阿拉伯利雅得国王大学先进制造研究院); Khaja Moiduddin (沙特阿拉伯利雅得国王大学先进制造研究院); Hisham Alkhalefah (沙特阿拉伯利雅得国王大学先进制造研究院；工程学院工业工程系); Mohammed Alkahtani (沙特阿拉伯利雅得国王大学先进制造研究院；工程学院工业工程系); Abdulrahman Al-Ahmari (沙特阿拉伯利雅得国王大学先进制造研究院；工程学院工业工程系) | 开发了基于平面应变假设的2D热-力耦合有限元模型，可有效预测EBM成型Ti-6Al-4V悬垂结构的残余应力和变形；首次系统比较了直柱型/Y型支撑结构对悬垂变形的影响机制；通过实验验证了数值模拟结果（误差约22%），揭示了粉末/实体材料热导率差异导致温度梯度是变形主因；提出支撑结构设计需在材料利用率与结构刚度间取得平衡的创新观点 | 1 | FALSE | [8 empty] | Ti–6Al–4V（wt.%） | 粉末 | [25 empty] | 0.5 | [28 empty] | 生物医疗（骨科植入物）; 航空航天（复杂结构件）; 汽车工业（轻量化部件） | 电子束熔融（EBM）设备（Arcam A2系统） | 具有悬垂结构的复杂几何件; 需要支撑结构的3D打印部件 | 生物体内环境（骨科植入应用）; 高温真空加工环境（EBM过程）；高应力机械载荷环境（航空航天部件）; 高温真空加工环境（EBM过程） | 1 | 6 | 4
07af728da34b43b55599f7e655626b7cca32f0b57b79bf4421d3d6ecc90d107b_2 | [5 empty] | /home/zjh/Cluster/project_0/data/07af728da34b43b55599f7e655626b7cca32f0b57b79bf4421d3d6ecc90d107b/lab_json.txt | Engineering design of an RF vacuum window for the ITER ICRH antenna | Craig Hamlyn-Harris (UKAEA, Culham Science Centre); Andrew Borthwick (UKAEA, Culham Science Centre); John Fanthome (UKAEA, Culham Science Centre); Chris Waldon (UKAEA, Culham Science Centre); Mark Nightingale (UKAEA, Culham Science Centre); Neal Richardson (UKAEA, Culham Science Centre) | 1. 材料创新：采用BeO陶瓷替代传统Al?O?，显著提高热导率（220 vs. 20 W/m·°C）和抗中子辐照性能；2. 结构设计：通过钛合金与BeO的钎焊残余应力优化，实现陶瓷的预压缩状态（150 MPa），抑制亚临界裂纹扩展；3. 冷却系统：集成主动水冷设计，解决连续波运行下的热负荷（射频表面加热、中子体积加热、介电损耗）；4. 多物理场建模：结合热-机械有限元分析，验证稳态温度梯度（最高115°C）与应力分布（<50 MPa静疲劳极限）。 | 1 | FALSE | [6 empty] | 120 |  | Ti–6Al–4Sn–3.5Zr（wt.%） | 锻件（外导体） | [7 empty] | 未明确提及具体锻造/轧制工艺。 | [17 empty] | 7.5 | [6 empty] | 11.02 ppm/°C | 20 ℃至600 ℃ | [20 empty] | 核聚变装置 | ITER ICRH天线 | 真空窗外环、核心导体; 真空窗外导体; 双锥形真空窗绝缘体 | 高射频电流（表面加热）、中子辐照（1×1021 n/m2/3年）、水冷（115°C）; 机械载荷（7000 N径向力，2500 Nm扭矩）、水冷; 高电场（介电损耗）、中子辐照（4×1021 n/m2峰值）、热梯度（稳态温度梯度） | 1 | 6 |  |  | 3.5 |  | 4
11eafddec922e961a92acf713ea0e4ee1700eaa862c09e6f1c0f5c0c9f7072e0_1 | [5 empty] | /home/zjh/Cluster/project_0/data/11eafddec922e961a92acf713ea0e4ee1700eaa862c09e6f1c0f5c0c9f7072e0/lab_json.txt | Temperature and wear of cutting tools in high-speed machining of Incone1718 and Ti-6Al-6V-2Sn | T. Kitagawa (Department of Mechanical Engineering, gitami Institute of Technology, 165 Kaen-eho, Kitami 090, Japan); A. Kubo (Department of Mechanical Engineering, Ibaraki Universi~', 4412-1 Nakanarusawa, Hitachi 316, Japan); K. Maekawa (Department of Mechanical Engineering, Ibaraki Universi~', 4412-1 Nakanarusawa, Hitachi 316, Japan) | 1. Inconel 718的磨损机制：陶瓷刀具（如Si?N?）的严重边界缺口磨损与切屑侧向流动及工件毛刺相关，表明磨损主要由磨粒磨损而非热激活机制主导。 2. TiC-Al?O?陶瓷刀具的优越性：在1200°C以上的高速范围（250-500 m·min?1），TiC-Al?O?刀具性能优于Si?N?。 3. 钛合金高速端铣可行性：通过瞬态温升、螺旋角冷却效应和冷却液使用，硬质合金刀具在628 m·min?1（20,000 rpm）下实现高效加工。 | 1 | FALSE |  | 1960 |  |  |  |  | 110 | 4.43 | Ti–6Al–6V–2Sn（wt.%）（α+β相钛合金） | [12 empty] | 333 HV | [13 empty] | 17.2 | 541 | 1647 |  |  |  |  | 8.41×10?? K?1 | [21 empty] | 航空航天 | 发动机; 航空结构 | 高温部件; 结构件、航空紧固件 | 高温、高应力、低热导率环境; 中等温度、高比强度、低热导率环境 | 1
2be468783df121777f2452c04225ac7025b709a86e1b34a73534679979bc821b_2 | [5 empty] | /home/zjh/Cluster/project_0/data/2be468783df121777f2452c04225ac7025b709a86e1b34a73534679979bc821b/lab_json.txt | Study on dynamic chip formation mechanisms of Ti2AlNb intermetallic alloy | Linjiang He (南京航空航天大学机电工程学院); Honghua Su (南京航空航天大学机电工程学院); Jiuhua Xu (南京航空航天大学机电工程学院); Liang Zhang (南京航空航天大学机电工程学院) | 首次系统性研究Ti2AlNb合金的动态切屑形成机制；采用Z-A模型（Ti2AlNb）和J-C模型（Ti6Al4V）分析流变应力竞争效应；通过正交切削和急停切削实验验证切削力、温度与芯片形貌的关联性；明确Ti2AlNb合金切削性能（切削力高35.3%、温度高20%）及芯片形态演变规律。 | 1 | FALSE | 950 | [5 empty] | 113 | 4.43 | Ti–6Al–4V（wt.%） | 板材或圆盘状试样（直径150 mm，厚度2 mm） | [25 empty] | 6.7 | 423 | [5 empty] | 8.53×10??/K | [21 empty] | 航空航天发动机高温结构部件; 通用航空航天结构件 | 高温受力的涡轮叶片、燃烧室组件; 飞机机身、发动机压气机叶片 | 涡轮叶片、燃烧室组件; 机身、压气机叶片 | 高温、高机械应力、低热导率环境; 中高温、高比强度需求环境 | 1
2e4e18bae5e0c8b60d11ec8820f337574fe7ef6f76678af4e0839fcbf46c243f_1 | [5 empty] | /home/zjh/Cluster/project_0/data/2e4e18bae5e0c8b60d11ec8820f337574fe7ef6f76678af4e0839fcbf46c243f/lab_json.txt | Use of electrical insulation of the cutting tool to increase tool life when machining titanium alloys | Vladimir F. Pegashkin (Nizhniy Tagil Technological Institute, Ural Federal University); Valentin I. Golubev (Nizhniy Tagil Technological Institute, Ural Federal University); Vitaly V. Medison (Nizhniy Tagil Technological Institute, Ural Federal University) | 提出通过钛合金（VT3-1）辅助夹具表面热氧化生成高电阻氧化层实现刀具电绝缘，以提高钛合金加工中的刀具寿命；基于电塑性变形理论解释了电绝缘降低切削力（减少电子拖曳力）的机制，替代传统的电扩散模型；通过实验验证了该方法在车削和钻孔中的有效性（刀具寿命提高1.44–2.76倍）。 | 1 | FALSE |  | 685 |  |  |  |  | 115 |  | Ti–3.5Al–1.5Mn（wt.%）（OT4） | 退火态 | [25 empty] | 8 | [22 empty] | 500 kJ/m2 | [5 empty] | 航空航天领域（如热交换器管板） |  | 切削工具（钻头、车刀）的辅助夹具 | 钛合金机械加工中的高温、高摩擦、低热导率环境 | 1 | 3.5 | [8 empty] | 1.5
8ea50d28fe6f16f344733d345f968defabf7ef06538baf13b6228d9b69b5bebe_2 | [5 empty] | /home/zjh/Cluster/project_0/data/8ea50d28fe6f16f344733d345f968defabf7ef06538baf13b6228d9b69b5bebe/lab_json.txt | Heat transfer of liquid metal alloy on copper plate deposited with film of different surface free energy | Huilong Yan (闫慧龙) (Key Laboratory of Thermo-Fluid Science and Engineering of MOE, School of Energy and Power Engineering, Xi'an Jiaotong University, Xi'an 710049, China); Jinliang Yan (闫金良) (School of Physics and Optoelectronic Engineering, Ludong University, Yantai 264025, China); Gang Zhao (赵刚) (School of Physics and Optoelectronic Engineering, Ludong University, Yantai 264025, China) | 1. 揭示表面自由能（SFE）对界面热传递的显著影响：发现缓冲层SFE越高，液态金属合金（LMA）的润湿性、热扩散系数和热导率越强，热接触电阻越低；2. 温度无关性：实验证明测试温度对样品热性能（热扩散系数、热导率、TCR）无显著影响；3. 界面电子传输机制：提出高SFE缓冲层通过促进LMA与基底间的电子-电子碰撞，优化热传导路径，降低界面热阻。 | 1 | FALSE | [8 empty] | Ga–21.5In–16Sn（wt.%） | 铜基板（板材） + Ti薄膜 | [7 empty] | 直流磁控溅射（室温，基底为抛光铜板，溅射功率32 W，氩气流量20 sccm，厚度60 nm） | 无 | 无 |  |  |  | 无 | [11 empty] | 335.822 | [28 empty] | 电子设备散热 | 高功率电子芯片 | 热界面材料（TIMs） | 电子芯片散热系统（常温至中高温） | 1
ced395b57d9aceac636df0044470da5c0cb017dee48ae3f42d5a6a87fc2138d6_1 | [5 empty] | /home/zjh/Cluster/project_0/data/ced395b57d9aceac636df0044470da5c0cb017dee48ae3f42d5a6a87fc2138d6/lab_json.txt | Heat transfer characteristics of the metal hydride vessel based on the plate-fin type heat exchanger | Tsutomu Oi (Shinko Pantec Co. Ltd., 1-1-4 Murotani, Nishi-ku, Kobe 651-2241, Japan); Kohei Maki (Shinko Pantec Co. Ltd., 同上); Yoshinori Sakaki (Chubu Electric Power Co. Inc., 20-1 Azakitasekiyama, Ohdaka-cho, Midori-ku, Nagoya 459-8522, Japan) | 1. 结构创新：首次将板翅式换热器设计应用于金属氢化物容器，通过翅片扩展传热面积，优化了金属氢化物床层的热传递效率；2. 模型创新：提出基于Kunii等人填充床传热机制的热传递模型，分析了吸氢（放热）与脱氢（吸热）过程中传热特性的差异；3. 实验验证：发现脱氢阶段模型与实验结果的显著偏差，揭示了金属氢化物颗粒热导率和孔隙率在吸氢/脱氢过程中的动态变化对设计的关键影响。 | 0 | FALSE | [8 empty] | Ti–0.58Zr–0.78Cr–0.57Fe–0.2Ni–0.39Mn–0.03Cu（wt.%） | 粉末颗粒 | [7 empty] | 颗粒填充至板翅式换热器结构的金属氢化物床层中 | [17 empty] | 1 | [28 empty] | 能源存储系统（电力系统负载均衡、可再生能源整合） | 氢能源存储装置（结合电解槽和燃料电池） | 金属氢化物容器的储氢床层 | 常温至313.15 K，氢气压力0.1–0.37 MPa，氢气纯度99.998%（杂质氮气浓度19.3 ppm） | 1 |  |  |  | 0.58 | 0.2 |  |  | 0.03 | 0.78 | 0.39 | 0.57
ced395b57d9aceac636df0044470da5c0cb017dee48ae3f42d5a6a87fc2138d6_2 | [5 empty] | /home/zjh/Cluster/project_0/data/ced395b57d9aceac636df0044470da5c0cb017dee48ae3f42d5a6a87fc2138d6/lab_json.txt | Heat transfer characteristics of the metal hydride vessel based on the plate-fin type heat exchanger | Tsutomu Oi (Shinko Pantec Co. Ltd., 1-1-4 Murotani, Nishi-ku, Kobe 651-2241, Japan); Kohei Maki (Shinko Pantec Co. Ltd., 同上); Yoshinori Sakaki (Chubu Electric Power Co. Inc., 20-1 Azakitasekiyama, Ohdaka-cho, Midori-ku, Nagoya 459-8522, Japan) | 1. 结构创新：首次将板翅式换热器设计应用于金属氢化物容器，通过翅片扩展传热面积，优化了金属氢化物床层的热传递效率；2. 模型创新：提出基于Kunii等人填充床传热机制的热传递模型，分析了吸氢（放热）与脱氢（吸热）过程中传热特性的差异；3. 实验验证：发现脱氢阶段模型与实验结果的显著偏差，揭示了金属氢化物颗粒热导率和孔隙率在吸氢/脱氢过程中的动态变化对设计的关键影响。 | 1 | FALSE | [8 empty] | Ti–0.58Zr–0.78Cr–0.57Fe–0.2Ni–0.39Mn–0.03Cu（wt.%） | 粉末颗粒 | [7 empty] | 颗粒填充至板翅式换热器结构的金属氢化物床层中 | [17 empty] | 11 | [28 empty] | 能源存储系统（电力系统负载均衡、可再生能源整合） | 氢能源存储装置（结合电解槽和燃料电池） | 金属氢化物容器的储氢床层 | 常温至313.15 K，氢气压力0.1–0.37 MPa，氢气纯度99.998%（杂质氮气浓度19.3 ppm） | 1
eaf8d438637a8715fe5da989625545e2bcf485212ad559ff7910c215267ecf11_2 | [5 empty] | /home/zjh/Cluster/project_0/data/eaf8d438637a8715fe5da989625545e2bcf485212ad559ff7910c215267ecf11/lab_json.txt | On the Physics of Machining Titanium Alloys: Interactions between Cutting Parameters, Microstructure and Tool Wear | Mohammed Nouari (法国洛林大学，LEMTA CNRS-UMR 7563实验室); Hamid Makich (法国洛林大学，LEMTA CNRS-UMR 7563实验室) | 1. 揭示两种钛合金（Ti-6Al-4V和Ti-55531）切削机理差异：Ti-55531因高应变率敏感性和β相基体细化晶粒，导致切削力更高、刀具磨损以磨粒磨损为主；Ti-6Al-4V因低热导率促进切屑分段，磨损以粘着和扩散为主；2. 热导率与切削性能关联：Ti-55531高温热导率优于Ti-6Al-4V，抑制材料软化，加剧刀具机械磨损；3. 刀具几何优化：负前角（工具B）可增强刃口强度，但牺牲切削效率；20°前角（工具A）降低切削力但加剧摩擦。 | 1 | FALSE | 1174 | 1236 | 6 |  |  |  | 112 | 4.65 | Ti–5Al–5V–5Mo–3Cr–1Nb–1Zr–0.3Fe（wt.%） | [12 empty] | 379 HV0.2 | 维氏硬度 | [12 empty] | 6.2 | 495 |  | 856 | [25 empty] | 航空航天（商用飞机结构件）; 航空航天（高强锻件、飞机结构件） |  |  | 高温、高机械载荷、腐蚀环境; 高温、疲劳载荷、高应力腐蚀环境 | 1
33bd457a72082c7095565ce1aea011162bd903d1c54e9712ea5d9457389892ba_2 | [5 empty] | /home/zjh/Cluster/project_0/data/33bd457a72082c7095565ce1aea011162bd903d1c54e9712ea5d9457389892ba/lab_json.txt | Investigation of Cutting Temperature during Turning Inconel 718 with (Ti,Al)N PVD Coated Cemented Carbide Tools | Jinfu Zhao (山东大学机械工程学院，高效洁净机械制造教育部重点实验室（济南，250061）；机械工程实验教学国家级示范中心（济南，250061）); Zhanqiang Liu (山东大学机械工程学院，高效洁净机械制造教育部重点实验室（济南，250061）；机械工程实验教学国家级示范中心（济南，250061）); Qi Shen (山东大学机械工程学院，高效洁净机械制造教育部重点实验室（济南，250061）；机械工程实验教学国家级示范中心（济南，250061）); Bing Wang (山东大学机械工程学院，高效洁净机械制造教育部重点实验室（济南，250061）；机械工程实验教学国家级示范中心（济南，250061）); Qingqing Wang (山东大学机械工程学院，高效洁净机械制造教育部重点实验室（济南，250061）；机械工程实验教学国家级示范中心（济南，250061）) | 1. 揭示了Al浓度对PVD Ti1?xAlxN涂层结晶度的影响规律（如Al浓度增加增强结晶度但无外延生长），并验证了其机械与热物理性能的关联性；2. 结合数学分析模型（Komanduri-Hou正交模型）和有限元模拟（AdvantEdge软件），量化了涂层对切削温度的影响；3. 发现Ti0.41Al0.59N涂层的高热导率可降低刀具基体温度，减少热应力，为涂层Al浓度的选择提供依据；4. 通过埋入式热电偶测量切削温度，验证了涂层对刀具温度场的影响，并分析了刀具表面形貌与磨损机制。 | 1 | FALSE | [8 empty] | Ti–0.55Al–0.45N（at.%） | 涂层（沉积于WC-Co硬质合金基体） | [7 empty] | 电弧离子镀沉积技术（PVD），涂层厚度2 μm |  |  |  | 13.18 GPa | 维氏硬度HV0.025 | [12 empty] | 4.6 | [28 empty] | 航空发动机; 切削加工 | 高温承力部件; 硬质合金刀具 | 涡轮盘、叶片; 车削Inconel 718 | 高温（>500°C）、高腐蚀环境; 高速切削、高温摩擦 | 1 | 0.55 | [10 empty] | 0.45
3bb9a4d65f94b183d2c06bec66161b9c22b5791b34aeb972e54fb52bb67fba4f_1 | [5 empty] | /home/zjh/Cluster/project_0/data/3bb9a4d65f94b183d2c06bec66161b9c22b5791b34aeb972e54fb52bb67fba4f/lab_json.txt | A comparative study of the tool chip contact length in turning of two engineering alloys for a wide range of cutting speeds | S. A. Iqbal (Manufacturing and Laser Processing Research Group, School of Mechanical, Aerospace and Civil Engineering, The University of Manchester, Manchester, UK); P. T. Mativenga (Manufacturing and Laser Processing Research Group, School of Mechanical, Aerospace and Civil Engineering, The University of Manchester, Manchester, UK); M. A. Sheikh (Manufacturing and Laser Processing Research Group, School of Mechanical, Aerospace and Civil Engineering, The University of Manchester, Manchester, UK) | 1. 新型接触长度模型：针对AISI 1045钢和Ti6Al4V钛合金，提出了覆盖宽范围切削速度（常规至高速）的接触长度预测模型，适用于热载荷显著影响加工性能的高速加工场景；2. 材料加工性影响分析：揭示了材料加工性（如钛合金的低热导率、高速剪切带效应）对接触长度预测能力的关键影响；3. 实验验证与对比：通过正交车削实验验证了模型有效性，并对比了传统模型的局限性。 | 1 | FALSE | [8 empty] | Ti–6Al–4V（wt.%） | 棒材 | [25 empty] | 6.7 | [28 empty] | 汽车工业、轨道交通; 航空航天、生物医学、石油工业 |  | 曲轴、活塞杆、转向部件、车轴、齿轮、铁轨、铁路车轮; 航空结构件、生物植入物、石油管道 | 常规机械载荷、中等温度; 高温（>500°C）、腐蚀性环境、高应力 | 1 | 6 | 4
3f1abad57e434a0f967ecb69af15b54c9223beb34fcc6f72e070bf6fec6aa354_2 | [5 empty] | /home/zjh/Cluster/project_0/data/3f1abad57e434a0f967ecb69af15b54c9223beb34fcc6f72e070bf6fec6aa354/lab_json.txt | Flexural properties, thermal conductivity and electrical resistivity of prealloyed and master alloy addition powder metallurgy Ti–6Al–4V | L. Bolzoni (Departamento de Ciencia e Ingeniería de Materiales e Ingeniería Química, Universidad Carlos III de Madrid, Avda. de la Universidad, 30, 28911 Leganés (Madrid), Spain); E.M. Ruiz-Navas (Departamento de Ciencia e Ingeniería de Materiales e Ingeniería Química, Universidad Carlos III de Madrid, Avda. de la Universidad, 30, 28911 Leganés (Madrid), Spain); E. Gordo (Departamento de Ciencia e Ingeniería de Materiales e Ingeniería Química, Universidad Carlos III de Madrid, Avda. de la Universidad, 30, 28911 Leganés (Madrid), Spain) | 首次系统对比两种粉末冶金工艺（预合金化与母合金添加）对Ti-6Al-4V性能的影响；使用氢化-脱氢（HDH）粉末避免传统海绵钛粉中残留氯化物导致的孔隙问题；验证母合金添加法可达到与预合金化相近性能，降低原料成本；通过调整烧结温度（1250–1350°C）和保温时间（2–4 h），证明高密度（~96%）和低氧含量（<0.6 wt.%）的平衡；烧结材料的力学性能（TRS、硬度）、热导率（7–7.3 W/(m·K)）和电阻率（~180 μΩ·cm）接近锻造Ti-6Al-4V。 | 1 | FALSE | [8 empty] | Ti–6Al–4V（wt.%） | 烧结件 | [7 empty] | 冷等静压（700 MPa）→高真空烧结（1250–1350°C，2–4 h） | [15 empty] | 1.804 |  | 7.245 | [28 empty] | 航空航天（高强轻质部件）; 生物医学（植入物/假体）; 腐蚀性环境（化工/海洋装备）; 赛车工业（高性能结构件） | 航空结构件; 医疗植入物; 耐腐蚀阀门/管道; 高性能结构件 | 发动机部件; 骨钉、关节; 阀门/管道; 结构件 | 高温（≤550°C）; 高力学载荷环境; 高腐蚀性介质 | 1
4a967a3e617e634ea0ffcc4ecc016c264f62946526ec9f41ac0ce69624e14bdb_1 | [5 empty] | /home/zjh/Cluster/project_0/data/4a967a3e617e634ea0ffcc4ecc016c264f62946526ec9f41ac0ce69624e14bdb/lab_json.txt | Heat transfer and fluid flow during electron beam welding of 21Cr–6Ni–9Mn steel and Ti–6Al–4V alloy | R Rai (宾夕法尼亚州立大学材料科学与工程系); P Burgardt (洛斯阿拉莫斯国家实验室材料科学与技术部冶金组); J O Milewski (洛斯阿拉莫斯国家实验室材料科学与技术部冶金组); T J Lienert (洛斯阿拉莫斯国家实验室材料科学与技术部冶金组); T DebRoy (宾夕法尼亚州立大学材料科学与工程系) | 1. 开发了首个考虑三维传热、流体流动和匙孔壁温度深度变化的电子束焊接数值模型；2. 通过实验验证了模型预测的熔池几何形状和热循环曲线；3. 揭示了电子束焊接中沿匙孔壁的马兰戈尼对流对传热的重要作用；4. 对比了电子束焊接与激光焊接的温度场和熔池流动特征差异；5. 发现钛合金比不锈钢具有更大的熔池尺寸，源于更高的沸点和更低的固态热导率 | 1 | FALSE | [7 empty] | 3.78 | Ti–6Al–4V（wt.%）（：Al 6.0%, V 4.2%, O 0.11%, Fe 0.17%, C 0.014%, H 0.0028%, Y 0.005%, Ti余量） | 板材（厚度7.13 mm） | [25 empty] | 21 | 730 | [27 empty] | 核工业、航空航天; 航空航天、医疗植入 | 核反应堆、航天器结构; 飞机发动机、人工关节 | 压力容器、燃料组件; 压气机叶片、骨板螺钉 | 高温、腐蚀性环境; 高温、高比强度要求环境 | 1 | 6 | 4
9f17729066c5431bba3b3330e828570be17b7e687d9220ff1f47c8d30a19fbb9_2 | [5 empty] | /home/zjh/Cluster/project_0/data/9f17729066c5431bba3b3330e828570be17b7e687d9220ff1f47c8d30a19fbb9/lab_json.txt | Design of Flat-Plate Dehumidifiers for Humidification–Dehumidification Desalination Systems | Martin Sievers (Department of Mechanical Engineering, Massachusetts Institute of Technology, Cambridge, Massachusetts, USA; Institute of Aerospace Thermodynamics, Stuttgart University, Stuttgart, Germany); John H. Lienhard V (Department of Mechanical Engineering, Massachusetts Institute of Technology, Cambridge, Massachusetts, USA) | 1. 开发了适用于高湿度差条件的平板式除湿器数值模型，采用对数传质驱动力和精确Lewis数（Le=0.865）; 2. 首次系统评估了颗粒填充聚合物（如铜/磁铁矿-PP复合材料）在海水淡化除湿器中的应用潜力，其热导率接近钛合金（2.5 W/(m·K) vs. 21.9 W/(m·K)），同时兼具聚合物材料的耐腐蚀性和低成本优势; 3. 通过Ackermann修正量化了非凝结气体对冷凝传热的影响，表明湿表面传热系数比干表面最高可提升30%; 4. 揭示了冷凝液膜热阻在平板式除湿器中可忽略的物理机制（典型值3-16×10^-5 m2·K/W） | 1 | FALSE | [8 empty] | Ti–13.5Al–13.3V–10Cr（wt.%）（30 vol% Al3O4-PP，35 vol% Cu-PP） | 复合材料板 | [25 empty] | 125 | [28 empty] | 海水淡化; 特种化工/制药 | 平板式除湿器; HDH系统除湿器; 紧凑型除湿器; 腐蚀性流体换热器 | 热交换板; 低成本耐腐蚀热交换板; 高导热聚合物板 | 海水腐蚀、高温（60°C）、高压差条件; 海水腐蚀、高湿度（RH>90%）、低压（48 kPa）; 海水腐蚀、湿热循环（46-60°C）; 强酸/强碱介质（文中未明确用于HDH系统） | 1 | 13.5 | 13.3 | [6 empty] | 10
c2fd91e9ca88aaf216ce639ed7de166beda2578096c9e1876290a763842e139d_2 | [5 empty] | /home/zjh/Cluster/project_0/data/c2fd91e9ca88aaf216ce639ed7de166beda2578096c9e1876290a763842e139d/lab_json.txt | Laser hole cutting into Ti-6Al-4V alloy and thermal stress analysis | Bekir Sami Yilbas (ME Department, KFUPM, Dhahran 31261, Saudi Arabia); S. S. Akhtar (ME Department, KFUPM, Dhahran 31261, Saudi Arabia); C. Karatas (Engineering College, Hacettepe University, Ankara, Turkey) | 1. 首次结合有限元模拟与XRD实验测量激光切割钛合金的残余应力分布；2. 揭示了激光切割过程中顶部与底部圆周的冯米塞斯应力差异规律；3. 通过热成像验证了温度场模拟的准确性；4. 发现氮气辅助切割形成TiNx表面化合物层；5. 阐明钛合金低热导率对热应力分布的特殊影响机制。 | 1 | FALSE | 2.25 |  |  | 700 |  |  | 50 |  | Ti–6Al–4V（wt.%）（钛基，6%Al，4%V） | 3mm厚度板材 | [7 empty] | 未明确说明 | [17 empty] | 17 | 620 | [5 empty] | 1.05×10?? 1/K | 700 ℃ | [20 empty] | 航空航天工程 | 未明确说明具体装备型号 | 高精度金属结构件 | 高温工作环境（需承受激光加工热影响）；高应力循环载荷条件；需要抗氧化腐蚀环境（文中强调使用氮气防止氧化） | 1
760d61e77a4a54a0c82bdad6b565c9c39a42677d6c8966534ce20ec9413c0bc7_2 | [5 empty] | /home/zjh/Cluster/project_0/data/760d61e77a4a54a0c82bdad6b565c9c39a42677d6c8966534ce20ec9413c0bc7/lab_json.txt | Effects of phase separation on the thermoelectric properties of (Ti, Zr, Hf)NiSn half-Heusler alloys | Huiyuan Geng (State Key Laboratory of Advanced Welding & Joining, Harbin Institute of Technology, Harbin 150001, China); Hao Zhang (State Key Laboratory of Advanced Welding & Joining, Harbin Institute of Technology, Harbin 150001, China) | 1. 通过控制Ti含量和退火工艺，在电弧熔炼合金中实现Ti富集相与贫Ti相的分离，显著降低晶格热导率（最低2.3 W/(m·K)）。2. 结合质量-应变场波动模型和复合材料热导率理论，成功解释相分离对热导率的影响机制。3. 在传统铸造+退火工艺下获得峰值ZT=1.0（750–800 K），媲美复杂纳米结构材料的性能。 | 1 | FALSE | [8 empty] | (Zr–0.4Ti–0.5Hf)–0.01Ta（wt.%） | 退火铸件 | [7 empty] | 电弧熔炼（Ar气氛，反复熔炼4次）+ 退火（1273 K，100 h，真空石英管封装） | [15 empty] | 1.34 |  | 2.8 | [28 empty] | 热电发电 | 中温废热回收系统 | 热电模块 | 300–850 K温度范围 | 1
b829d20815ba7dff4dfe9d88abc51f7ad147a1471bafe9fb6d4ead57bb54264f_2 | [5 empty] | /home/zjh/Cluster/project_0/data/b829d20815ba7dff4dfe9d88abc51f7ad147a1471bafe9fb6d4ead57bb54264f/lab_json.txt | Thermoelectric Properties of Si*2*Ti-Type Al-Mn-Si Alloys | Tsunehiro Takeuchi (EcoTopia Science Institute, Nagoya University, Nagoya 464-8603, Japan; Department of Crystalline Materials Science, Nagoya University, Nagoya 464-6803, Japan); Yasuhiro Toyama (EcoTopia Science Institute, Nagoya University, Nagoya 464-8603, Japan); Akio Yamamoto (EcoTopia Science Institute, Nagoya University, Nagoya 464-8603, Japan); Hirofumi Hazama (Toyota Central R&D Laboratories, Inc., Nagakute, Aichi 480-1192, Japan); (Toyota Central R&D Laboratories, Inc., Nagakute, Aichi 480-1192, Japan) | 通过第一性原理计算，首次发现Al-Mn-Si C54相具有类似Al?Ru的电子结构特征（带边附近阶梯态密度结构），适合作为热电材料；通过调整Al/Si比例实现载流子浓度控制，成功在同一体系内获得n型和p型热电行为；Seebeck系数绝对值超过300 μV/K，功率因子与Al?Ru相当；通过液态急冷+放电等离子烧结工艺细化晶粒，降低晶格热导率约50%；以高克拉克数元素替代贵金属Ru，为低成本环境友好型热电材料开发提供新方向。 | 1 | FALSE | [8 empty] | Al–34Mn–33Si（at.%） | 烧结块体（铸态，含微量FeSi型MnSi杂质相） | [7 empty] | 感应熔炼在加压氩气环境中，随后在真空环境中800℃退火24小时 | 无特殊轧制工艺 | 在真空环境中800℃退火24小时 |  |  |  | 无特殊锻造工艺 | [9 empty] | 5 |  | 10 | [28 empty] | 热电发电（废热回收）、珀尔帖制冷 | 热电发电机（TEG）、固态制冷器 |  | 中低温区（90–600 K），需进一步优化以提高高温稳定性。 | 1
fb88a82863b4304922a808c273af5006faf0c6e7a83888cd7b23ac8270420877_1 | [5 empty] | /home/zjh/Cluster/project_0/data/fb88a82863b4304922a808c273af5006faf0c6e7a83888cd7b23ac8270420877/lab_json.txt | Low-Energy Amorphization of Ti1Sb2Te5 Phase Change Alloy Induced by TiTe2 Nano-Lamellae | Keyuan Ding (State Key Laboratory of Functional Materials for Informatics, Shanghai Institute of Micro-system and Information Technology, Chinese Academy of Sciences, Shanghai 200050, China; University of the Chinese Academy of Sciences, Beijing 100080, China); Feng Rao (State Key Laboratory of Functional Materials for Informatics, Shanghai Institute of Micro-system and Information Technology, Chinese Academy of Sciences, Shanghai 200050, China); Shilong Lv (State Key Laboratory of Functional Materials for Informatics, Shanghai Institute of Micro-system and Information Technology, Chinese Academy of Sciences, Shanghai 200050, China); Yan Cheng (State Key Laboratory of Functional Materials for Informatics, Shanghai Institute of Micro-system and Information Technology, Chinese Academy of Sciences, Shanghai 200050, China); Liangcai Wu (State Key Laboratory of Functional Materials for Informatics, Shanghai Institute of Micro-system and Information Technology, Chinese Academy of Sciences, Shanghai 200050, China); Zhitang Song (State Key Laboratory of Functional Materials for Informatics, Shanghai Institute of Micro-system and Information Technology, Chinese Academy of Sciences, Shanghai 200050, China) | 1. 低能耗RESET操作：Ti1Sb2Te5基相变存储器（PCM）的RESET能耗比Ge2Sb2Te5基PCM降低87%，比Ti0.4Sb2Te3基PCM降低42%；2. 快速SET操作：Ti1Sb2Te5基PCM的SET速度比Ge2Sb2Te5基PCM快一个数量级；3. 结构优化机制：晶体Ti1Sb2Te5中高浓度TiTe2纳米片增强热效率，抑制热扩散，促进低能耗非晶化；4. 高耐久性：Ti1Sb2Te5基PCM的循环寿命达~10?次，优于高Ti含量的Ti0.56Sb2Te3（<10?次）。 | 0 | FALSE | [8 empty] | Ti–2Sb–5Te（at.%）（：Ti 12.5 ，Sb 25 ，Te 62.5） | 薄膜（箔材） | [7 empty] | 三靶共溅射（纯Ti、Sb2Te3、Te靶） | [17 empty] | 0.12 |  |  | 186 | [25 empty] | 相变存储器（PCM） | 存储类存储器（SCM） | PCM单元开关材料 | 电子设备中的非易失性存储环境 | 1 | [6 empty] | 2 | [5 empty] | 5
fb88a82863b4304922a808c273af5006faf0c6e7a83888cd7b23ac8270420877_2 | [5 empty] | /home/zjh/Cluster/project_0/data/fb88a82863b4304922a808c273af5006faf0c6e7a83888cd7b23ac8270420877/lab_json.txt | Low-Energy Amorphization of Ti1Sb2Te5 Phase Change Alloy Induced by TiTe2 Nano-Lamellae | Keyuan Ding (State Key Laboratory of Functional Materials for Informatics, Shanghai Institute of Micro-system and Information Technology, Chinese Academy of Sciences, Shanghai 200050, China; University of the Chinese Academy of Sciences, Beijing 100080, China); Feng Rao (State Key Laboratory of Functional Materials for Informatics, Shanghai Institute of Micro-system and Information Technology, Chinese Academy of Sciences, Shanghai 200050, China); Shilong Lv (State Key Laboratory of Functional Materials for Informatics, Shanghai Institute of Micro-system and Information Technology, Chinese Academy of Sciences, Shanghai 200050, China); Yan Cheng (State Key Laboratory of Functional Materials for Informatics, Shanghai Institute of Micro-system and Information Technology, Chinese Academy of Sciences, Shanghai 200050, China); Liangcai Wu (State Key Laboratory of Functional Materials for Informatics, Shanghai Institute of Micro-system and Information Technology, Chinese Academy of Sciences, Shanghai 200050, China); Zhitang Song (State Key Laboratory of Functional Materials for Informatics, Shanghai Institute of Micro-system and Information Technology, Chinese Academy of Sciences, Shanghai 200050, China) | 1. 低能耗RESET操作：Ti1Sb2Te5基相变存储器（PCM）的RESET能耗比Ge2Sb2Te5基PCM降低87%，比Ti0.4Sb2Te3基PCM降低42%；2. 快速SET操作：Ti1Sb2Te5基PCM的SET速度比Ge2Sb2Te5基PCM快一个数量级；3. 结构优化机制：晶体Ti1Sb2Te5中高浓度TiTe2纳米片增强热效率，抑制热扩散，促进低能耗非晶化；4. 高耐久性：Ti1Sb2Te5基PCM的循环寿命达~10?次，优于高Ti含量的Ti0.56Sb2Te3（<10?次）。 | 1 | FALSE | [8 empty] | Ti–2Sb–3Te（at.%）（：Ti ~7.4 ，Sb ~28.6 ，Te ~64） | 薄膜（箔材） | [7 empty] | 双靶共溅射（Ti、Sb2Te3靶） | [17 empty] | 0.12 |  |  | 186 | [25 empty] | 相变存储器（PCM） | 存储类存储器（SCM） | PCM单元开关材料 | 电子设备中的非易失性存储环境 | 1 | [6 empty] | 2 | [5 empty] | 3
6d05be849047237033618d16d32b83959d079c60182c91b0f3422f2300c9fb20_1 | [5 empty] | /home/zjh/Cluster/project_0/data/6d05be849047237033618d16d32b83959d079c60182c91b0f3422f2300c9fb20/lab_json.txt | Glass-forming ability and crystallization behavior of some binary and ternary Ni-based glassy alloys | Dmitri V. Louzguine-Luzgin (Institute for Materials Research, Tohoku University, Sendai 980-8577, Japan); Larissa V. Louzguina-Luzgina (Research and Development Project, SORST, Japan Science and Technology Agency, Sendai 985-8577, Japan); Guoqiang Xie (Institute for Materials Research, Tohoku University, Sendai 980-8577, Japan); Song Li (Institute for Materials Research, Tohoku University, Sendai 980-8577, Japan); Wei Zhang (Institute for Materials Research, Tohoku University, Sendai 980-8577, Japan); Akihisa Inoue (Institute for Materials Research, Tohoku University, Sendai 980-8577, Japan) | 揭示了Ni-Zr基合金虽具有高玻璃转变温度与熔化温度比值（Tg/Tl ≈ 0.6），但其玻璃形成能力（GFA）较低，主要归因于过冷液体对结晶的低稳定性及形成高生长速率的平衡态金属间化合物（如Ni10Zr7）；提出Ni基合金较低的热导率（约60 W/(m·K)，显著低于Cu基合金）是限制其GFA的另一关键因素；通过对比Ni基与Cu基合金的相变行为，阐明了不同合金体系中结晶机制的差异。 | 1 | FALSE | [8 empty] | Ni–30Zr–10Ti（at.%） | 箔材 | [7 empty] | 电弧熔炼（纯度99.9%的Ni、Zr、Ti、V、Nb、Al、Sn、Pd等元素，氩气氛围）；单辊急冷（铜辊，线速度42 m/s，带状样品，厚度20-25 μm，宽度1 mm） | [17 empty] | 60 |  |  | 533 | [25 empty] | 文中未明确提及具体应用领域、装备、部件或服役环境 |  |  |  | 1
c91deb264bb8707be495fc8192c5309c0a13b9b8869dad1dad88d2b0af061b94_1 | [5 empty] | /home/zjh/Cluster/project_0/data/c91deb264bb8707be495fc8192c5309c0a13b9b8869dad1dad88d2b0af061b94/lab_json.txt | Wear of Coated Carbide Tools When Machining Nickel (Inconel 718) and Titanium Base (Ti-6Al-4V) Alloys | E. O. Ezugwu (South Bank University, Machining Research Center, School of Engineering Systems and Design, SE1 OAA, London, England); Z. M. Wang (South Bank University, Machining Research Center, School of Engineering Systems and Design, SE1 OAA, London, England); A. R. Machado (Universidade Federal de Uberlandia, MG, BRAZIL) | 1. 对比了单层（TiN）与多层（TiN/TiCN/TiN）涂层刀具在加工镍基（Inconel 718）和钛基（Ti-6Al-4V）合金时的性能差异；2. 发现多层涂层刀具因TiCN层的耐磨性和化学稳定性，在抗后刀面磨损上表现更优，但高动态载荷下钛合金加工易导致多层涂层的切削刃崩裂；3. 分析了切削参数对刀具失效模式的影响，揭示了钛合金加工中高温度和低热导率导致的刀具塑性变形与扩散磨损机制。 | 1 | FALSE | 825 | 825 |  |  |  |  | 110 | 4.43 | Al–6.3V–3.8C–0.01N–0.012O–0.176Fe–0.19Ti（wt.%） | 棒材（退火态，annealed） | [9 empty] | 退火 |  | 340 Hv | 维氏硬度 | [12 empty] | 7.3 | [28 empty] | 航空航天、能源; 航空航天、医疗植入物、船舶 |  | 涡轮盘、叶片、高温紧固件; 飞机结构件、发动机压气机叶片、骨科植入物 | 高温（>600℃）、高应力、氧化/腐蚀环境; 中等高温、高比强度需求、腐蚀性环境 | 1
7b4e69c314f7f7e690a9dab14c47d8e9d59e9cd723423d26de14218c5a3f3b49_1 | [5 empty] | /home/zjh/Cluster/project_0/data/7b4e69c314f7f7e690a9dab14c47d8e9d59e9cd723423d26de14218c5a3f3b49/lab_json.txt | Electronic and phonon transport in Sb-doped Ti0.1Zr0.9Ni1+xSn0.975Sb0.025 nanocomposites | Yuanfeng Liu (密歇根大学材料科学与工程学院); Alexander Page (密歇根大学物理系); Pranati Sahoo (密歇根大学材料科学与工程学院); Hang Chi (密歇根大学物理系); Ctirad Uher (密歇根大学物理系); Pierre F. P. Poudeu (密歇根大学材料科学与工程学院) | 1. 通过Sb掺杂和FH纳米相共格界面设计，实现载流子迁移率与基体相当的同时显著降低晶格热导率；2. 揭示纳米相尺寸效应对载流子浓度的影响机制（<20 nm纳米相不贡献载流子）；3. 证明在重掺杂体系中界面势垒对热电性能的影响弱化效应；4. 开发出300-775K温区功率因子保持稳定（~4000 μW/(K2·m)）的热电材料体系 | 1 | FALSE | [8 empty] | Ti–0.9Zr–1.02Ni–0.975Sn–0.025Sb（wt.%） | 含2% FH纳米相的热压块材 | [7 empty] | 固态反应（300℃ 3天 + 900℃ 7天）→ 热压成型（950℃/100 MPa） | [46 empty] | 热电能量转换 | 中高温区热电器件 | 热电发电模块 | 300-775K温区工作环境 | 1 |  |  |  | 0.9 | 1.02 | 0.975 | 0.025
5a5b9e52ff247d8a8fc2c3ea696caffa1b39f48adcad30ba99038ffc11694c75_2 | [5 empty] | /home/zjh/Cluster/project_0/data/5a5b9e52ff247d8a8fc2c3ea696caffa1b39f48adcad30ba99038ffc11694c75/lab_json.txt | Transport properties of Ti-Zr-Ni quasicrystalline and glassy alloys | Y. K. Kuo (Department of Physics, National Dong Hwa University, Hualien 97401, Taiwan); N. Kaurav (Department of Physics, National Dong Hwa University, Hualien 97401, Taiwan); W. K. Syu (Department of Physics, National Dong Hwa University, Hualien 97401, Taiwan); K. M. Sivakumar (Department of Physics, Radharaman Group of Institutes, Ratibad, Bhopal, Madhya Pradesh 462046, India); U. T. Shan (Department of Physics, National Cheng Kung University, Tainan 70101, Taiwan); S. T. Lin (Department of Physics, National Cheng Kung University, Tainan 70101, Taiwan); Q. Wang (State Key Laboratory for Materials Modification, Department of Mechanical Engineering, Dalian University of Technology, Dalian 116024, People’s Republic of China); C. Dong (State Key Laboratory for Materials Modification, Department of Mechanical Engineering, Dalian University of Technology, Dalian 116024, People’s Republic of China) | 首次揭示非晶相与准晶相的输运性质（电阻率、热电功率、热导率）受相同物理机制支配，包括电子-声子增强效应和声子拖曳效应；发现Ti/Zr比例增加导致电阻率升高，归因于化学无序度增强；通过分离电子和声子贡献，合理解释准晶材料热导率平台特征；在热电功率中观察到20-50 K的峰值，提出电子-声子相互作用主导的非线性行为。 | 1 | FALSE | [8 empty] | Ti–35Zr–20Ni（wt.%）（QC） | 棒材（直径2-3 mm） | [7 empty] | 电弧熔炼+铜模吸铸 | [46 empty] | 氢存储（吸收2 H/金属原子）, 高温防护涂层, 金属氢化物电池电极, 生物医学表面材料 | 储氢装置, 高温环境防护层, 电池系统电极, 生物植入物表面处理 |  | 高温（因高熔点）, 腐蚀性环境（因耐腐蚀性）, 氢气氛（储氢应用） | 1 |  |  |  | 35 | 20
1918e0a987fd747bebbdbc25e49dd10ce3eb9b76ac72adaf9c6fb34ac7f0edd1_2 | [5 empty] | /home/zjh/Cluster/project_0/data/1918e0a987fd747bebbdbc25e49dd10ce3eb9b76ac72adaf9c6fb34ac7f0edd1/lab_json.txt | Relaxing welding residual stresses by diamond like carbon coating on duplex titanium alloys | H.-H. Lee (Department of Mechanical Engineering, National Taiwan Ocean University, Keelung 20224, Taiwan); S.-H. Wang (Department of Mechanical Engineering, National Taiwan Ocean University, Keelung 20224, Taiwan); C.-Y. Shih (Department of Industrial Education, National Taiwan Normal University, Taipei 106, Taiwan); C.-M. Cheng (Department of Industrial Education, National Taiwan Normal University, Taipei 106, Taiwan); H.-C. Hsu (Department of Mechanical Engineering, National Taiwan Ocean University, Keelung 20224, Taiwan); K. Kan (Diamond Technology Center, KINIK Company, Ying-Kuo, Taipei 239, Taiwan); C.-M. Sung (Diamond Technology Center, KINIK Company, Ying-Kuo, Taipei 239, Taiwan) | 1. 首次研究了SP700钛合金的焊接残余应力，并与Ti-64合金进行对比，揭示了热物性差异（热导率、热扩散系数、热膨胀系数）对残余应力的影响机制；2. 提出采用阴极电弧物理气相沉积（PVD）制备类金刚石碳（DLC）涂层，通过涂层过程中产生的压缩残余应力有效降低焊接残余拉应力；3. 结合有限元模拟（FEM）与实验测量，验证了DLC涂层对焊接残余应力的调控效果，为钛合金焊接结构的表面强化与应力控制提供了新方法。 | 1 | FALSE | 992 |  |  | 25 |  |  |  |  | Mo–4.47Al–3.1V–2.59Fe–0.12O–0.01N（wt.%） | 板材 | [7 empty] | 基材：未说明具体冶炼工艺；焊接工艺：GTAW-P，参数与Ti-64相同（见表1）；DLC涂层工艺：同Ti-64。 | [17 empty] | 6.9 |  | 1593 |  |  |  |  | 7.7×10?? °C?1 | [21 empty] | 航空航天、船舶、化工装备; 航空航天、精密机械 |  | 结构件、轴类部件; 薄壁焊接结构、高温部件 | 需耐腐蚀、耐磨及承受疲劳载荷的环境; 高温、需高比强度与耐蚀性的环境 | 1
32104146e1969b02847ab162a39aefed8115d183a99121aae51e87e276289cf0_1 | [5 empty] | /home/zjh/Cluster/project_0/data/32104146e1969b02847ab162a39aefed8115d183a99121aae51e87e276289cf0/lab_json.txt | Thermally enhanced ultrasonically assisted machining of Ti alloy | Riaz Muhammad (Department of Mechanical Engineering, CECOS University of IT and Emerging Sciences, Peshawar, KPK, Pakistan); Agostino Maurotto (Nuclear Advanced Manufacturing Research Centre, The University of Sheffield, Sheffield, South Yorkshire S60 5WG, UK); Murat Demiral (Wolfson School of Mechanical and Manufacturing Engineering, Loughborough University, Loughborough, Leicestershire LE11 3TU, UK); Anish Roy (Wolfson School of Mechanical and Manufacturing Engineering, Loughborough University, Loughborough, Leicestershire LE11 3TU, UK); Vadim V. Silberschmidt (Wolfson School of Mechanical and Manufacturing Engineering, Loughborough University, Loughborough, Leicestershire LE11 3TU, UK) | 1. 提出新型混合加工技术：将超声辅助车削（UAT）与传统热加工（HCT）结合，开发了热辅助超声车削（HUAT），首次应用于钛合金加工。2. 显著降低切削力：HUAT在钛合金加工中实现了80-85%的切削力降低，优于单一工艺（HCT仅降低20%）。3. 改善表面质量：HUAT使表面粗糙度参数（Ra、Sq、Sa）降低超过50%，且未引起氧化或微观结构劣化。4. 热-力耦合数值模型：开发了三维热力耦合有限元模型，成功预测了切削力和温度分布，实验与仿真结果一致。 | 0 | FALSE | 558.85 | 1200 |  | 25 |  |  | 87 | 4.9 | Ti–15V–3Al–3Cr–3Sn（wt.%） | 棒材（初始直径68 mm，长度500 mm） | [7 empty] | 热辅助超声车削（HUAT）、常规车削（CT）、热常规车削（HCT） |  | 固溶处理（790°C保温30分钟，空冷） + 时效处理（参数未明确） | [15 empty] | 8.1 | [6 empty] | 8.4×10?? K?1 | [21 empty] | 航空航天; 汽车工业; 生物医学 | 航空航天结构件; 汽车轻量化部件; 生物植入物 | 发动机部件、机身框架 | 高温环境（需耐300°C以上温度）、腐蚀性环境 | 1
4c4cd1bdc567a45e8415903cdc790ab411c67f2ba9563c6cb7ea045b2c2b1356_6 | [5 empty] | /home/zjh/Cluster/project_0/data/4c4cd1bdc567a45e8415903cdc790ab411c67f2ba9563c6cb7ea045b2c2b1356/lab_json.txt | Characteristics of martensitic and strain-glass transitions of the Fe-substituted TiNi shape memory alloys probed by transport and thermal measurements | Balakrishnan Ramachandran (国立东华大学物理系); Pei-Chi Chang (国立东华大学物理系); Yung-Kang Kuo (国立东华大学物理系); Chen Chien (台湾大学材料科学与工程系); Shyi-Kaan Wu (台湾大学材料科学与工程系) | 1. 首次确定Ti50Ni44Fe6为R相与应变玻璃态的分界成分；2. 发现1%的Ni含量变化（Ti49Ni45Fe6 vs Ti50Ni44Fe6）可完全改变相变类型；3. 揭示Fe取代通过局域晶格畸变影响马氏体相变特征的内在机制；4. 建立了ΔH与Ms/ΔTH的线性关系，阐明相变热力学演化规律。 | 5 | FALSE | [8 empty] | Ti–45Ni–6Fe（wt.%） | 板材 | [7 empty] | 真空电弧重熔6次，1173K热轧成2mm厚板材 | 1173K热轧 | 1173K固溶处理1小时后水淬 | [15 empty] | 10 | [28 empty] | 形状记忆合金功能材料 | 传感器/执行器 |  | 温度敏感型智能器件工作环境（基于相变温度范围200-300K） | 1 |  |  |  |  | 45 | [5 empty] | 6
c0f5de40b6f6047ba47bd8c710397b2297b72593b0bff2e9e737f18196833949_1 | [5 empty] | /home/zjh/Cluster/project_0/data/c0f5de40b6f6047ba47bd8c710397b2297b72593b0bff2e9e737f18196833949/lab_json.txt | Numerical and experimental study on formability of TC4 alloy in a novel multi-layer sheet hot stamping process | Xiaoming Yang (University of Science and Technology Beijing); Baoyu Wang (University of Science and Technology Beijing); Jing Zhou (University of Science and Technology Beijing) | 1. 提出新型三层板热冲压工艺，通过两层钢板夹持钛合金板的结构设计，有效减少钛合金板在转移和冲压过程中的热量损失; 2. 揭示了三层板结构中钛合金的变形机制：通过改变摩擦状态降低接触力，同时利用钢板的保护作用维持钛合金高温塑性; 3. 发现应变速率强化效应和温度均匀分布对厚度均匀性的协同改善作用; 4. 证实三层板工艺可获得更多等轴α相，改善材料微观组织 | 0 | FALSE | [7 empty] | 4.5 | Ti–6Al–4V（wt.%） | 退火态板材 | [25 empty] | 6.95 | 612 | [27 empty] | 航空航天; 汽车工业 | 波音787梦幻客机、C919客机 | 机身结构件; 热冲压模具结构件 | 结构承力部件，需耐高温、抗腐蚀; 高温冲压模具，需承受周期热机械载荷 | 1
e8f82089724758d2ca4b61de4ac0f70033ccbdec9c6b16a700c05c2e591cc5e9_1 | [5 empty] | /home/zjh/Cluster/project_0/data/e8f82089724758d2ca4b61de4ac0f70033ccbdec9c6b16a700c05c2e591cc5e9/lab_json.txt | Process design based on the deformation mechanism for the non-isothermal forging of Ti–6Al–4V alloy | Rong Shean Lee (Department of Mechanical Engineering, National Cheng Kung University, Tainan, Taiwan, ROC); Huan Chang Lin (Department of Mechanical Engineering, National Cheng Kung University, Tainan, Taiwan, ROC) | 首次提出非等温锻造变形机制，揭示了相变（BCC→HCP）与温度敏感性因子Sσ,T的关联；建立基于局部线性拟合和插值法的流动应力模型，实现了非等温锻造过程的高精度有限元模拟；提出变形指数Dindex新概念，定量表征非均匀变形程度，为模具设计提供理论依据 | 0 | FALSE | [6 empty] | 67 | 4.43 | Ti–6Al–4V（wt.%） | 锻造件（圆柱形试样尺寸φ14×H21 mm） | [7 empty] | 未明确说明冶炼工艺，但实验采用锻造工艺 |  |  | 0.3 |  |  | 非等温锻造（模具温度250°C，坯料温度950°C） |  |  |  | 800, 900, 950, 1000, 1100 | 0.1 | 148.9 | [5 empty] | 7.3 | 550 | [5 empty] | 10.5×10?? | [21 empty] | 航空航天、高端装备制造 | 动态金属成形机（100吨级） | 近净形锻造件 | 高温梯度（250-950°C）；多阶段加载（转移/接触/保压/压缩）；非平衡相变条件；高界面热传导（20 kW/m2·K） | 1
9ee816a3ec9cfaf01c8f84264602622360bbbe7e6e86ef28f9e33e0f7af49825_4 | [5 empty] | /home/zjh/Cluster/project_0/data/9ee816a3ec9cfaf01c8f84264602622360bbbe7e6e86ef28f9e33e0f7af49825/lab_json.txt | Process Simulation and Residual Stress Estimation of Micro-Electrodischarge Machining Using Finite Element Method | Meenakshi Sundaram M URALI (Center for Nontraditional Manufacturing Research, University of Nebraska-Lincoln, NE 68588, U.S.A.); Swee-Hock YEO (School of Mechanical and Aerospace Engineering, Nanyang Technological University, Singapore 639798) | 1. 开发了基于热传导原理的数学模型，结合有限元法（FEM）模拟微电火花加工（μEDM）单火花加工过程；2. 采用高斯分布热源和温度依赖性材料属性，预测了钛合金（Ti-6Al-4V）的熔蚀坑尺寸、温度分布和残余应力；3. 通过纳米压痕技术实验验证残余应力，提出μEDM加工后表面残余应力低于材料极限抗拉强度（860 MPa）；4. 首次将纳米压痕技术应用于μEDM加工钛合金的残余应力测量，填补了微观尺度热应力分析的空白。 | 3 | FALSE | [8 empty] | Ti–6Al–4V（wt.%） | 板材 | [7 empty] | 常规熔炼+轧制工艺 | [17 empty] | 10.6 | [28 empty] | 结构件、航空航天、生物医学 | 微机电系统（MST）中的复杂三维微零件 |  | 电火花加工后的残余应力环境 | 1 | 6 | 4
b40f918124e956f8b80185f2cd84849de7f488ada8a7f6e7e59bcb8ca8220313_1 | [5 empty] | /home/zjh/Cluster/project_0/data/b40f918124e956f8b80185f2cd84849de7f488ada8a7f6e7e59bcb8ca8220313/lab_json.txt | Microstructure and joining mechanism of Ti/Al dissimilar joint by pulsed gas metal arc welding | Wei Shouzheng (Key Laboratory for Liquid-Solid Structural Evolution and Processing of Materials (Ministry of Education), Shandong University, Jinan 250061, China); Li Yajiang (Key Laboratory for Liquid-Solid Structural Evolution and Processing of Materials (Ministry of Education), Shandong University, Jinan 250061, China); Wang Juan (Key Laboratory for Liquid-Solid Structural Evolution and Processing of Materials (Ministry of Education), Shandong University, Jinan 250061, China); Liu Kun (Key Laboratory for Liquid-Solid Structural Evolution and Processing of Materials (Ministry of Education), Shandong University, Jinan 250061, China); Zhang Pengfei (Key Laboratory for Liquid-Solid Structural Evolution and Processing of Materials (Ministry of Education), Shandong University, Jinan 250061, China) | 首次采用P-GMAW技术：通过脉冲气体金属电弧焊（P-GMAW）成功实现钛合金Ti–2Al–Mn与铝1060的异种对接接头；界面反应机制解析：揭示了不同焊接热输入下Ti/Al界面反应层的形成规律；Si元素作用：AlSi5焊丝中Si元素抑制Ti-Al金属间化合物的生长速率，并促进Ti?Al?Si??的形成。 | 0 | FALSE | [7 empty] | 4.6 | Ti–2Al–1Mn（wt.%） | 板材（切割为200×50×1.5 mm） | [23 empty] | 1.01 |  | 10.2 |  | 1630 |  |  |  |  | 8.0×10??/K | [21 empty] | 航空航天、汽车工业 | 轻量化结构件（具体未明确） | 轻量化结构件（具体未明确） | 未明确 | 1
a03660e242014007a14560ae77b5e69ed10cb9c5941614f90e9346405f07bea5_1 | [5 empty] | /home/zjh/Cluster/project_0/data/a03660e242014007a14560ae77b5e69ed10cb9c5941614f90e9346405f07bea5/lab_json.txt | Effect of stress relaxation on distortion in additive manufacturing process modeling | Erik R. Denlinger (Research and Development, Pan Computing LLC); Pan Michaleris (Pan Computing LLC, State College, PA 16803, USA；Professor, Dept. of Mechanical and Nuclear Engineering, The Pennsylvania State University) | 提出了一种考虑高温应力松弛的有限元建模方法，通过设置Ti-6Al-4V在690°C以上时弹性应变、塑性应变和热应变被相变应变完全抵消，实现了对增材制造中残余应力和变形的准确预测；实验验证表明，模型成功捕捉了Ti-6Al-4V与Inconel? 625在层间停留时间变化下的相反变形趋势：Ti-6Al-4V短停留时间下变形显著降低，而Inconel? 625变形随停留时间减少而增加。 | 0 | FALSE | [6 empty] | 104 | 4.43 | Ti–6Al–4V（wt.%） | 板材（基板）、激光定向能量沉积（LDED）制造件 | [7 empty] | 激光定向能量沉积（LDED），激光功率2 kW，扫描速度10.6 mm/s，光斑直径4 mm，层间停留时间0-40秒 | [17 empty] | 6.6 | 565 | [5 empty] | 20°C时8.6 μm/m/°C，升至870°C时9.7 μm/m/°C | 20 ℃至870 ℃ | [20 empty] | 增材制造（激光定向能量沉积） | 高精度结构件; 耐高温/耐腐蚀部件 | 航空航天部件、修复件; 燃气轮机组件 | 高温制造过程导致的残余应力环境，后续可能涉及高周疲劳或热机械载荷; 高温氧化或腐蚀环境，高静态/循环载荷 | 1
1c8a9ae9a531a48967bce0ac96528e01b19e7c48c5885c1847b65f7b9cf2aa1e_1 | [5 empty] | /home/zjh/Cluster/project_0/data/1c8a9ae9a531a48967bce0ac96528e01b19e7c48c5885c1847b65f7b9cf2aa1e/lab_json.txt | Effect of process parameters on microstructural variables of a commercial TC6 titanium alloy disc | M.Q. Li (School of Materials Science and Engineering, Northwestern Polytechnical University, Xi'an 710072, China; Research Institute of Capital Iron and Steel Co.); A.M. Xiong (School of Materials Science and Engineering, Northwestern Polytechnical University, Xi'an 710072, China; Research Institute of Capital Iron and Steel Co.) | 1. 首次将基于微观结构变量的本构方程（Li等提出）与有限元代码相结合，实现了TC6钛合金盘件锻造过程中变形行为与微观结构演化的耦合模拟；2. 揭示了热锻造与等温锻造对微观结构变量影响程度的差异，证明温度参数在热锻造中具有更显著的影响；3. 建立了锤速与微观结构均匀性的关系，发现低速锻造（0.02 mm/s）可获得更均匀的晶粒分布。 | 0 | FALSE | [7 empty] | 4.5 | Ti–6Al–2.71Mo–1.42Cr–0.33Si–0.42Fe（wt.%） | 锻件（TC6钛合金盘件） | [7 empty] | 锻造工艺 | [5 empty] | 变形温度：880-940°C，锤速：1.2-12000 mm/min，高度减少量：10-22 mm，摩擦剪切因子（m）：0.1-0.4 | [11 empty] | 20.1 | 830 | [27 empty] | 航空航天发动机关键部件 | 航空发动机旋转部件 | 涡轮盘件 | 高温（880-940°C）锻造加工环境，承受复杂热机械耦合作用 | 1 | 6 | [7 empty] | 1.42 |  | 0.42 |  |  | 2.71 | 0.33
06fcfa1712ebcc3a280e4bb3ff8d335550f74c80a20ea4b9fb940f7131d8a7d3_1 | /home/wsj/ti/result_1000/split_output_folder/06fcfa1712ebcc3a280e4bb3ff8d335550f74c80a20ea4b9fb940f7131d8a7d3/_page_6_Figure_2+sub8+om.jpeg | /home/wsj/ti/result_1000/title_repair_output_folder/06fcfa1712ebcc3a280e4bb3ff8d335550f74c80a20ea4b9fb940f7131d8a7d3/_page_6_Figure_2.jpeg | 06fcfa1712ebcc3a280e4bb3ff8d335550f74c80a20ea4b9fb940f7131d8a7d3 | **Fig. 6. Micrographs of measured points in final forging of Ti-6Al-4V alloy: (a) point 1 in section 1; (b) point 2 in section 1; (c) point 1 in section 2; (d) point 2 in section 2; (e) point 3 in section 2; (f) point 1 in section 3; (g) point 2 in section 3; (h) point 3 in section 3; (i) point 1 in section 4; (j) point 2 in section 4; (k) point 3 in t section 4.** | om | /home/zjh/Cluster/project_0/data/06fcfa1712ebcc3a280e4bb3ff8d335550f74c80a20ea4b9fb940f7131d8a7d3/lab_json.txt | 《3D finite element simulation of microstructure evolution in blade forging of Ti-6Al-4V alloy based on the internal state variable models》 | Jiao Luo (School of Materials Science and Engineering, Northwestern Polytechnical University, Xi’an 710072, China); Bin Wu (School of Materials Science and Engineering, Northwestern Polytechnical University, Xi’an 710072, China); Miao-quan Li (School of Materials Science and Engineering, Northwestern Polytechnical University, Xi’an 710072, China) | 1. 提出基于物理机制的内部状态变量（ISV）模型，耦合位错密度、晶粒尺寸和流动应力，用于钛合金高温变形和微观组织演化的多尺度模拟。 2. 开发了三维有限元系统，实现叶片锻造过程中变形、传热和微观组织演化的耦合模拟，首次覆盖了包括加热、镦粗、预锻、终锻和空冷全流程的工业锻造过程。 3. 通过工业试验验证了模拟结果的可靠性，晶粒尺寸预测误差最大11.71%，最小4.23%，且力学性能（强度、延伸率）满足航空发动机叶片应用要求。 | 0 | FALSE | 891 | 941 | 16.33 | 25 |  | 圆柱形（具体尺寸见图8-10） |  | 4.45 | Ti–6Al–4V（wt.%）（6.50 Al, 4.25 V, 0.16 O, 0.04 Fe, 0.02 C, 0.015 N, 0.0018 H, 余量 Ti） | 锻件（终锻叶片） | [7 empty] | 铸态（初始组织为α + β相）→ 热处理（1023 K保温1.5 h，空冷）→ 锻造（1213 K终锻温度，多阶段锻造）→ 空冷至室温 |  | 1023 K保温1.5 h，空冷 |  |  |  | 锻造（1213 K终锻温度，多阶段锻造：镦粗→预锻→终锻） | [11 empty] | 15.9 | 957.3 | [27 empty] | 航空航天（航空发动机关键部件） | 燃气涡轮发动机 | 航空发动机叶片 | 高温（400°C以上）、高应力循环载荷 | 1
06fcfa1712ebcc3a280e4bb3ff8d335550f74c80a20ea4b9fb940f7131d8a7d3_2 | [5 empty] | /home/zjh/Cluster/project_0/data/06fcfa1712ebcc3a280e4bb3ff8d335550f74c80a20ea4b9fb940f7131d8a7d3/lab_json.txt | 《3D finite element simulation of microstructure evolution in blade forging of Ti-6Al-4V alloy based on the internal state variable models》 | Jiao Luo (School of Materials Science and Engineering, Northwestern Polytechnical University, Xi’an 710072, China); Bin Wu (School of Materials Science and Engineering, Northwestern Polytechnical University, Xi’an 710072, China); Miao-quan Li (School of Materials Science and Engineering, Northwestern Polytechnical University, Xi’an 710072, China) | 1. 提出基于物理机制的内部状态变量（ISV）模型，耦合位错密度、晶粒尺寸和流动应力，用于钛合金高温变形和微观组织演化的多尺度模拟。 2. 开发了三维有限元系统，实现叶片锻造过程中变形、传热和微观组织演化的耦合模拟，首次覆盖了包括加热、镦粗、预锻、终锻和空冷全流程的工业锻造过程。 3. 通过工业试验验证了模拟结果的可靠性，晶粒尺寸预测误差最大11.71%，最小4.23%，且力学性能（强度、延伸率）满足航空发动机叶片应用要求。 | 1 | FALSE |  | 641 | 16.79 | 400 |  | 圆柱形（具体尺寸见图8-10） |  | 4.45 | Ti–6Al–4V（wt.%）（6.50 Al, 4.25 V, 0.16 O, 0.04 Fe, 0.02 C, 0.015 N, 0.0018 H, 余量 Ti） | 锻件（终锻叶片） | [7 empty] | 铸态（初始组织为α + β相）→ 热处理（1023 K保温1.5 h，空冷）→ 锻造（1213 K终锻温度，多阶段锻造）→ 空冷至室温 |  | 1023 K保温1.5 h，空冷 |  |  |  | 锻造（1213 K终锻温度，多阶段锻造：镦粗→预锻→终锻） | [11 empty] | 15.9 | 957.3 | [27 empty] | 航空航天（航空发动机关键部件） | 燃气涡轮发动机 | 航空发动机叶片 | 高温（400°C以上）、高应力循环载荷 | 1
6a4f27aba9c9888f7cabbc828ee33e740431e011aaa2e9c6d216202cd9a40f24_1 | [5 empty] | /home/zjh/Cluster/project_0/data/6a4f27aba9c9888f7cabbc828ee33e740431e011aaa2e9c6d216202cd9a40f24/lab_json.txt | Improved Predictability of Microstructure Evolution during Hot Deformation of Titanium Alloys | Ricardo Henrique Buzolin (Christian Doppler高性能合金热机械加工实验室，格拉茨理工大学材料科学与连接成形研究所); Franz Miller Branco Ferraz (Christian Doppler高性能合金热机械加工实验室，格拉茨理工大学材料科学与连接成形研究所); Michael Lasnik (奥钢联伯乐航空航天有限公司); Alfred Krumphals (奥钢联伯乐航空航天有限公司); Maria Cecilia Poletti (Christian Doppler高性能合金热机械加工实验室，格拉茨理工大学材料科学与连接成形研究所) | 1. 开发了两种基于位错反应的中尺度模型（Kocks-Mecking简化模型和Ghoniem综合模型），首次实现了钛合金热变形过程中流变应力和显微组织演变的联合预测；2. 提出连续动态再结晶（cDRX）模型，通过亚晶尺寸和晶界取向差分布演化来描述墙位错密度演变；3. 在α+β相区建立了载荷分配机制转变模型（从等功率分配到等应力分配），合理解释流动软化现象；4. 首次将动态α球化过程与亚晶演化结合，建立了考虑α/β界面迁移和亚晶边界形成的统一模型。 | 0 | FALSE | [7 empty] | 4.3 | 5.62Al–5.03V–4.93Mo–2.99Cr–0.35Fe–0.117O–0.0094N–0.0075C（wt.%）（Ti-5553） | 锻件（从128mm直径盘料切割） | [7 empty] | 商用Ti-5553合金，经锻造得到具有等轴初生α晶粒和β晶粒（约1mm长度×150μm宽度）的初始组织 | [9 empty] | α+β相区（800/820/840）和β相区（880/900/920） | 0.001-10 | [35 empty] | 航空航天; 航空发动机 | 飞机结构件; 燃气轮机 | 起落架、发动机部件; 压气机盘、叶片 | 高温高应力条件; 高温蠕变和疲劳载荷条件 | 1
6a4f27aba9c9888f7cabbc828ee33e740431e011aaa2e9c6d216202cd9a40f24_2 | [5 empty] | /home/zjh/Cluster/project_0/data/6a4f27aba9c9888f7cabbc828ee33e740431e011aaa2e9c6d216202cd9a40f24/lab_json.txt | Improved Predictability of Microstructure Evolution during Hot Deformation of Titanium Alloys | Ricardo Henrique Buzolin (Christian Doppler高性能合金热机械加工实验室，格拉茨理工大学材料科学与连接成形研究所); Franz Miller Branco Ferraz (Christian Doppler高性能合金热机械加工实验室，格拉茨理工大学材料科学与连接成形研究所); Michael Lasnik (奥钢联伯乐航空航天有限公司); Alfred Krumphals (奥钢联伯乐航空航天有限公司); Maria Cecilia Poletti (Christian Doppler高性能合金热机械加工实验室，格拉茨理工大学材料科学与连接成形研究所) | 1. 开发了两种基于位错反应的中尺度模型（Kocks-Mecking简化模型和Ghoniem综合模型），首次实现了钛合金热变形过程中流变应力和显微组织演变的联合预测；2. 提出连续动态再结晶（cDRX）模型，通过亚晶尺寸和晶界取向差分布演化来描述墙位错密度演变；3. 在α+β相区建立了载荷分配机制转变模型（从等功率分配到等应力分配），合理解释流动软化现象；4. 首次将动态α球化过程与亚晶演化结合，建立了考虑α/β界面迁移和亚晶边界形成的统一模型。 | 1 | FALSE | [7 empty] | 4.3 | 4.96Al–3.91Mo–3.68Cr–1.95Sn–1.91Zr–0.01V–0.08Fe–0.112O–0.05N–0.05C（wt.%）（Ti-17） | 锻件（从256mm直径盘料切割） | [7 empty] | 商用Ti-17合金，初始组织为层状α相和β晶粒（约500μm长度） | [9 empty] | α+β相区（810/830/850）和β相区（930/950/970） | 0.001-10 | [6 empty] | 31 | [28 empty] | 航空航天; 航空发动机 | 飞机结构件; 燃气轮机 | 起落架、发动机部件; 压气机盘、叶片 | 高温高应力条件; 高温蠕变和疲劳载荷条件 | 1
4fbaf0f4373826bb77403119059898f613f6fac04883088296fff79a870fb516_1 | [5 empty] | /home/zjh/Cluster/project_0/data/4fbaf0f4373826bb77403119059898f613f6fac04883088296fff79a870fb516/lab_json.txt | OPTIMIZATION OF MATERIAL COMPOSITION OF NONHOMOGENEOUS HOLLOW CIRCULAR CYLINDER FOR THERMAL STRESS RELAXATION MAKING USE OF NEURAL NETWORK | Yoshihiro Ootao (大阪府立大学机械系统工程系（日本堺市）); Ryuusuke Kawamura (大阪府立大学机械系统工程系（日本堺市）); Yoshinobu Tanigawa (大阪府立大学机械系统工程系（日本堺市）); Ryuutarou Imamura (田熊株式会社（日本兵库县660地区）) | 1. 首次将神经网络技术应用于功能梯度材料(FGM)的优化设计; 2. 开发了考虑材料性能温度依赖性的热应力分析迭代算法; 3. 建立了基于分层神经网络的热应力最小化优化方法; 4. 实现了比传统非线性规划方法更高效的优化计算; 5. 提出了结合解析解与神经网络的新型材料设计框架 | 1 | FALSE |  | 1252 |  | 27-1027 |  |  | 122.7 | 4.42 | Ti–6Al–4V（wt.%）（金属相） | 基体/功能梯度材料底层 | [7 empty] | 未明确描述具体制备工艺 |  |  | 0.2888 |  |  |  |  | 1000 |  | 27-1027 | [7 empty] | 5 | [6 empty] | 300-1100K:7.43×10??+5.56×10??T-2.69×10?12T2 1/K; 1100-1300K:10.291×10?? 1/K | 27-1027 ℃ | [20 empty] | 高温环境工程 | 动力系统热端部件 | 空心圆柱形结构件 | 温度梯度环境（300-1300K）；热冲击条件；机械载荷与热应力耦合作用 | 1
3b36a70e488a61475a52c143d4a7c0e3c57fb5c99bec37cdf3b35bc923f4f68c_1 | [5 empty] | /home/zjh/Cluster/project_0/data/3b36a70e488a61475a52c143d4a7c0e3c57fb5c99bec37cdf3b35bc923f4f68c/lab_json.txt | Hot deformation and dynamic α-globularization of a Ti-17 alloy: Consistent physical model | Ricardo Henrique Buzolin (Christian Doppler高性能合金热机械加工设计实验室，奥地利格拉茨；格拉茨理工大学材料科学与连接成形研究所，奥地利格拉茨); Michael Lasnik (voestalpine B?HLER Aerospace GmbH & Co KG，奥地利卡芬伯格); Alfred Krumphals (voestalpine B?HLER Aerospace GmbH & Co KG，奥地利卡芬伯格); Maria Cecilia Poletti (Christian Doppler高性能合金热机械加工设计实验室，奥地利格拉茨；格拉茨理工大学材料科学与连接成形研究所，奥地利格拉茨) | 1. 首次将位错反应的综合速率方程与动态α球化的物理模型耦合；2. 揭示了α相与β相之间载荷分配机制从等应变向等应力的转变导致流动软化；3. 发现α相的存在加速了β相的连续动态再结晶过程；4. 开发的物理模型可预测任意初始微观结构的演化过程；5. 高应变率促进β相更细小亚晶形成同时降低α相球化程度。 | 0 | FALSE | [7 empty] | 4.3 | Ti–5Al–2Sn–2Zr–4Mo–4Cr（wt.%）（，见表1） | 锻件（从锻造方向切割） | [7 empty] | 从锻造方向切割圆柱试样（直径10mm×长度15mm） |  | 测试前在试验温度保温15分钟，立即水淬 | [7 empty] | 810-970 | 0.001-10 | [6 empty] | 31 | [28 empty] | 航空航天 | 航空发动机 | 高压压气机部件、涡轮盘等关键转动部件 | 高温（β相区约880℃以上）、动态载荷、热机械循环条件 | 1
437090bfcf24f1e36a2f5b307c477c8ddcd51499eba1d97e98a43d4ac5e351b1_1 | [5 empty] | /home/zjh/Cluster/project_0/data/437090bfcf24f1e36a2f5b307c477c8ddcd51499eba1d97e98a43d4ac5e351b1/lab_json.txt | A dislocation-based model for the microstructure evolution and the flow stress of a Ti5553 alloy | Ricardo Henrique Buzolin (Christian Doppler高性能合金设计实验室（奥地利格拉茨）；格拉茨理工大学材料科学、连接与成形研究所); Michael Lasnik (奥地利卡普芬贝格voestalpine BOHLER Aerospace GmbH & Co KG); Alfred Krumphals (奥地利卡普芬贝格voestalpine BOHLER Aerospace GmbH & Co KG); Maria Cecilia Poletti (Christian Doppler高性能合金设计实验室（奥地利格拉茨）；格拉茨理工大学材料科学、连接与成形研究所) | 1. 提出结合位错反应与连续动态再结晶（cDRX）的介观尺度模型；2. 开发分离位错密度（可动/不可动/壁位错）的速率方程；3. 实现α+β两相间负载分配从等功率向等应力的动态转变模拟；4. 建立微观结构参数（亚晶尺寸、晶界取向差）与宏观流变应力的直接关联；5. 通过位错墙密度演化描述亚晶结构转变过程 | 0 | FALSE | [7 empty] | 4.3 | Ti–5Al–5Mo–5V–3Cr（wt.%） | [18 empty] | 800-920 | 0.001-10 | [6 empty] | 31 | [28 empty] | 航空航天 | 航空发动机/机身结构件 | 锻造部件（径向锻造坯料加工件） | 高温热加工条件（1073-1193 K），高应变率变形（达10 s?1） | 1
7c98db11459b34c803c29c6d23e510dbb48a49a0fb99cd7ecf61c0db14acddcb_1 | [5 empty] | /home/zjh/Cluster/project_0/data/7c98db11459b34c803c29c6d23e510dbb48a49a0fb99cd7ecf61c0db14acddcb/lab_json.txt | Performance and Surface Integrity of Ti6Al4V After Sinking EDM with Special Graphite Electrodes | Fred L. Amorim (Pontifícia Universidade Católica do Paraná – PUCPR, Mechanical Engineering Graduate Program – PPGEM, Brazil); Leandro J. Stedile (Pontifícia Universidade Católica do Paraná – PUCPR, Mechanical Engineering Graduate Program – PPGEM, Brazil); Ricardo D. Torres (Pontifícia Universidade Católica do Paraná – PUCPR, Mechanical Engineering Graduate Program – PPGEM, Brazil); Paulo C. Soares (Pontifícia Universidade Católica do Paraná – PUCPR, Mechanical Engineering Graduate Program – PPGEM, Brazil); Carlos A. Henning Laurindo (Pontifícia Universidade Católica do Paraná – PUCPR, Mechanical Engineering Graduate Program – PPGEM, Brazil) | 1. 发现10 μm粒径石墨电极（负极性）在EDM加工Ti6Al4V时综合性能最佳（材料去除率、表面粗糙度、电极磨损率）；2. 所有EDM加工样品表面均生成钛碳化物（TiC），精加工模式下碳化物含量更高；3. 揭示了放电时间（te）对材料去除率和表面完整性的非线性影响（存在最优te值）。 | 0 | FALSE |  | 948 |  |  |  |  | 114 | 4.42 | Ti–6Al–4V（wt.%）（6 Al，4 V，0.3 Fe，0.2 O，0.1 C，0.05 N，余量 Ti） | 线切割加工后的块状件，经EDM加工 | [7 empty] | 线切割电火花加工（Wire-EDM）后表面粗糙度 Ra=1.0 μm；EDM参数：粗加工（ie=32 A，ui=80 V，te=50 μs）、半精加工（ie=12 A，ui=120 V，te=50 μs）、精加工（ie=3 A，ui=160 V，te=6.4–100 μs） |  |  |  | 热影响区硬度高于基体（数值未提供） | HV（维氏硬度） | [10 empty] | 170 |  | 7.2 | 560 | 1649 | [26 empty] | 航空航天; 医疗; 能源与化工 | 航空发动机; 医疗植入物及器械; 能源与化工设备 | 航空结构件、涡轮叶片; 骨钉、手术工具、牙科植入物、人工关节; 化学反应器、热交换器 | 高温、高腐蚀性环境; 生物体内环境（体液接触）; 耐腐蚀部件 | 1
d07dec4de4375c7d0771ff9b58f2016185506e3e5a9f7ed6ebf19b05368f5782_1 | [5 empty] | /home/zjh/Cluster/project_0/data/d07dec4de4375c7d0771ff9b58f2016185506e3e5a9f7ed6ebf19b05368f5782/lab_json.txt | Numerical simulation of laser keyhole welding processes based on control volume methods | Hong Wang (School of Materials Science and Engineering, Beijing University of Technology); Yaowu Shi (School of Materials Science and Engineering, Beijing University of Technology); Shuili Gong (Beijing Aeronautical Manufacturing Technology Research Institute) | 1. 开发了新型组合热源模型：将旋转高斯体积热源与双椭球热源相结合，用于模拟激光深熔焊接过程；2. 首次采用控制体积法（CVM）进行激光匙孔焊接模拟，区别于常规有限元法；3. 揭示了熔池涡流形成机制：发现顶部和底部表面附近涡流对传热和熔池形态的影响；4. 建立了包含气液两相材料属性的数值模型，考虑沸腾温度下的气态相变 | 0 | FALSE | [7 empty] | 4.1 | Ti–6Al–4V（wt.%） | [26 empty] | 32.5 | 743 | 1970 |  |  |  |  | 1.10E-05 | [21 empty] | 航空航天制造 | 高功率激光焊接设备（如PRC 4000 CO2激光器） | 薄板结构件（厚度2.5mm） | 高能激光束作用下的瞬态高温环境（温度范围300-3591K），涉及熔融金属流动、气液相变等极端条件 | 1 | 6 | 4
34300191ba540d764b57367602fbec3f8ead7ef351ae7e6654582e947878a0cf_1 | [5 empty] | /home/zjh/Cluster/project_0/data/34300191ba540d764b57367602fbec3f8ead7ef351ae7e6654582e947878a0cf/lab_json.txt | The Use of Cast Ti-48Al-2Cr-2Nb in Jet Engines | P. Bartolotta (NASA Lewis Research Center); J. Barrett (Precision Castparts Corporation); T. Kelly (General Electric Aircraft Engines); R. Smashey (General Electric Aircraft Engines) | 首次实现铸造γ钛铝化物（Ti-48Al-2Cr-2Nb）在商业喷气发动机中的实际应用; 开发出包含热等静压的10小时短时热处理工艺，将成本降低80%（从$45/磅降至$8.5/磅）; 实现尺寸达30.5cm×30.5cm的大型复杂结构件铸造技术突破; 验证电子束焊接技术在铸造钛铝化物结构件中的应用可行性 | 0 | FALSE | 327 | 430 | 2 | 25 |  |  | 167 | 3.9 | Ti–48Al–2Cr–2Nb（at.%） | 铸件 | [7 empty] | 真空熔炼铸造 |  | 未明确说明具体参数，但包含热等静压（HIP）循环 | 0.27 | [14 empty] | 22 | [6 empty] | 10.8×10^-6/℃ | [21 empty] | 航空发动机 | 通用电气CF6-80C发动机，通用电气GE90发动机，NASA高速民用运输机（HSCT） | 低压涡轮叶片（LPTB），压缩机匣（T700型），HSCT发动机喷嘴扩散襟翼 | 高温段工作温度：≤800℃；高周疲劳载荷（1,500次热循环验证）；氧化腐蚀环境 | 1 | 48 |  | 2 | [5 empty] | 2
eb151bc8ec98ec5bc2dfc572a732e11152174a0e7cb8b048206e20f203621443_1 | [5 empty] | /home/zjh/Cluster/project_0/data/eb151bc8ec98ec5bc2dfc572a732e11152174a0e7cb8b048206e20f203621443/lab_json.txt | Digital Image Correlation based on Primary Shear Band Model for Reconstructing Displacement, Strain and Stress Fields in Orthogonal Cutting | Yang Huang (State Key Laboratory of Digi. Manuf. Equip. and Tech., Huazhong Univ. of Sci. and Tech.; Guilin University of Electronic Technology); Kok-Meng Lee (George W. Woodruff Sch. of Mech. Eng. at Georgia Inst. of Tech.); Jingjing Ji (State Key Laboratory of Digi. Manuf. Equip. and Tech., Huazhong Univ. of Sci. and Tech.); Wenjing Li (George W. Woodruff Sch. of Mech. Eng. at Georgia Inst. of Tech.) | 1. 提出扩展数字图像相关（DIC）方法，结合弹塑性演化状态更新程序，首次实现切削过程中主剪切带高强度局部化弹塑性应变/应力场的实验测定；2. 建立双域（模型域+有限元域）关联算法，克服传统DIC方法在剧烈局部变形区域的失效问题；3. 集成材料本构模型（包含动态再结晶效应）实现应变-应力场的物理一致性重建；4. 通过数值仿真和正交切削实验双重验证方法的有效性 | 0 | FALSE | [6 empty] | 113.38 | 4.43 | Ti–6Al–4V（wt.%） | 车削加工件 | [7 empty] | 切削加工工艺参数：切削速度8 m/min，进给量200 μm |  |  | 0.342 | [14 empty] | 7 | 505.6 | [27 empty] | 航空航天工业; 生物医疗产业 | 飞机结构件; 医疗植入物 | 机身框架、发动机部件; 人工关节、骨板 | 高温梯度环境（200-700℃），高应变率（至10^6 s^-1），低热传导工况 | 1 | 6 | 4
f1124c167a9091056979a146c4fe4d5eb7f4f46b59c85674fd3b237a3b7ae884_1 | [5 empty] | /home/zjh/Cluster/project_0/data/f1124c167a9091056979a146c4fe4d5eb7f4f46b59c85674fd3b237a3b7ae884/lab_json.txt | Thermal Isolator with Strong Mechanical Support for a Radioisotope Heating Unit | Pat R. Roach (NASA Ames Research Center, MS 244-10, Moffett Field, CA 94035); Peter Kittel (NASA Ames Research Center, MS 244-10, Moffett Field, CA 94035); Jeff Feller (NASA Ames Research Center, MS 244-10, Moffett Field, CA 94035); Ben Helvensteijn (Atlas Scientific, NASA Ames Research Center, MS 244-10, Moffett Field, CA 94035) | 1. 使用预张力 Ti-6Al-4V 丝材实现高强度（1400 MPa）和低热导（7.3 W/(m·K)），满足火星着陆500 G冲击和250 °C高温服役需求；2. 通过绕线布局和锚块结构优化，确保悬挂系统在任意方向冲击下均能保持RHU位置稳定；3. 结合真空环境下多层隔热材料（MLI）和低热导支撑结构，限制热损失至86 mW，保障820 mW热量通过TEC发电 | 0 | FALSE |  | 1400 |  | 24 |  |  |  |  | Ti–6Al–4V（wt.%） | 丝材 | [7 empty] | 钛合金线材通过预张力（22 N）绕制，使用高温环氧树脂（Master Bond EP46 HT）固定；绕制后在200 °C下固化环氧树脂；锚块设计包含交叉孔洞以增强环氧树脂与金属的机械互锁 | [17 empty] | 7.3 | [28 empty] | 深空探测能源系统 | 火星气象站（Pascal任务）的放射性同位素加热单元（RHU） | RHU悬挂支撑结构 | 火星表面高冲击着陆（300–500 G）；长期高温（250 °C）真空或低气压环境；需耐受18年真空密封和放射性衰变气体（如氦气）逸出 | 1
5ebb56ba69d4862f3e2510e11650e9c38865544ef971b5ccb03ba0bb034e2b93_2 | [5 empty] | /home/zjh/Cluster/project_0/data/5ebb56ba69d4862f3e2510e11650e9c38865544ef971b5ccb03ba0bb034e2b93/lab_json.txt | Dynamic response of conventional and hot isostatically pressed Ti-6Al-4V alloys: experiments and modeling | Sia Nemat-Nasser (Department of Mechanical and Aerospace Engineering, Center of Excellence for Advanced Materials, University of California, San Diego); Wei-Guo Guo (Department of Mechanical and Aerospace Engineering, Center of Excellence for Advanced Materials, University of California, San Diego); Vitali F. Nesterenko (Department of Mechanical and Aerospace Engineering, Center of Excellence for Advanced Materials, University of California, San Diego); S.S. Indrakanti (Department of Mechanical and Aerospace Engineering, Center of Excellence for Advanced Materials, University of California, San Diego); Ya-Bei Gu (Department of Mechanical and Aerospace Engineering, Center of Excellence for Advanced Materials, University of California, San Diego) | 首次系统比较了三种不同微观结构（商业、RS-MIL-HIP、RS-HIP）Ti-6Al-4V合金的动态热机械响应；揭示了绝热剪切带的形成条件：高应变率（≥1900 s?1）或低温（≤296 K）下，与材料微观结构无关；提出了基于物理的本构模型（修正自Nemat-Nasser-Li模型），可预测高应变率（≤7000 s?1）和宽温域（77-1000 K）下的流动应力，并证明初始微观结构仅影响阈值应力和非热部分；发现动态应变时效（500-800 K）对流动应力的影响，并通过中断实验验证了温度跳跃对微结构演化的影响 | 1 | FALSE | [8 empty] | Ti–6Al–4V（wt.%）（Al 6.33 ，V 4.13 ，Fe 0.19 ，O 0.28 ，C 0.02 ，N 0.008 ，H 0.002） | HIPed粉末压实体 | [7 empty] | 原料为快速凝固PREP Ti64球形粉末；球磨10分钟（SPEX 8000球磨机，WC容器，WC球，球粉比8:1）；220°C真空脱气10小时；HIP工艺：1050℃/200 MPa/2小时 | [9 empty] | -196-727 | 10?3-7000 | [6 empty] | 7 | [28 empty] | 航空结构件（高比强度需求）; 弹道防护（装甲板、抗冲击部件） | 高应变率服役环境下的结构件; 军用车辆装甲 | 发动机部件; 装甲板、抗冲击部件 | 高应变率（冲击载荷）、宽温域（77-1000 K）、可能伴随绝热剪切和局部熔化 | 1
cd0ca0db7677f05e4236b6942c780edef37726de2101ea286e6ef86bd1608f10_1 | [5 empty] | /home/zjh/Cluster/project_0/data/cd0ca0db7677f05e4236b6942c780edef37726de2101ea286e6ef86bd1608f10/lab_json.txt | Tribological behaviour of Ti3Al2.5V alloy sliding against EN-31 steel under dry condition | M.D. Sharma (印度国立理工学院哈米尔普尔分校机械工程系); R. Sehgal (印度国立理工学院哈米尔普尔分校机械工程系); M. Pant (印度国立理工学院哈米尔普尔分校机械工程系) | 1. 首次系统研究Ti3Al2.5V合金在中参数范围（载荷10-50N，速度1.0-3.0m/s）的摩擦学行为；2. 采用多摩擦测试仪实现精确控制，区别于常规pin-on-disk设备；3. 揭示滑动速度对接触温度的梯度影响规律（49-125℃）；4. 发现20N载荷在3.14m/s速度下的异常磨损率降低现象；5. 通过EDS证实磨损过程中氧化层形成与破裂的周期性机制 | 0 | FALSE | 500 | 620 |  |  |  |  | 100 | 4.48 | Ti–3Al–2.5V（wt.%）（ASTM Gr-9） | 棒材（30 mm × 30 mm × 150 mm矩形棒） | [7 empty] | 原料：Ti-3Al-2.5V合金（ASTM Gr-9）棒材；热处理工艺：1. 固溶处理：930℃±10℃ ×1小时 → 油淬（Meta Quench 39）；2. 时效处理：580℃ ×6小时 |  | 1. 固溶处理：930℃±10℃ ×1小时 → 油淬（Meta Quench 39）；2. 时效处理：580℃ ×6小时 |  | 376.63-381.78 Hv，39-40 HRC | 维氏硬度和洛氏硬度 |  | 690 | [10 empty] | 8.3 | 525 | [27 empty] | 航空航天（压缩机叶片/盘件）、化工设备、生物医学植入物、通用机械工程 | 喷气发动机低压/中压压缩机、飞机起落架机构、液压管路系统、机翼结构连接件 | 压缩机叶片/盘件 | 干滑动摩擦条件；中等载荷（10-50N）；中高速滑动（1.0-3.0m/s）；室温至125℃接触温度 | 1 | 3 | 2.5
8d4a5ebb7559a7de15ef210e49c1fbe6150e2e4ac621c4f6fe4a18e8a749e4a9_1 | [5 empty] | /home/zjh/Cluster/project_0/data/8d4a5ebb7559a7de15ef210e49c1fbe6150e2e4ac621c4f6fe4a18e8a749e4a9/lab_json.txt | Study on laser welding of a Ti-22Al-25Nb alloy: Microstructural evolution and high temperature brittle behavior | Yanbin Chen (State Key Laboratory of Advanced Welding and Joining, Harbin Institute of Technology, Harbin, 150001, China); Kezhao Zhang (State Key Laboratory of Advanced Welding and Joining, Harbin Institute of Technology, Harbin, 150001, China); Xue Hu (State Key Laboratory of Advanced Welding and Joining, Harbin Institute of Technology, Harbin, 150001, China); Zhenglong Lei (State Key Laboratory of Advanced Welding and Joining, Harbin Institute of Technology, Harbin, 150001, China); Longchang Ni (State Key Laboratory of Advanced Welding and Joining, Harbin Institute of Technology, Harbin, 150001, China) | 1. 首次系统研究了Ti-22Al-25Nb合金激光焊接接头的微观结构演变与高温脆性行为。2. 发现高温（650°C）下熔合区晶界处O相的形核与生长是导致脆性断裂的主要原因。3. 通过数值模拟揭示了焊接热循环对熔合区及热影响区相组成的影响，并利用高温共聚焦激光显微镜（HT-CLSM）原位观察了晶界应力集中现象。 | 0 | FALSE |  | 923.2 | 6.1 | 25 | 0.02 | 见图3A |  |  | Ti–22Al–25Nb（at.%） | 热轧板材 | [7 empty] | 热轧后经B2+O相区时效处理，控制冷却速率1°C/min |  | 未额外热处理 | [15 empty] | 13.53 | 551.5 | [27 empty] | 航空与航天工业 | 发动机部件、机身结构等 | 高温结构部件 | 高温环境（如650°C） | 1
8d4a5ebb7559a7de15ef210e49c1fbe6150e2e4ac621c4f6fe4a18e8a749e4a9_2 | [5 empty] | /home/zjh/Cluster/project_0/data/8d4a5ebb7559a7de15ef210e49c1fbe6150e2e4ac621c4f6fe4a18e8a749e4a9/lab_json.txt | Study on laser welding of a Ti-22Al-25Nb alloy: Microstructural evolution and high temperature brittle behavior | Yanbin Chen (State Key Laboratory of Advanced Welding and Joining, Harbin Institute of Technology, Harbin, 150001, China); Kezhao Zhang (State Key Laboratory of Advanced Welding and Joining, Harbin Institute of Technology, Harbin, 150001, China); Xue Hu (State Key Laboratory of Advanced Welding and Joining, Harbin Institute of Technology, Harbin, 150001, China); Zhenglong Lei (State Key Laboratory of Advanced Welding and Joining, Harbin Institute of Technology, Harbin, 150001, China); Longchang Ni (State Key Laboratory of Advanced Welding and Joining, Harbin Institute of Technology, Harbin, 150001, China) | 1. 首次系统研究了Ti-22Al-25Nb合金激光焊接接头的微观结构演变与高温脆性行为。2. 发现高温（650°C）下熔合区晶界处O相的形核与生长是导致脆性断裂的主要原因。3. 通过数值模拟揭示了焊接热循环对熔合区及热影响区相组成的影响，并利用高温共聚焦激光显微镜（HT-CLSM）原位观察了晶界应力集中现象。 | 1 | FALSE |  | 644.3 | 16.1 | 650 |  | 见图3B |  |  | Ti–22Al–25Nb（at.%） | 热轧板材 | [7 empty] | 热轧后经B2+O相区时效处理，控制冷却速率1°C/min |  | 未额外热处理 | [15 empty] | 13.53 | 551.5 | [27 empty] | 航空与航天工业 | 发动机部件、机身结构等 | 高温结构部件 | 高温环境（如650°C） | 1
a7e9e93256c552f862d858238c22df8c39767979c4c1ad8a2f4c9bb0f4c615cf_1 | [5 empty] | /home/zjh/Cluster/project_0/data/a7e9e93256c552f862d858238c22df8c39767979c4c1ad8a2f4c9bb0f4c615cf/lab_json.txt | Cryogenic Machining of Titanium Ti-5553 Alloy | Yusuf Kaynak (马尔马拉大学机械工程系（技术学院）); Armin Gharibi (马尔马拉大学机械工程系（纯科学与应用科学研究院）) | 1. 首次系统研究液氮和二氧化碳两种低温冷却技术对新型近β钛合金Ti-5553高速加工性能的影响；2. 揭示了在210m/min高速切削时，液氮冷却比二氧化碳冷却减少59%刀具磨损的机制差异（液氮以塑性变形为主，二氧化碳以扩散/粘着磨损为主）；3. 发现低温冷却在高速（>120m/min）加工阶段相比常规冷却可显著改善尺寸精度（降低尺寸偏差）；4. 通过XRD首次证实该合金在加工中发生α→β相变，且冷却方式不影响相变特征 | 0 | FALSE | 1250 |  | 10 | 25 |  |  |  |  | Ti–5Al–5V–3Cr–0.5Fe（wt.%） | 棒材（直径20mm） | [7 empty] | 热轧加工（未详细说明参数） | 热轧态（无具体参数） | 无热处理（保持热轧态） |  | 317 ± 5 HV | 显微硬度 | [12 empty] | 8.6 |  |  | 847 | [25 empty] | 航空航天工业 | 波音787客机 | 起落架大型结构件 | 高周疲劳载荷、腐蚀性大气环境、高静强度要求工况 | 1 | 5 | 5 | [6 empty] | 3 |  | 0.5
5edbaff1ef9d9a81f17e0813cb0a1cd91a150574b16d8898229112a21ba0444c_1 | [5 empty] | /home/zjh/Cluster/project_0/data/5edbaff1ef9d9a81f17e0813cb0a1cd91a150574b16d8898229112a21ba0444c/lab_json.txt | Bonding and Integration of Titanium to Graphitic Foams for Thermal Management Applications | Mrityunjay Singh (Ohio Aerospace Institute, 22800 Cedar Point Road, Cleveland, Ohio 44142); Rajiv Asthana (Department of Engineering & Technology, University of Wisconsin-Stout, Menomonie, Wisconsin 54751); Andrew L. Gyekenyesi (Ohio Aerospace Institute, 22800 Cedar Point Road, Cleveland, Ohio 44142); Craig E. Smith (Ohio Aerospace Institute, 22800 Cedar Point Road, Cleveland, Ohio 44142) | 1. 钎焊工艺创新：首次使用Ag-Cu-Ti活性钎料（Cusil-ABA）在真空条件下成功连接高导热石墨泡沫与钛，界面无缺陷且富集钛，表明化学键合主导界面结合；2. 力学性能优势：钎焊接头强度高于石墨泡沫本体，断裂发生在泡沫内部，验证了接头的可靠性；3. 热管理性能分析：通过一维稳态热传导模型证明，钎料渗透对整体热阻影响较小，为轻量化热管理系统设计提供了理论支持；4. 低密度泡沫渗透机理：揭示了钎料在低密度泡沫中的毛细渗透行为，渗透深度与泡沫密度负相关。 | 0 | FALSE | 271 | 346 | 42 | 25 |  |  | 83 |  | 63Ag-35.3Cu-1.75Ti（wt.%） | 粉末或箔材 | [7 empty] | 钎料以粉末或箔材形式使用，真空钎焊（温度815°C，真空度10??–10?? torr，保温5分钟） | [17 empty] | 180 |  | 815 |  |  |  |  | 18.5 × 10??/K | [21 empty] | 热管理（航空电子散热器、热交换器）; 航空航天热管理系统; 高温钎焊 |  | 热沉核心材料、热交换器芯体; 钎焊接头中的金属基板; 石墨泡沫与钛的连接层 | 高温、高导热需求场景，承受热梯度与机械载荷 | 1
bab1535bc8b33bcbd1015a09fa14d29cb3737131f94c17dcc0906c95de473a79_1 | [5 empty] | /home/zjh/Cluster/project_0/data/bab1535bc8b33bcbd1015a09fa14d29cb3737131f94c17dcc0906c95de473a79/lab_json.txt | Thermal residual stresses near the interface between plasma-sprayed hydroxyapatite coating and titanium substrate: Finite element analysis and synchrotron radiation measurements | B. Cofino (LACM, Université de Reims Champagne-Ardenne, France); P. Fogarassy (LACM, Université de Reims Champagne-Ardenne, France); P. Millet (LACM, Université de Reims Champagne-Ardenne, France); A. Lodini (LACM, Université de Reims Champagne-Ardenne, France) | 首次结合同步辐射高分辨率应力测量（10 μm空间分辨率）与有限元分析（FEA）研究等离子喷涂HA涂层与钛基体界面热残余应力；发现传统平面应力假设（σ_z=0）与实验矛盾，提出需考虑三维应力场（σ_z≠0）及涂层真实形貌（孔隙、微裂纹）的影响；通过FEA模拟验证了σ_z的分布（平均27.3 MPa），修正了应力解释框架，与实验数据吻合。 | 0 | FALSE | [6 empty] | 110 | 4.5 | Ti–6Al–4V（wt.%）（钛合金基体，未涂层） | 基板（板材，厚度2.7 mm） | [7 empty] | 喷砂处理（表面粗化） |  |  | 0.31 | [14 empty] | 46.3 | [6 empty] | 8.6×10?? K?1 | [21 empty] | 生物医学植入物（如人工关节、牙科植入体） |  | 植入物表面涂层与基体界面 | 体内生理环境（承受机械载荷、体液腐蚀） | 1
bab1535bc8b33bcbd1015a09fa14d29cb3737131f94c17dcc0906c95de473a79_2 | [5 empty] | /home/zjh/Cluster/project_0/data/bab1535bc8b33bcbd1015a09fa14d29cb3737131f94c17dcc0906c95de473a79/lab_json.txt | Thermal residual stresses near the interface between plasma-sprayed hydroxyapatite coating and titanium substrate: Finite element analysis and synchrotron radiation measurements | B. Cofino (LACM, Université de Reims Champagne-Ardenne, France); P. Fogarassy (LACM, Université de Reims Champagne-Ardenne, France); P. Millet (LACM, Université de Reims Champagne-Ardenne, France); A. Lodini (LACM, Université de Reims Champagne-Ardenne, France) | 首次结合同步辐射高分辨率应力测量（10 μm空间分辨率）与有限元分析（FEA）研究等离子喷涂HA涂层与钛基体界面热残余应力；发现传统平面应力假设（σ_z=0）与实验矛盾，提出需考虑三维应力场（σ_z≠0）及涂层真实形貌（孔隙、微裂纹）的影响；通过FEA模拟验证了σ_z的分布（平均27.3 MPa），修正了应力解释框架，与实验数据吻合。 | 1 | FALSE | [6 empty] | 4.9 | 3.1 | Ti–6Al–4V（wt.%） | 涂层结构（含孔隙和微裂纹网络） | [7 empty] | 喷砂处理基体表面；等离子喷涂参数：功率30 kW，喷涂距离75 mm，氩气流量20 L/min，氮气流量15 L/min；部分样品（E4、E5）基体预热至450°C以提高HA结晶度（结晶度50%）；样品E5额外添加多孔钛粘结层 |  |  | 0.3 | [14 empty] | 0.72 | [6 empty] | 13.3×10?? K?1 | [21 empty] | 生物医学植入物（如人工关节、牙科植入体） |  | 植入物表面涂层与基体界面 | 体内生理环境（承受机械载荷、体液腐蚀） | 1
0206ab80db6fa77b32483f1200851c8736eb81f3c1df689632c067c9ed111e8b_1 | [5 empty] | /home/zjh/Cluster/project_0/data/0206ab80db6fa77b32483f1200851c8736eb81f3c1df689632c067c9ed111e8b/lab_json.txt | A model for machining with nano-additives based minimum quantity lubrication | H. Hegab (Machining Research Laboratory, UOIT, Oshawa, Ontario, Canada; Mechanical Design and Production Engineering Department, Cairo University, Giza, Egypt); H. A. Kishawy (Machining Research Laboratory, UOIT, Oshawa, Ontario, Canada); U. Umer (Advanced Manufacturing Institute, King Saud University, Riyadh, Saudi Arabia); A. Mohany (Aeroacoustic and Noise Control Laboratory, UOIT, Oshawa, Ontario, Canada) | 1. 首次开发集成模型：结合有限元（FE）和计算流体动力学（CFD）方法，分析MQL纳米流体加工镍基高温合金（Inconel 718）和钛合金（Ti-6Al-4V）时的热传递特性、切削温度分布、残余应力等关键参数；2. 考虑温度依赖的边界膜效应：通过CFD模拟纳米流体雾的热对流系数随温度变化的特性，改进传统模型中固定对流系数的局限性；3. 实验与仿真验证：通过切削力、温度和残余应力的实验数据验证模型精度（切削力仿真误差约82.3%-90%），首次在公开文献中模拟MQL纳米流体加工过程。 | 1 | FALSE | 828 | 895 | 10 | 23 |  |  | 114 | 4.47 | Ti–6Al–4V（wt.%）（钛合金，UNS R56400） | 棒材或锻件 | [7 empty] | 标准锻造或轧制工艺 |  |  | 0.3 | 30–34 Rc | 洛氏硬度 | [12 empty] | 7.2 | 560 | 1649 | [26 empty] | 航空航天、汽车工业; 航空航天 | 高温部件; 结构件 | 涡轮盘、燃烧室; 飞机机身、发动机部件 | 高温、高应力、低热传导条件; 低热传导、高应变率（易产生锯齿状切屑） | 1
0794b7110dc767307ecc98a7c54bbf2aa7ec5e4260e42abee87a4f97bebb7f1b_1 | [5 empty] | /home/zjh/Cluster/project_0/data/0794b7110dc767307ecc98a7c54bbf2aa7ec5e4260e42abee87a4f97bebb7f1b/lab_json.txt | Cutting temperatures when ball nose end milling γ-TiAl intermetallic alloys | David K. Aspinwall (Machining Research Group, School of Mechanical Engineering, University of Birmingham, UK); Andrew L. Mantle (Manufacturing Technology, Rolls-Royce plc, Derby, UK); Wai Kok Chan (University of Birmingham, UK); Richard Hood (University of Birmingham, UK); Sein Leung Soo (University of Birmingham, UK) | 1. 多方法测温：首次结合三种测温技术（恒温-工件热电偶、植入式K型热电偶、红外热成像）评估γ-TiAl合金的铣削温度，验证数据一致性；2. 工件倾斜角度影响：发现工件倾斜45°时切削温度显著高于水平放置（如345 m/min时，磨损刀具温度达413°C）；3. 刀具磨损与温度关系：揭示刀具磨损（0.3 mm后刀面磨损）导致温度升高约10%（345 m/min时从375°C升至413°C）；4. 低延展性材料的加工优化：提出球头铣削作为γ-TiAl合金低裂纹表面的可行工艺，因其间歇切削特性降低平均温度。 | 0 | FALSE | [8 empty] | Ti–45Al–2Mn–2Nb（wt.%） | 铸件（HIPped和热处理后） | [7 empty] | 铸造（investment cast）后热等静压（HIP）处理（1260°C/170 MPa，4小时），随后热处理（1010°C，50小时） |  | 热处理（1010°C，50小时） |  | 320–400 HV0.025 | 维氏硬度 | [12 empty] | 22 | [28 empty] | 航空航天（未来航空发动机） | 压气机和涡轮叶片 | 高推重比发动机的轻量化部件 | 高温、低应力（因材料脆性限制），需避免表面裂纹和残余拉应力 | 1
2606e10f2c88213df767da937b7ba8d305fd1d9aec0d5808c0f3810cdf342d9a_1 | [5 empty] | /home/zjh/Cluster/project_0/data/2606e10f2c88213df767da937b7ba8d305fd1d9aec0d5808c0f3810cdf342d9a/lab_json.txt | Additive Laser Metal Deposition on Silicon | Arad Azizi (Department of Mechanical Engineering, Binghamton University, Binghamton, NY 13902); Matthias A. Daeumer (Department of Mechanical Engineering, Binghamton University, Binghamton, NY 13902); Scott N. Schiffres (Department of Mechanical Engineering, Binghamton University, Binghamton, NY 13902; Department of Materials Science & Engineering, Binghamton University, Binghamton, NY 13902) | 1. 首次通过选择性激光熔化（SLM）实现金属（Sn3Ag4Ti合金）与硅基板的强机械结合；2. 利用Ti-Si硅化物层显著改善润湿性和界面强度；3. 直接打印散热结构于电子封装，降低芯片温度；4. 验证了在Sn3Ag4Ti层上继续打印高熔点金属的可行性；5. 样品通过100次热循环无界面失效。 | 0 | FALSE | [7 empty] | 5.75 | Sn–3Ag–4Ti（wt.%）（Sn 93, Ag 3, Ti 4） | 粉末混合后经SLM打印成块体材料 | [7 empty] | 粉末混合：Sn（40 μm）、Ag（5 μm）、Ti（10 μm）粉末按重量百分比混合；激光参数：功率120 W，扫描速度1700 mm/s，层厚20 μm，双次曝光，舱口距离0.09 mm；保护气氛：氮气（O?浓度<1.5%） | [17 empty] | 39.4 | [15 empty] | 18.4 |  | 100 μm/s | [10 empty] | 电子封装热管理 | 微处理器、功率电子设备、数据中心冷却系统 | 直接集成的散热结构（蒸发器、热管、微通道） | 温度范围：-40°C至140°C；高热通量：1 W/mm2；长期可靠性要求（如7×24小时运行） | 1
abbad70aacf370a056a2f304eec9e6e01365910e774cc7dfbb8f004de215100e_1 | [5 empty] | /home/zjh/Cluster/project_0/data/abbad70aacf370a056a2f304eec9e6e01365910e774cc7dfbb8f004de215100e/lab_json.txt | A new material model for 2D numerical simulation of serrated chip formation when machining titanium alloy Ti–6Al–4V | Madalina Calamaz (Laboratoire Matériaux Endommagement Fiabilité Ingénierie des Procédés (LAMEFIP), ENSAM CER Bordeaux, France); Dominique Coupard (Laboratoire Matériaux Endommagement Fiabilité Ingénierie des Procédés (LAMEFIP), ENSAM CER Bordeaux, France); Franck Girot (Laboratoire Matériaux Endommagement Fiabilité Ingénierie des Procédés (LAMEFIP), ENSAM CER Bordeaux, France) | 1. 开发了新型TANH本构模型，在Johnson-Cook模型中引入双曲正切函数描述应变软化效应；2. 首次实现仅通过绝热剪切带形成（无需材料失效准则）模拟钛合金切削过程的锯齿状切屑；3. 提出动态回复/再结晶机制驱动的应变软化数学表达式，包含温度相关的临界应变参数；4. 验证了摩擦系数对切削力预测影响较小的新发现 | 0 | FALSE | 862 | 931 | 10 |  |  |  | 110 | 4.43 | Ti–6Al–4V（wt.%） | 未明确具体形态 | [11 empty] | 340 HV | HV | [12 empty] | 6.6 | 565 | [5 empty] | 9.4×10?? K?1 | 20 ℃ | [20 empty] | 航空工业 | 飞机发动机/机身结构 | 压气机叶片、起落架等 | 高温（500-700°C界面温度）；高应变率（10? s?1量级）；循环热机械载荷；氧化/扩散腐蚀环境 | 1
0a874b4dbab13f1f55e29ae63d996b59de176adcccf2e86d989ea1b4050742a5_1 | [5 empty] | /home/zjh/Cluster/project_0/data/0a874b4dbab13f1f55e29ae63d996b59de176adcccf2e86d989ea1b4050742a5/lab_json.txt | Experimental study on surface integrity of Ti-6Al-4V machined by LS-WEDM | Yadong Gong (School of Mechanical Engineering and Automation, Northeastern University, Shenyang 110819, China); Yao Sun (School of Mechanical Engineering and Automation, Northeastern University, Shenyang 110819, China); Xuelong Wen (School of Mechanical Engineering and Automation, Northeastern University, Shenyang 110819, China); Chao Wang (School of Mechanical Engineering and Automation, Northeastern University, Shenyang 110819, China); Qi Gao (School of Mechanical Engineering and Automation, Northeastern University, Shenyang 110819, China) | 1. 开发了针对TC4钛合金的LS-WEDM多道次切割参数和偏移量优化策略，实现了表面粗糙度0.67 μm；2. 发现TC4电火花加工表面碎屑主要为变形碎片，并提出“热剥离”是另一材料去除机制；3. 揭示了TC4白层纳米晶粒和热影响区晶粒细化现象；4. 首次报道TC4电火花加工表面存在蓝紫色氧化膜，并提出交替脉冲抑制电化学腐蚀的方法。 | 0 | FALSE | 842 | 913 | 10 |  |  |  | 114 | 4.04 | Ti–6Al–4V（wt.%）（Al 5.5~6.8 、V 3.5~4.5 ，其余为Ti） | 5 mm厚板材 | [7 empty] | 常规TC4钛合金加工件 |  |  | 0.33 | [12 empty] | 178 |  | 6.7 |  | 1630 | [26 empty] | 航空航天、汽车、生物医学工业 | 航空发动机、飞机结构件、生物植入物 | 复杂几何形状零件（如涡轮叶片、承力框架） | 高温、高腐蚀性环境（如航空发动机燃烧室） | 1 | 6 | 4
e3ff2456fee956ece637e8866e76b04f437209b96e1eda852f280bc6e03a3672_1 | [5 empty] | /home/zjh/Cluster/project_0/data/e3ff2456fee956ece637e8866e76b04f437209b96e1eda852f280bc6e03a3672/lab_json.txt | Springback prediction of TC4 titanium alloy V-bending under hot stamping condition | YANG Xiao-ming(杨晓明) (北京科技大学机械工程学院); DANG Li-ming(党利明) (北京科技大学机械工程学院); WANG Yao-qi(王耀琦) (中航工业制造技术研究院金属成形技术部); ZHOU Jing(周靖) (北京科技大学机械工程学院; 北京市金属轻量化成形制造重点实验室); WANG Bao-yu(王宝雨) (北京科技大学机械工程学院; 北京市金属轻量化成形制造重点实验室) | 1. 建立了考虑中性层偏移、压边力、摩擦等因素的拉弯成形回弹预测解析模型；2. 揭示了TC4钛合金在750-900°C热冲压条件下的回弹规律：回弹角随温度升高降低50%，发现大凸模半径（30mm）导致回弹显著增加（Δα达8.5°）；3. 通过热力耦合有限元分析阐明了温度场分布与残余应力释放的关联机制 | 0 | FALSE |  |  |  | 750-900 | 0.01-1 | 标距长度10 mm | 110 | 4.51 | Ti–6Al–4V（wt.%）（TC4） | 板材 | [7 empty] | 沿轧制方向线切割加工 |  | 退火态 | [15 empty] | 12.17 | 668.5 | [27 empty] | 航空航天 | 飞机结构件 | V型弯曲结构件 | 高温稳定性需求场景；腐蚀性环境；高比强度要求场景 | 1 | 6 | 4
0e65f57fab4ecfa7a1a4addfb991ac555461d6d8523a353b7676d0ab3d5bd943_1 | [5 empty] | /home/zjh/Cluster/project_0/data/0e65f57fab4ecfa7a1a4addfb991ac555461d6d8523a353b7676d0ab3d5bd943/lab_json.txt | New biocompatible near-beta Ti-Zr-Nb alloy processed by laser powder bed fusion: process optimization | A. Kreitcberg (école de technologie supérieure, 1100 Notre-Dame Street West, Montreal, Quebec, Canada, H3C 1K3); V. Brailovski (école de technologie supérieure, 1100 Notre-Dame Street West, Montreal, Quebec, Canada, H3C 1K3); S. Prokoshkin (National University of Science and Technology "MISIS", 4 Leninskiy Prospect, Moscow, Russia, 119049) | 1. 工艺优化方法创新：结合半无限固体高斯热源解析模型与实验验证，提出L-PBF工艺参数选择框架，显著减少传统试错法所需资源；2. 材料性能突破：首次实现Ti-18Zr-14Nb (at%)合金的L-PBF全致密成形（相对密度>99%），并确定25-45 J/mm3能量密度与10-25 cm3/h构建速率的优化工艺窗口；3. 表面质量控制：揭示能量密度与表面粗糙度的定量关系，提出通过降低构建速率（10-25 cm3/h）改善表面光洁度的策略；4. 后处理效应发现：证实500°C热处理可诱导β相软化，为后续超弹性功能开发奠定基础。 | 0 | FALSE | [7 empty] | 3.396 | Ti–18Zr–14Nb（at.%） | 气体雾化粉末 | [7 empty] | 电极感应熔炼气体雾化（EIGA工艺） | [15 empty] | 78.8 |  | 3.6 | 336 | [27 empty] | 生物医学植入物（骨科与牙科） | 激光粉末床熔融系统（EOSINT M280） | 刚度梯度多孔结构（如骨科植入物） | 人体生理环境（需长期耐腐蚀且避免镍等毒性元素释放） | 1
3cf0c01b335e3363dea484a3188fdaf7d363d5b95366deb4f66388c129b857b6_1 | [5 empty] | /home/zjh/Cluster/project_0/data/3cf0c01b335e3363dea484a3188fdaf7d363d5b95366deb4f66388c129b857b6/lab_json.txt | Influence of Tool Materials on Machinability of Titanium- and Nickel-Based Alloys: A Review | Salman Pervaiz (Department of Production Engineering, KTH Royal Institute of Technology, Stockholm, Sweden); Salman Pervaiz (Department of Mechanical Engineering, American University of Sharjah, Sharjah, UAE); Amir Rashid (Department of Production Engineering, KTH Royal Institute of Technology, Stockholm, Sweden); Ibrahim Deiab (Department of Mechanical Engineering, American University of Sharjah, Sharjah, UAE); Ibrahim Deiab (School of Engineering, University of Guelph, Ontario, Canada); Mihai Nicolescu (Department of Production Engineering, KTH Royal Institute of Technology, Stockholm, Sweden) | 1. 系统性综述: 首次全面评述了钛合金和镍基合金的加工性，涵盖刀具材料、磨损机制、表面完整性缺陷（如白层、残余应力）及新型加工技术（如高压冷却、旋转刀具）；2. 多尺度分析: 结合宏观加工参数与微观表面完整性（如碳化物开裂、微观结构变化），提出加工参数优化方向；3. 刀具材料对比: 详细分析了不同刀具材料（硬质合金、陶瓷、CBN、PCD）在钛/镍合金加工中的性能差异，并提出适用场景；4. 技术应用建议: 提出高压冷却、热辅助加工等创新方法，为航空航天等领域的高效加工提供理论支持。 | 0 | FALSE | 825 | 895 | 10 | 25 |  |  |  | 4.5 | Ti–6Al–4V（wt.%）（α-β合金） | 锻件、板材 | [7 empty] | 熔炼（真空电弧重熔）、锻造（β相区锻造） | [5 empty] | β相区锻造 | [11 empty] | 10 |  | 1632 | [26 empty] | 航空航天、生物医疗; 能源; 航空航天; 航空航天、核能; 能源、航空航天 | 飞机发动机、结构件; 蒸汽涡轮; 燃气轮机、核反应堆 | 压气机叶片、起落架; 涡轮叶片; 机身框架、航天器结构; 涡轮盘、螺栓; 涡轮叶片、密封环; 燃烧室衬里 | 高温（350–400°C）、腐蚀性环境; 高温、高压蒸汽; 高载荷、轻量化需求; 高温（650–700°C）、氧化/腐蚀环境; 高温（700°C以上）、高应力; 高温、热腐蚀 | 1
e3ad3b4815e854196ff868adafbd2e88866298c07842bb6cd3f5dded8b4918ac_1 | [5 empty] | /home/zjh/Cluster/project_0/data/e3ad3b4815e854196ff868adafbd2e88866298c07842bb6cd3f5dded8b4918ac/lab_json.txt | Mécanismes d’usure des outils coupants en usinage à sec de l’alliage de titane aéronautique Ti–6Al–4V (Wear mechanisms of cutting tools used in the dry machining of the aeronautic titanium alloy, Ti–6Al–4V) | Mohammed Nouari (LEMTA CNRS-UMR 7563, école nationale supérieure des mines de Nancy (ENSMN), Saint-Dié-des-Vosges, France); Madalina Calamaz (LAMEFIP ENSAM CER Bordeaux, Talence, France); Franck Girot (LAMEFIP ENSAM CER Bordeaux, Talence, France) | 1. 首次系统研究了干式正交切削Ti-6Al-4V时刀具的磨损机制，揭示了前角（0°、15°、30°）对崩刃和摩擦学参数的影响；2. 通过实验与有限元模拟结合，阐明了高温、高压和动态摩擦导致大前角（30°）工具崩刃的机理；3. 提出干式切削中摩擦系数与温度的非线性关系，解释了低导热性钛合金加工中的热软化效应。 | 0 | FALSE | 862 | 931 | 10 |  |  |  | 110 | 4.43 | Ti–6Al–4V（wt.%）（Al 5.5–6.75 ，V 3.5–4.5 ，Fe ≤ 0.25 ，C ≤ 0.8 ，O ≤ 0.2 ，N ≤ 0.3 ，O+2N ≤ 0.25） | 未明确 | [7 empty] | 干式正交切削 |  |  |  | 340 HV | HV | [12 empty] | 7.3 | 580 | [27 empty] | 航空工业 |  | 航空发动机结构件、高应力机身部件 | 干式加工中的高温（局部可达1000°C）、高接触压力（2.5 GPa）、动态摩擦及化学活性界面 | 1 | 6 | 4
f69d2606ee1cdd2da1117abfffbcc3d06753977c11cacf50f4d214b4aaa45026_1 | [5 empty] | /home/zjh/Cluster/project_0/data/f69d2606ee1cdd2da1117abfffbcc3d06753977c11cacf50f4d214b4aaa45026/lab_json.txt | Machining of Titanium and its Alloys - a Review | A R Machado (Department of Engineering, University of Warwick, Coventry); J Wallbank (Department of Engineering, University of Warwick, Coventry) | 1. 系统分析了钛合金加工中的主要问题（切屑形成、刀具磨损机制）; 2. 提出采用旋转刀具、台阶刀具和超声辅助加工等替代加工方法; 3. 首次将'灾难性热塑性剪切'理论应用于钛合金切屑形成机制分析 | 0 | FALSE | 825 | 895 | 10 |  |  |  | 110 | 4.43 | Ti–6Al–4V（wt.%） | 退火棒材 | [11 empty] | 340 Hv | Hv | [12 empty] | 7.3 | 580 | [27 empty] | 化工、海洋工程、生物医疗; 航空航天、能源; 航空航天; 航空航天、军事; 通用机械制造 | 飞机发动机、导弹 | 腐蚀环境结构件、生物植入物; 发动机压气机叶片; 机身结构件、涡轮盘; 高强度紧固件; 轴类、齿轮等结构件 | 腐蚀性介质、低温环境; 高温蠕变环境; 高应力、中等高温环境; 需要冷成形性的复杂工况; 常规机械载荷环境 | 1 | 6 | 4
fd3274fa42325d573fbc34cf4bceab0e88dedae23d446382108e369b0bd33f0c_1 | [5 empty] | /home/zjh/Cluster/project_0/data/fd3274fa42325d573fbc34cf4bceab0e88dedae23d446382108e369b0bd33f0c/lab_json.txt | Evaluation of an Adhesive Friction Coefficient Under Extreme Contact Conditions and its Application to the Machining Process | Siddharam Mane (Department of Mechanical Engineering, Indian Institute of Technology Bombay, Mumbai 400076, India); Shyamprasad Karagadde (Department of Mechanical Engineering, Indian Institute of Technology Bombay, Mumbai 400076, India); Suhas S. Joshi (Department of Mechanical Engineering, Indian Institute of Technology Bombay, Mumbai 400076, India); Shiv G. Kapoor (Department of Mechanical Science and Engineering, University of Illinois, Urbana, IL 61801, USA) | 1. 开发新型开放式摩擦计（"pin-on-workpiece" tribometer），能够模拟切削过程中刀-屑界面极端接触条件（接触压力达3 GPa，温度达1400 K）；2. 通过实验与有限元模型结合，首次量化了钛合金加工中刀-屑界面的粘着摩擦系数（adhesive CoF）随滑动速度变化的规律（0.5-0.4）；3. 提出动态热分配比（HPR）模型，揭示高速条件下（30-180 m/min）热量向工件转移比例从65%降至46%的规律；4. 通过红外热成像验证了摩擦界面温度分布，发现工件温度在高速条件下高于摩擦头温度的反常现象。 | 0 | FALSE | [6 empty] | 110 | 4.49 | Ti–6Al–4V（wt.%）（钛-6铝-4钒） | 棒材（实验用圆柱形工件） | [10 empty] | 0.34 | [14 empty] | 6.6 | 570 | [5 empty] | 3×10??T +7×10?? mm/(mm·°C) | [21 empty] | 航空航天、医疗器械; 金属切削加工 | 切削加工设备; 车床、铣床 | 切削加工工件; 切削刀具摩擦头 | 高温（1000-1400 K）、高应变（1-4）、高应变率（103-10? s?1）的极端摩擦接触条件; 高接触压力（1-3 GPa）、高温（>1000 K）的刀-屑界面 | 1
6c807bc2e7220b8c8e4ca21dd3929fddf282c6757e0ff7b141f6a462833d274c_1 | [5 empty] | /home/zjh/Cluster/project_0/data/6c807bc2e7220b8c8e4ca21dd3929fddf282c6757e0ff7b141f6a462833d274c/lab_json.txt | Development of vanadium-base alloys for fusion first-wall-blanket applications | D.L. Smith (Argonne National Laboratory, USA); H.M. Chung (Argonne National Laboratory, USA); B.A. Loomis (Bochvar Institute of Inorganic Materials, Russia); H. Matsui (Tohoku University, Japan); S. Votinov (Bochvar Institute of Inorganic Materials, Russia); W. Van Witzenburg (ECN Petten, Netherlands) | 1. 低活化特性：V-Cr-Ti合金具有极低的长寿命放射性和衰变热，安全性优于传统钢和SiC；2. 抗辐照损伤：V-4Cr-4Ti在400-600°C、30 dpa辐照后仍保持≥8%均匀延伸率，DBTT未显著升高；3. 高热负荷能力：高导热、低热膨胀系数支持更高表面热流（比钢高4-7倍）；4. 液态金属兼容性：与锂等液态金属兼容，杂质控制下腐蚀速率低；5. 动态氦模拟实验（DHCE）：首次通过氚衰变模拟聚变环境氦/位移损伤比，验证辐照性能。 | 0 | FALSE |  |  | 27 | 25-700 |  |  |  | 6.1 | V–4Cr–4Ti（wt.%） | 轧制板材（厚度0.5-6 mm） | [7 empty] | 真空熔炼，热轧+冷轧，退火温度1050°C | 单次轧制减薄率≤85%，中间退火 | 1050°C退火，空冷 | 0.36 | [12 empty] | 0.81 |  | 34.45 | 555 | 1890 |  |  |  |  | 10.2-10.5 ×10?? K?1 | 400-600 ℃ |  |  | 约75%总延伸率 | [9 empty] | -200 ℃至25 ℃ |  | 高韧性 | [5 empty] | 核聚变堆 | ITER、DEMO、ARIES-II、TITAN; 自冷锂包层设计（TPSS） | 第一壁/包层结构; 耐辐照结构件 | 温度：200-700°C；中子辐照：30 dpa（ITER）、更高剂量（DEMO）；液态锂冷却剂（含低氧/氮控制）; 高温（≤700°C）、高表面热流; 中子辐照、氦/氢嬗变 | 1
9240e84cefef4af73a782b0e1bc6a25820ac0c2fc850742a3ac6a3c16486768e_1 | [5 empty] | /home/zjh/Cluster/project_0/data/9240e84cefef4af73a782b0e1bc6a25820ac0c2fc850742a3ac6a3c16486768e/lab_json.txt | Laser deposited biocompatible Ca–P coatings on Ti–6Al–4V: Microstructural evolution and thermal modeling | Soumya Nag (Department of Materials Science and Engineering and Center for Advanced Research and Technology, University of North Texas); Sameer R. Paital (Department of Materials Science and Engineering and Center for Advanced Research and Technology, University of North Texas; INTEL Corporation); Peeyush Nandawana (Department of Materials Science and Engineering and Center for Advanced Research and Technology, University of North Texas); Kristopher Mahdak (Department of Materials Science and Engineering and Center for Advanced Research and Technology, University of North Texas); Yee Hsien Ho (Department of Materials Science and Engineering and Center for Advanced Research and Technology, University of North Texas); Hitesh D. Vora (Department of Materials Science and Engineering and Center for Advanced Research and Technology, University of North Texas); Rajarshi Banerjee (Department of Materials Science and Engineering and Center for Advanced Research and Technology, University of North Texas); Narendra B. Dahotre (Department of Materials Science and Engineering and Center for Advanced Research and Technology, University of North Texas) | 1. 开发新型激光直接熔化技术制备具有物理纹理的Ca-P涂层，实现涂层-基体冶金结合；2. 通过多尺度表征（SEM/STEM/EDS/XRD）揭示界面区域存在CaTiO3、Ca3(PO4)2等多相结构；3. 建立三维热力学模型量化激光加工过程中的冷却速率（10^4-10^8 K/s）和温度梯度分布；4. 发现磷元素在Ti-6Al-4V基体β相中的选择性扩散现象 | 0 | FALSE | 795 | 860 |  |  |  |  | 105 | 4.42 | Ti-6Al-4V基体（wt.%）：Ti基，Al 6%，V 4%；Ca–P体系（wt.%）（涂层成分（wt.%）） | 轧制板材 | [7 empty] | 基体预处理：机械抛光至30 μm，丙酮超声清洗；涂层工艺：Nd:YAG激光沉积（波长1064 nm，光斑直径400 μm，扫描速度500 mm/s，激光能量密度137 J/cm2）；前驱体：羟基磷灰石粉末（10-30 μm）喷涂形成200 μm预涂层 | [17 empty] | 34.2 | [28 empty] | 生物医学植入物 | 人工关节假体（髋关节/膝关节）；牙科植入体 | 骨接触界面 | 体内生理环境；载荷条件：人体运动产生的循环机械载荷；腐蚀环境：体液环境（pH 7.4，37℃） | 1 | 6 | 4
b7f94b0d4534df6c6248b7299be2085490a14a46476d96d9de274ce0b2604b2a_1 | [5 empty] | /home/zjh/Cluster/project_0/data/b7f94b0d4534df6c6248b7299be2085490a14a46476d96d9de274ce0b2604b2a/lab_json.txt | Thermal relaxation of residual stress in laser shock peened Ti–6Al–4V alloy | Zhong Zhou (School of Dynamic Systems, College of Engineering and Applied Science, University of Cincinnati, Cincinnati, OH 45221, USA); Sagar Bhamare (School of Dynamic Systems, College of Engineering and Applied Science, University of Cincinnati, Cincinnati, OH 45221, USA); Gokul Ramakrishnan (School of Dynamic Systems, College of Engineering and Applied Science, University of Cincinnati, Cincinnati, OH 45221, USA); Seetha R. Mannava (School of Dynamic Systems, College of Engineering and Applied Science, University of Cincinnati, Cincinnati, OH 45221, USA); Kristina Langer (Air Force Research Laboratory/RBSM, Wright Patterson Air Force Base, Dayton, OH 45433, USA); Youhai Wen (National Energy Technology Laboratory, 1450 Queen Ave SW, Albany, OR 97321, USA); Dong Qian (School of Dynamic Systems, College of Engineering and Applied Science, University of Cincinnati, Cincinnati, OH 45221, USA); Vijay K. Vasudevan (School of Dynamic Systems, College of Engineering and Applied Science, University of Cincinnati, Cincinnati, OH 45221, USA) | 1. 提出了一种结合实验与仿真的方法，研究激光冲击强化（LSP）在Ti–6Al–4V中诱导的残余应力及其短时高温暴露下的热松弛行为；2. 通过校准Johnson–Cook（JC）本构模型参数，实现了对LSP及热载荷下材料非线性力学行为的精确模拟；3. 揭示了残余应力松弛的主要机制为材料高温软化，且大部分松弛发生在暴露初期（10–20分钟）；4. 基于Zener–Wert–Avrami公式，建立了热松弛分析模型，确定了LSP处理Ti–6Al–4V的激活焓范围为0.71–1.37 eV。 | 0 | FALSE | [8 empty] | Ti–6Al–4V（wt.%） | 板材（厚度2 mm） | [7 empty] | 线切割加工后激光冲击强化（LSP处理），参数为：激光能量8 J，脉冲宽度25–30 ns，光斑直径2 mm，单侧冲击，3次重复处理，使用黑色乙烯基胶带作为吸收层，水作为约束层。 | 无 | 无 |  |  |  | 无 | [11 empty] | 6.7 | 590 | [27 empty] | 航空航天发动机、先进运输系统 | 航空发动机（如GE、Pratt & Whitney、Rolls-Royce） | 风扇叶片、压缩机叶片、转子、盘、齿轮、轴 | 高温（≤482°C）、高周疲劳载荷、潜在氧化环境 | 1 | 6 | 4
c5a1533555a714a8f199784ea3c903695bffe5dc63ed094b30a4b9831ea83f03_1 | [5 empty] | /home/zjh/Cluster/project_0/data/c5a1533555a714a8f199784ea3c903695bffe5dc63ed094b30a4b9831ea83f03/lab_json.txt | Interfacial Microstructural Characterization of Ti/Al Joints by Gas Tungsten Arc Welding | Kun Liu (山东大学材料液固结构演变与加工教育部重点实验室); Yajiang Li (山东大学材料液固结构演变与加工教育部重点实验室); Shouzheng Wei (山东大学材料液固结构演变与加工教育部重点实验室); Juan Wang (山东大学材料液固结构演变与加工教育部重点实验室) | 1. 首次通过GTAW（气体保护钨极电弧焊）成功实现Ti/Al异种材料焊接，利用填充焊丝（ER4043）抑制界面脆性金属间化合物形成；2. 发现界面反应层分为连续层和非连续层，且热输入梯度导致界面呈锯齿状金属间化合物（厚度5–10 μm），其分布对力学性能影响显著；3. 揭示Si元素在界面富集并通过固溶强化和弥散析出相提高接头强度；4. 提出HAZ硬度升高源于马氏体相变，界面硬度最高但未达单一Ti?Al相水平。 | 0 | FALSE | [7 empty] | 4.45 | Ti–6.0Al–2.0Zr–1.5V–1.6Mo（wt.%） | 板材（厚度2.5 mm） | [25 empty] | 8.8 | 545 | 1700 |  |  |  |  | 8.9×10?? K?1 | [21 empty] | 航空/航天 |  | 承重结构; 轻量化部件; 异质结构连接件 | 高温、高载荷; 中等温度、腐蚀性环境; 需隔热、隔音、耐高温的复合环境 | 1
f5355edf8215ada3ef069002dd992e56cf70d4b07520a3200cf09ea2107ac430_1 | [5 empty] | /home/zjh/Cluster/project_0/data/f5355edf8215ada3ef069002dd992e56cf70d4b07520a3200cf09ea2107ac430/lab_json.txt | MAKING VANADIUM-BASED RADIATION-RESISTANT ALLOYS FOR FAST-NEUTRON REACTOR PIN SHEATHS | S. N. Votinov (A. A. Bochvar High-Technology Scientific-Research Institute of Inorganic Materials (VNIINM), Moscow, Russia.); V. P. Kolotushkin (A. A. Bochvar High-Technology Scientific-Research Institute of Inorganic Materials (VNIINM), Moscow, Russia.); S. A. Nikulin (State Technological University "Moscow Institute for Steel and Alloys," Moscow, Russia.); V. Yu. Turilina (State Technological University "Moscow Institute for Steel and Alloys," Moscow, Russia.) | 首次系统论证了V–Ti–Cr合金在高温（750–800°C）和高辐射剂量（180 dpa）下优于传统奥氏体钢和铁素体-马氏体钢的综合性能，包括低活化性、高抗肿胀性和优异的热强性；开发了以V–4Ti–4Cr合金为基体、外层包覆12Kh17铁素体不锈钢的复合管材，结合了钒合金的辐射稳定性和钢的耐腐蚀性；提出钒合金中短程有序纳米畴结构的形成是抑制辐射肿胀的关键机制，为合金设计提供了理论依据。 | 0 | FALSE | [6 empty] | 125 |  | V–4Ti–4Cr（at.%） | 管材 | [10 empty] | 0.37 | [14 empty] | 33 |  |  |  | 370 | 550 | 10,000 h | 10×10?? K?1 | 600 ℃ | [20 empty] | 核能（快中子反应堆、聚变堆）; 核能（下一代快中子反应堆）; 核能 | BN-800钠冷快堆、BREST-300铅冷快堆; 高温快堆; 快中子反应堆 | 燃料针套管（Pin Sheath）、第一壁材料（聚变堆）; 燃料针套管; 燃料针套管（复合结构） | 温度：550–750°C；辐射剂量：≥180 dpa；应力：周向应力80–120 MPa；冷却剂：液态钠（含杂质N?、C）或铅。; 温度：750–800°C；辐射剂量：140–180 dpa；冷却剂：高温液态金属。; 温度：≤700°C；腐蚀介质：液态钠、铅、氧化性气氛。 | 1
f5355edf8215ada3ef069002dd992e56cf70d4b07520a3200cf09ea2107ac430_2 | [5 empty] | /home/zjh/Cluster/project_0/data/f5355edf8215ada3ef069002dd992e56cf70d4b07520a3200cf09ea2107ac430/lab_json.txt | MAKING VANADIUM-BASED RADIATION-RESISTANT ALLOYS FOR FAST-NEUTRON REACTOR PIN SHEATHS | S. N. Votinov (A. A. Bochvar High-Technology Scientific-Research Institute of Inorganic Materials (VNIINM), Moscow, Russia.); V. P. Kolotushkin (A. A. Bochvar High-Technology Scientific-Research Institute of Inorganic Materials (VNIINM), Moscow, Russia.); S. A. Nikulin (State Technological University "Moscow Institute for Steel and Alloys," Moscow, Russia.); V. Yu. Turilina (State Technological University "Moscow Institute for Steel and Alloys," Moscow, Russia.) | 首次系统论证了V–Ti–Cr合金在高温（750–800°C）和高辐射剂量（180 dpa）下优于传统奥氏体钢和铁素体-马氏体钢的综合性能，包括低活化性、高抗肿胀性和优异的热强性；开发了以V–4Ti–4Cr合金为基体、外层包覆12Kh17铁素体不锈钢的复合管材，结合了钒合金的辐射稳定性和钢的耐腐蚀性；提出钒合金中短程有序纳米畴结构的形成是抑制辐射肿胀的关键机制，为合金设计提供了理论依据。 | 1 | FALSE | [6 empty] | 120 |  | V–10Ti–5Cr（at.%） | [26 empty] | 30 |  |  |  | 300 | 600 | 10,000 h | 10×10?? K?1 | 600 ℃ | [20 empty] | 核能（快中子反应堆、聚变堆）; 核能（下一代快中子反应堆）; 核能 | BN-800钠冷快堆、BREST-300铅冷快堆; 高温快堆; 快中子反应堆 | 燃料针套管（Pin Sheath）、第一壁材料（聚变堆）; 燃料针套管; 燃料针套管（复合结构） | 温度：550–750°C；辐射剂量：≥180 dpa；应力：周向应力80–120 MPa；冷却剂：液态钠（含杂质N?、C）或铅。; 温度：750–800°C；辐射剂量：140–180 dpa；冷却剂：高温液态金属。; 温度：≤700°C；腐蚀介质：液态钠、铅、氧化性气氛。 | 1
c5a1533555a714a8f199784ea3c903695bffe5dc63ed094b30a4b9831ea83f03_2 | [5 empty] | /home/zjh/Cluster/project_0/data/c5a1533555a714a8f199784ea3c903695bffe5dc63ed094b30a4b9831ea83f03/lab_json.txt | Interfacial Microstructural Characterization of Ti/Al Joints by Gas Tungsten Arc Welding | Kun Liu (山东大学材料液固结构演变与加工教育部重点实验室); Yajiang Li (山东大学材料液固结构演变与加工教育部重点实验室); Shouzheng Wei (山东大学材料液固结构演变与加工教育部重点实验室); Juan Wang (山东大学材料液固结构演变与加工教育部重点实验室) | 1. 首次通过GTAW（气体保护钨极电弧焊）成功实现Ti/Al异种材料焊接，利用填充焊丝（ER4043）抑制界面脆性金属间化合物形成；2. 发现界面反应层分为连续层和非连续层，且热输入梯度导致界面呈锯齿状金属间化合物（厚度5–10 μm），其分布对力学性能影响显著；3. 揭示Si元素在界面富集并通过固溶强化和弥散析出相提高接头强度；4. 提出HAZ硬度升高源于马氏体相变，界面硬度最高但未达单一Ti?Al相水平。 | 1 | FALSE | [7 empty] | 2.78 | Al–4.2Cu–1.5Mg–0.5Mn–0.5Fe–0.5Si–0.3Zn（wt.%） | 板材（厚度2.5 mm） | [25 empty] | 117.2 | 921 | 570 |  |  |  |  | 22.7×10?? K?1 | [21 empty] | 航空/航天 |  | 承重结构; 轻量化部件; 异质结构连接件 | 高温、高载荷; 中等温度、腐蚀性环境; 需隔热、隔音、耐高温的复合环境 | 1
e9a25d788b3d9b72f834ec024dfffa137f2331ec189d6eb1f149e84c108ba583_1 | [5 empty] | /home/zjh/Cluster/project_0/data/e9a25d788b3d9b72f834ec024dfffa137f2331ec189d6eb1f149e84c108ba583/lab_json.txt | Systematic first principle study of physical properties of Cd0.75Ti0.25Z (Z = S, Se,Te) magnetic semiconductors using mBJ functional | Q. Mahmood (Department of Physics, University of the Punjab, Quaid-e-Azam Campus-54590, Lahore, Pakistan); M. Hassan (Department of Physics, University of the Punjab, Quaid-e-Azam Campus-54590, Lahore, Pakistan) | 1. 高居里温度：通过计算证实Cd0.75Ti0.25Z（Z=S, Se, Te）在室温以上具有铁磁性（RTFM），居里温度（Tc）高于室温。2. 磁性起源：强p-d杂化诱导铁磁性，Ti的3d态与阴离子p态相互作用导致交换分裂超过晶体场分裂。3. 光学性能调控：Ti掺杂导致可见光区吸收蓝移，适用于磁光器件和太阳能电池。4. 热电性能：Ti掺杂降低整体热电效率，但Cd0.75Ti0.25S在低温下功率因子提升，显示潜在热电应用。 | 0 | FALSE | [6 empty] | 67.1 |  | Cd–0.75Ti–0.25S（wt.%） | 理论计算模型 | [7 empty] | 密度泛函理论（DFT）计算，使用FP-LAPW+lo方法和mBJ交换关联泛函 |  |  | 0.27 | [10 empty] | 26.3 |  |  | 4.25×10^19 (Ω·m·s)^-1 | [29 empty] | 自旋电子器件; 磁光器件; 太阳能电池; 热电设备 |  |  | 室温至中高温环境 | 1
d10b5c7da5cdcd3535b5489aa787dd5fb7c934c67d03f36a56565792b2a1b5be_2 | [5 empty] | /home/zjh/Cluster/project_0/data/d10b5c7da5cdcd3535b5489aa787dd5fb7c934c67d03f36a56565792b2a1b5be/lab_json.txt | Tribocorrosion behavior of a Ti6Al4V alloy electromagnetic induction nitride layer in a fluorine-containing solution | K.M. Li (贵州师范大学材料与建筑工程学院；贵州大学材料与冶金学院); K.J. Song (贵州大学机械工程学院); J. Guan (贵州师范大学材料与建筑工程学院); F. Yang (贵州师范大学材料与建筑工程学院); J. Liu (贵州师范大学材料与建筑工程学院) | 首次采用真空电磁感应氮化（VEIN）技术快速制备TiN层，显著提升Ti6Al4V合金在含氟溶液中的耐腐蚀和摩擦腐蚀性能；揭示了TiN层在摩擦腐蚀过程中腐蚀与磨损的协同失效机制（ΔM_cw > ΔM_wc > M_w > M_c）；通过电化学腐蚀、SEM-EDS和3D轮廓分析，明确了氟离子浓度对材料损失率及协同效应的影响规律。 | 1 | FALSE | [8 empty] | Ti–6Al–4V（wt.%）（：Al 5.5-6.8%，V 3.5-4.5%，Fe ≤0.30%，C ≤0.10%，N ≤0.05%，O ≤0.02%，H ≤0.015%，余量为Ti） | 表面氮化后的棒材 | [7 empty] | 使用高频电磁感应化学热处理装置在940°C、-30 kPa高纯氮气中处理1小时，循环保压和真空渗透。表面形成致密TiN层（约15 μm厚） |  |  |  | 1211.3 HV?.?? | 维氏硬度测试 | [41 empty] | 生物医学（牙科植入材料） | 人工关节 | 牙科种植体 | 人体体液（含氟离子环境）、外部机械载荷（滑动/微动磨损） | 1 | 6 | 4
2d1a86e5f4c1905ae9a5e02ed8f30ddd757d8e1cd584a287a6845d5257a3928a_1 | [5 empty] | /home/zjh/Cluster/project_0/data/2d1a86e5f4c1905ae9a5e02ed8f30ddd757d8e1cd584a287a6845d5257a3928a/lab_json.txt | APFIM characterization of single-crystal PWA 1480 nickel-base superalloy | M.K. Miller (Metals and Ceramics Division, Oak Ridge National Laboratory, Oak Ridge, TN 37831-6376, USA); R. Jayaram (Metals and Ceramics Division, Oak Ridge National Laboratory, Oak Ridge, TN 37831-6376, USA); L.S. Lin (Materials Engineering, Pratt and Whitney, East Hartford, CT 06108, USA); A.D. Cetel (Materials Engineering, Pratt and Whitney, East Hartford, CT 06108, USA) | 1. 首次发现PWA 1480合金在871°C长期时效后，粗大立方状γ'相内部会析出5-10nm高密度γ相沉淀 2. 通过原子探针定量揭示了Cr、Co、W在γ相富集，Al、Ti、Ta在γ'相富集的元素分配规律 3. 明确了不同热处理制度（1288°C+1079°C vs 1288°C+1079°C+871°C）对γ/γ'相尺寸分布的影响差异 4. 验证了W元素在γ基体中无团簇现象，与含Re改型合金形成对比 | 0 | FALSE | [8 empty] | Ni–11.5Cr–5.1Co–1.3W–11.0Al–1.9Ti–4.0Ta–0.12V–0.11Fe–0.15Si（at.%）（表1数据，混合/表示，平衡量） | 单晶铸件（无后续锻造/轧制加工） | [7 empty] | 单晶定向凝固铸造 |  | 基础处理：1288°C×4h（均匀化）+1079°C×4h（稳定化）；补充处理：871°C×32h（时效） | [44 empty] | 航空发动机热端部件 | 燃气涡轮发动机 | 单晶涡轮叶片 | 表面温度 >1050°C；根部温度 <800°C；高转速/高离心应力；高温氧化环境 | 1
d41ef8c7cd10341ac02fb0522930e96f1f991db38fa91056733edad8b0d7ce4c_1 | [5 empty] | /home/zjh/Cluster/project_0/data/d41ef8c7cd10341ac02fb0522930e96f1f991db38fa91056733edad8b0d7ce4c/lab_json.txt | Thermodynamics and kinetics of Zr–Ti–Cu–Ni–Be bulk metallic glass forming liquids | R. Busch* (Oregon State University, Department of Mechanical Engineering, Rogers Hall 204, Corvallis, OR 97331, USA); A. Masuhr (W.M. Keck Laboratory of Engineering Materials, California Institute of Technology, 138-78, Pasadena, CA 91125, USA); W.L. Johnson (W.M. Keck Laboratory of Engineering Materials, California Institute of Technology, 138-78, Pasadena, CA 91125, USA) | 揭示Zr-Ti-Cu-Ni-Be块体金属玻璃熔体具有超高粘度（比纯金属高3个数量级）; 发现此类合金兼具"强液体"动力学特征与相对热力学稳定性; 建立粘度-扩散-结晶动力学的关联模型: 高温区粘度主导结晶动力学, 低温区原子固态跳跃机制主导; 首次获得完整的TTT图显示895K处最短结晶时间60秒 | 0 | FALSE | [8 empty] | Zr–13.8Ti–12.5Cu–10Ni–22.5Be（wt.%）（Vit 1） | 棒材（水淬态） | [7 empty] | induction melting and subsequent water quenching in 6.35 and 10 mm inner diameter silica tubes | [46 empty] | 高性能结构材料; 精密成型材料 |  | 航天器精密零件; 医疗器械部件; 高耐蚀环境部件 | 高温过冷液态加工环境; 高应变速率工作环境 | 1
d41ef8c7cd10341ac02fb0522930e96f1f991db38fa91056733edad8b0d7ce4c_2 | [5 empty] | /home/zjh/Cluster/project_0/data/d41ef8c7cd10341ac02fb0522930e96f1f991db38fa91056733edad8b0d7ce4c/lab_json.txt | Thermodynamics and kinetics of Zr–Ti–Cu–Ni–Be bulk metallic glass forming liquids | R. Busch* (Oregon State University, Department of Mechanical Engineering, Rogers Hall 204, Corvallis, OR 97331, USA); A. Masuhr (W.M. Keck Laboratory of Engineering Materials, California Institute of Technology, 138-78, Pasadena, CA 91125, USA); W.L. Johnson (W.M. Keck Laboratory of Engineering Materials, California Institute of Technology, 138-78, Pasadena, CA 91125, USA) | 揭示Zr-Ti-Cu-Ni-Be块体金属玻璃熔体具有超高粘度（比纯金属高3个数量级）; 发现此类合金兼具"强液体"动力学特征与相对热力学稳定性; 建立粘度-扩散-结晶动力学的关联模型: 高温区粘度主导结晶动力学, 低温区原子固态跳跃机制主导; 首次获得完整的TTT图显示895K处最短结晶时间60秒 | 1 | FALSE | [8 empty] | Zr–8.25Ti–7.5Cu–10Ni–27.5Be（wt.%）（Vit 4） | 非晶棒材（直径6.35/10 mm） | [7 empty] | induction melting and subsequent water quenching in 6.35 and 10 mm inner diameter silica tubes | [46 empty] | 高性能结构材料; 精密成型材料 |  | 航天器精密零件; 医疗器械部件; 高耐蚀环境部件 | 高温过冷液态加工环境; 高应变速率工作环境 | 1
e76bf0a59ca1572592c614b132f6f4ec93b3bc397912c3be87303b5cfd1059bd_1 | [5 empty] | /home/zjh/Cluster/project_0/data/e76bf0a59ca1572592c614b132f6f4ec93b3bc397912c3be87303b5cfd1059bd/lab_json.txt | EFFECT OF CARBON AND OXYGEN ON MICROSTRUCTURE AND MECHANICAL PROPERTIES OF Ti±25V±15Cr±2Al (WT%) ALLOYS | Y. G. LI (IRC in Materials for High Performance Applications, The University of Birmingham, U.K.; Rolls-Royce Plc, Derby, U.K.); P. A. BLENKINSOP (IRC in Materials for High Performance Applications, The University of Birmingham, U.K.); M. H. LORETTO (IRC in Materials for High Performance Applications, The University of Birmingham, U.K.); D. RUGG (Rolls-Royce Plc, Derby, U.K.); W. VOICE (Rolls-Royce Plc, Derby, U.K.) | 碳的添加显著提高合金的室温延展性（断后延伸率达10%），通过形成Ti?C碳化物吸附氧，抑制α相析出，并细化晶粒；氧含量控制：高氧促进α相析出导致脆性，而碳的加入通过氧吸附降低基体氧浓度，减少α相析出，提升高温稳定性（550°C/500h暴露后仍保持延展性）；微观结构稳定性：Ti?C碳化物抑制长期高温暴露下的α相析出，改善合金冶金稳定性。 | 0 | FALSE | 828 | 858 | 21 | 25 |  |  |  |  | Ti–25V–15Cr–2Al–0.200C–650O（wt.%）（w.p.p.m.，w.p.p.m.） | 锻件 | [7 empty] | 等离子熔炼、锻造（1050°C）、热处理条件1（850°C/2h/AC） |  | 热处理条件1（850°C/2h/AC） |  |  |  | 锻造（1050°C） | [40 empty] | 航空发动机 | 燃气涡轮发动机 | 高温结构部件（如压气机盘、叶片等） | 高温（≤550°C）、氧化/腐蚀环境、高机械应力 | 1 | 2 | 25 | [6 empty] | 15 | [6 empty] | 0.2 | 650
e76bf0a59ca1572592c614b132f6f4ec93b3bc397912c3be87303b5cfd1059bd_2 | /home/wsj/ti/result_1000/split_output_folder/e76bf0a59ca1572592c614b132f6f4ec93b3bc397912c3be87303b5cfd1059bd/_page_7_Figure_1+sub1+om.jpeg | /home/wsj/ti/result_1000/title_repair_output_folder/e76bf0a59ca1572592c614b132f6f4ec93b3bc397912c3be87303b5cfd1059bd/_page_7_Figure_1.jpeg | e76bf0a59ca1572592c614b132f6f4ec93b3bc397912c3be87303b5cfd1059bd | Fig. 5. Optical micrographs showing microstructures of samples exposed at 5508C for 500 h following heat treatment at 10508C/0.5 h/AC plus 7008C/4 h/AC: (a) Ti±25V±15Cr±2Al±0.1C±0.115O; (b) Ti±25V±15Cr±2Al±0.2C±0.11O; (c) Ti±25V±15Cr±2Al±0.2C±0.15O; (d) Ti±25V±15Cr±2Al±0.3C± 0.15O. | om | /home/zjh/Cluster/project_0/data/e76bf0a59ca1572592c614b132f6f4ec93b3bc397912c3be87303b5cfd1059bd/lab_json.txt | EFFECT OF CARBON AND OXYGEN ON MICROSTRUCTURE AND MECHANICAL PROPERTIES OF Ti±25V±15Cr±2Al (WT%) ALLOYS | Y. G. LI (IRC in Materials for High Performance Applications, The University of Birmingham, U.K.; Rolls-Royce Plc, Derby, U.K.); P. A. BLENKINSOP (IRC in Materials for High Performance Applications, The University of Birmingham, U.K.); M. H. LORETTO (IRC in Materials for High Performance Applications, The University of Birmingham, U.K.); D. RUGG (Rolls-Royce Plc, Derby, U.K.); W. VOICE (Rolls-Royce Plc, Derby, U.K.) | 碳的添加显著提高合金的室温延展性（断后延伸率达10%），通过形成Ti?C碳化物吸附氧，抑制α相析出，并细化晶粒；氧含量控制：高氧促进α相析出导致脆性，而碳的加入通过氧吸附降低基体氧浓度，减少α相析出，提升高温稳定性（550°C/500h暴露后仍保持延展性）；微观结构稳定性：Ti?C碳化物抑制长期高温暴露下的α相析出，改善合金冶金稳定性。 | 1 | FALSE | 805 | 842 | 1.5 | 25 |  |  |  |  | Ti–25V–15Cr–2Al–0.200C–950O（wt.%）（w.p.p.m.，w.p.p.m.） | 锻件 | [7 empty] | 等离子熔炼、锻造（1050°C）、热处理条件1（850°C/2h/AC） |  | 热处理条件1（850°C/2h/AC） |  |  |  | 锻造（1050°C） | [40 empty] | 航空发动机 | 燃气涡轮发动机 | 高温结构部件（如压气机盘、叶片等） | 高温（≤550°C）、氧化/腐蚀环境、高机械应力 | 1 | 2 | 25 | [6 empty] | 15 | [6 empty] | 0.2 | 950
e76bf0a59ca1572592c614b132f6f4ec93b3bc397912c3be87303b5cfd1059bd_3 | /home/wsj/ti/result_1000/split_output_folder/e76bf0a59ca1572592c614b132f6f4ec93b3bc397912c3be87303b5cfd1059bd/_page_3_Figure_1+sub0+om.jpeg | /home/wsj/ti/result_1000/title_repair_output_folder/e76bf0a59ca1572592c614b132f6f4ec93b3bc397912c3be87303b5cfd1059bd/_page_3_Figure_1.jpeg | e76bf0a59ca1572592c614b132f6f4ec93b3bc397912c3be87303b5cfd1059bd | Fig. 2. Optical micrographs showing microstructures of Ti±25V±15Cr±2Al±0.135O heat treated at: (a) 8508C/2 h/AC; (b) 10508C/0.5 h/AC plus 7008C/4 h/AC. | om | /home/zjh/Cluster/project_0/data/e76bf0a59ca1572592c614b132f6f4ec93b3bc397912c3be87303b5cfd1059bd/lab_json.txt | EFFECT OF CARBON AND OXYGEN ON MICROSTRUCTURE AND MECHANICAL PROPERTIES OF Ti±25V±15Cr±2Al (WT%) ALLOYS | Y. G. LI (IRC in Materials for High Performance Applications, The University of Birmingham, U.K.; Rolls-Royce Plc, Derby, U.K.); P. A. BLENKINSOP (IRC in Materials for High Performance Applications, The University of Birmingham, U.K.); M. H. LORETTO (IRC in Materials for High Performance Applications, The University of Birmingham, U.K.); D. RUGG (Rolls-Royce Plc, Derby, U.K.); W. VOICE (Rolls-Royce Plc, Derby, U.K.) | 碳的添加显著提高合金的室温延展性（断后延伸率达10%），通过形成Ti?C碳化物吸附氧，抑制α相析出，并细化晶粒；氧含量控制：高氧促进α相析出导致脆性，而碳的加入通过氧吸附降低基体氧浓度，减少α相析出，提升高温稳定性（550°C/500h暴露后仍保持延展性）；微观结构稳定性：Ti?C碳化物抑制长期高温暴露下的α相析出，改善合金冶金稳定性。 | 2 | FALSE | 835 | 853 | 0.5 | 25 |  |  |  |  | Ti–25V–15Cr–2Al–0.200C–1350O（wt.%）（w.p.p.m.，w.p.p.m.） | 锻件 | [7 empty] | 等离子熔炼、锻造（1050°C）、热处理条件1（850°C/2h/AC） |  | 热处理条件1（850°C/2h/AC） |  |  |  | 锻造（1050°C） | [40 empty] | 航空发动机 | 燃气涡轮发动机 | 高温结构部件（如压气机盘、叶片等） | 高温（≤550°C）、氧化/腐蚀环境、高机械应力 | 1 | 2 | 25 | [6 empty] | 15 | [6 empty] | 0.2 | 1350
c303752f6d3d52afecf11942a858b5be20d00fe5eccd31bbe297eda366c51736_1 | [5 empty] | /home/zjh/Cluster/project_0/data/c303752f6d3d52afecf11942a858b5be20d00fe5eccd31bbe297eda366c51736/lab_json.txt | Hot deformation behavior of Ti–5.0Al–2.40Sn–2.02Zr–3.86Mo–3.91Cr alloy with an initial lamellar microstructure in the α + β phase field | Yongquan Ning (School of Materials Science and Engineering, Northwestern Polytechnical University, Xi’an 710072, China); M.W. Fu (Department of Mechanical Engineering, The Hong Kong Polytechnic University, Hung Hom, Kowloon, Hong Kong); Hongyu Hou (Technology Centre, Angang Steel Company Limited, Anshan 114021, China); Zekun Yao (School of Materials Science and Engineering, Northwestern Polytechnical University, Xi’an 710072, China); Hongzhen Guo (School of Materials Science and Engineering, Northwestern Polytechnical University, Xi’an 710072, China) | 1. 首次揭示了具有初始层状组织的Ti–5.0Al–2.40Sn–2.02Zr–3.86Mo–3.91Cr合金在α+β相区的热变形行为；2. 建立了表观激活能313 kJ/mol的本构方程，发现其高于纯钛自扩散激活能（153 kJ/mol）的特殊现象；3. 通过加工图确定了最佳α+β锻造参数（1130 K/0.001 s?1），并发现高应变率（≥3.0 s?1）下存在绝热剪切带失稳区；4. 阐明了层状α相球化过程的微观机制（层板剪切→位错生成→界面形核→界面迁移） | 0 | FALSE | [8 empty] | Ti–5.0Al–2.40Sn–2.02Zr–3.86Mo–3.91Cr（wt.%） | 圆柱形锻件（初始层状组织） | [7 empty] | β锻造工艺获得层状组织 | [5 empty] | α+β锻造工艺（温度1050-1130 K，应变率0.001-10.0 s?1） |  |  |  | 777-857 | 0.001-10.0 | [9 empty] | 902 | [11 empty] | 未明确数值 |  |  |  | 未明确数值 | [9 empty] | 航空航天 | 喷气发动机、压缩机 | 高温结构件 | ≥800 K高温环境 | 1 | 5 |  |  | 2.02 |  | 2.4 |  |  | 3.91 |  |  |  |  | 3.86
94495c122ddffdb7271752a17eac8fc28e3ab666907b6a282218a60b8e7b7de1_1 | [5 empty] | /home/zjh/Cluster/project_0/data/94495c122ddffdb7271752a17eac8fc28e3ab666907b6a282218a60b8e7b7de1/lab_json.txt | Effect of electrolyte composition on TiO2 nanotubular structure formation and its electrochemical evaluation | K.M. Deena (Department of Metallurgy and Materials Engineering, CEET, University of the Punjab, 54590, Lahore, Pakistan); A. Farooqa (Department of Metallurgy and Materials Engineering, CEET, University of the Punjab, 54590, Lahore, Pakistan); M.A. Razaa (Department of Metallurgy and Materials Engineering, CEET, University of the Punjab, 54590, Lahore, Pakistan); W. Haider (Mechanical Engineering Department, The University of Texas Pan American, Edinburg, TX, 78539, US) | 1. 揭示了氟离子浓度梯度对TiO2纳米管形成机制的调控作用：高氟浓度（0.15M NH4F）通过抑制Ti4+扩散促进纳米管自组织生长；2. 提出双时间常数阻抗模型：高频区对应氟离子诱导的TiO2溶解，低频区对应氧化物的吸附过程；3. 发现阳极氧化直接生成缺氧Ti6O相，经热处理可转化为锐钛矿/金红石混合相 | 0 | FALSE | [8 empty] | Ti–6Al–4V（wt.%） | 原始状态：Ti6Al4V合金板材（尺寸30L×10W×4T mm）；处理状态：阳极氧化表面（纳米管/多孔结构）；后处理状态：热处理后氧化物涂层 | [7 empty] | 电解液体系：5种配方（AN-1至AN-5），含NH4F(0-0.15M)、NH4H2PO4(0-0.5M)、H2SO4(30%)等；阳极氧化参数：45V直流，120分钟，两电极体系（石墨对电极） |  | 350℃空气环境，3小时，升温速率10℃/min | [44 empty] | 光催化; 自清洁表面; 太阳能电池; 生物医学植入体 | 光催化反应器; 光伏器件 | 骨科/牙科植入物 | 酸性电解质环境（pH未明确）；光化学活性环境; 光化学活性环境; 生物体液环境（通过阻抗测试模拟） | 1 | 6 | 4
075d56233d3cc6ce8b214da5a35c6de9daf8e48cd47abe685447570607722c71_10 | [5 empty] | /home/zjh/Cluster/project_0/data/075d56233d3cc6ce8b214da5a35c6de9daf8e48cd47abe685447570607722c71/lab_json.txt | 《As-Fabricated and Heat-Treated Microstructures of the Ti-6Al-4V Alloy Processed by Selective Laser Melting》 | T. VILARO (Poly-Shape, Villecresnes, France; Materials Centre of Mines ParisTech, CNRS UMR 7633, Evry, France); C. COLIN (Materials Centre of Mines ParisTech, CNRS UMR 7633, Evry, France); J.D. BARTOUT (Materials Centre of Mines ParisTech, CNRS UMR 7633, Evry, France) | 首次系统研究SLM制备Ti-6Al-4V的热处理优化，提出超固溶线（1323 K）和亚固溶线（1223 K）两种策略，通过调控晶粒形态（柱状或等轴）适应不同载荷需求；揭示缺陷与力学性能各向异性的直接关联，发现横向（TD）加载因缺陷开口效应导致延展性显著下降（仅1.7%），优化SLM参数可提升延展性至8-9%；提出新型回火工艺窗口，回火温度在973-1123 K区间内硬度显著降低，因正交马氏体α''相形成，为平衡强度与延展性提供新途径。 | 9 | FALSE | 925 | 1040 | 7.5 | 25 | 10^-3 |  | 98 |  | Ti–6Al–4V（wt.%） | 增材制造件 + 亚固溶线处理 | [7 empty] | SLM（激光功率160 W，扫描速度600 mm/s，层厚40 μm，预热773 K，氧含量<100 ppm） |  | 1223 K（950°C）保温1小时，水淬（WQ） | [44 empty] | 航空工业 | 飞机发动机、机身结构 | 近净形复杂部件（如涡轮叶片、支架） | 高温（≤773 K）、腐蚀性环境 | 1 | 6 | 4
075d56233d3cc6ce8b214da5a35c6de9daf8e48cd47abe685447570607722c71_11 | [5 empty] | /home/zjh/Cluster/project_0/data/075d56233d3cc6ce8b214da5a35c6de9daf8e48cd47abe685447570607722c71/lab_json.txt | 《As-Fabricated and Heat-Treated Microstructures of the Ti-6Al-4V Alloy Processed by Selective Laser Melting》 | T. VILARO (Poly-Shape, Villecresnes, France; Materials Centre of Mines ParisTech, CNRS UMR 7633, Evry, France); C. COLIN (Materials Centre of Mines ParisTech, CNRS UMR 7633, Evry, France); J.D. BARTOUT (Materials Centre of Mines ParisTech, CNRS UMR 7633, Evry, France) | 首次系统研究SLM制备Ti-6Al-4V的热处理优化，提出超固溶线（1323 K）和亚固溶线（1223 K）两种策略，通过调控晶粒形态（柱状或等轴）适应不同载荷需求；揭示缺陷与力学性能各向异性的直接关联，发现横向（TD）加载因缺陷开口效应导致延展性显著下降（仅1.7%），优化SLM参数可提升延展性至8-9%；提出新型回火工艺窗口，回火温度在973-1123 K区间内硬度显著降低，因正交马氏体α''相形成，为平衡强度与延展性提供新途径。 | 10 | FALSE |  |  | 9 | [5 empty] | Ti–6Al–4V（wt.%） | 增材制造件（优化缺陷） | [7 empty] | SLM（激光功率200 W，扫描速度500 mm/s，层厚30 μm） | [46 empty] | 航空工业 | 飞机发动机、机身结构 | 近净形复杂部件（如涡轮叶片、支架） | 高温（≤773 K）、腐蚀性环境 | 1 | 6 | 4
a26bb452749ff0d7aa3bb9acac10ce1c211e050ae163b959e7faf5795066babb_5 | [5 empty] | /home/zjh/Cluster/project_0/data/a26bb452749ff0d7aa3bb9acac10ce1c211e050ae163b959e7faf5795066babb/lab_json.txt | Reverse effect of hot isostatic pressing on high-speed selective laser melted Ti–6Al–4V alloy | Jungsub Lee (Department of Materials Engineering and Convergence Technology, Center for K-metal, Gyeongsang National University, Jinju, 52828, Republic of Korea); Hyunjong Ha (Korea Institute of Materials Science, Changwon, 51508, Republic of Korea); Jae Bok Seol (Department of Materials Engineering and Convergence Technology, Center for K-metal, Gyeongsang National University, Jinju, 52828, Republic of Korea); Jung Gi Kim (Department of Materials Engineering and Convergence Technology, Center for K-metal, Gyeongsang National University, Jinju, 52828, Republic of Korea); Eun Hyeok Seo (Department of Mechanical Engineering, Ulsan National Institute of Science and Technology, Ulsan, 44919, Republic of Korea); Seung Ki Moon (School of Mechanical and Aerospace Engineering, Nanyang Technological University, 50 Nanyang Ave, 639798, Singapore); Im Doo Jung (Department of Mechanical Engineering, Ulsan National Institute of Science and Technology, Ulsan, 44919, Republic of Korea); Hyokyung Sung (Department of Materials Engineering and Convergence Technology, Center for K-metal, Gyeongsang National University, Jinju, 52828, Republic of Korea) | HIP对高速度打印Ti-6Al-4V的逆向效应：高扫描速度下HIP处理导致α'-板条马氏体向Widmanst?tten α-层状结构转变，降低力学性能；表面粗糙度通过构建角度调控，影响断裂行为；高速度打印与HIP的协同矛盾需权衡工艺参数。 | 4 | FALSE | 857 | 987 | 2.3 |  | 10?3 | 狗骨试样，标距25.4 mm，直径4.75 mm |  |  | Ti–6Al–4V（wt.%） | HIP后处理件 | [7 empty] | 选择性激光熔化（SLM）：激光功率294 W，扫描速度1250 mm/s，孵化间距70 μm，层厚30 μm，支撑高度10 mm |  | 应力消除处理: 720°C，2小时，空冷；热等静压（HIP）: 950°C，3小时，100 MPa压力，氩气环境 | [44 empty] | 医疗、汽车、航空航天工业 |  | 3D打印金属零件（如轻量化结构件、复杂几何部件） | 常规工程环境 | 1 | 6 | 4
bbf14d7427721cbcafbf5eb8a34980ee9fecf78f470d574dddf51984b1b44dd3_4 | [5 empty] | /home/zjh/Cluster/project_0/data/bbf14d7427721cbcafbf5eb8a34980ee9fecf78f470d574dddf51984b1b44dd3/lab_json.txt | Fatigue and Fracture Characteristics of Silicon-Bearing Titanium Alloys | M. W. Mahoney (Rockwell International Science Center, Thousand Oaks, CA 91360); N. E. Paton (Rockwell International Science Center, Thousand Oaks, CA 91360) | 首次明确硅显著降低钛合金的断裂韧性（降幅达40%），但对疲劳裂纹扩展速率影响有限；发现氢在保持时间加载下通过应力诱导基底氢化物形成，大幅加速疲劳裂纹扩展；氧含量变化对疲劳性能无显著影响，但与硅、氢协同作用可能引发材料失效。 | 3 | FALSE | 452 | 592 | 10.17 | 538 |  |  |  |  | Ti–6Al–2Sn–2Zr–1Mo–0.25Si–0.12O（wt.%） | 板材 | [7 empty] | 铸造 → 锻造（1422 K）→ 轧制（1338 K）→ 热处理（1338 K/15 min空冷 + 978 K/2 h空冷） | 轧制（1338 K） | 热处理（1338 K/15 min空冷 + 978 K/2 h空冷） |  |  |  | 锻造（1422 K） | [6 empty] | 98 | [33 empty] | 航空航天高温部件（如发动机组件） | 燃气轮机、航天器结构 | 抗蠕变板材、耐疲劳紧固件 | 高温（811 K）、含氢或氧化环境 | 1
0318cb34ffbdd18d51483595ab8a61310b7a96280b031484649e2df539bd143d_1 | [5 empty] | /home/zjh/Cluster/project_0/data/0318cb34ffbdd18d51483595ab8a61310b7a96280b031484649e2df539bd143d/lab_json.txt | The effect of post-weld heat treatment on the notched tensile fracture of Ti–6Al–4V to Ti–6Al–6V–2Sn dissimilar laser welds | C.T. Hsieh (Department of Materials Engineering, National Taiwan University, Taipei 106, Taiwan, ROC); C.Y. Chu (Institute of Materials Engineering, National Taiwan Ocean University, Keelung 202, Taiwan, ROC); R.K. Shiue (Department of Materials Engineering, National Taiwan University, Taipei 106, Taiwan, ROC); L.W. Tsay (Institute of Materials Engineering, National Taiwan Ocean University, Keelung 202, Taiwan, ROC) | 揭示了异种激光焊接的熔合区缺口拉伸强度对后热处理不敏感，其NTS范围稳定在1060–1180 MPa；发现Mo当量的微小增加会促进熔合区形成细小的篮编织状α+β组织，导致高硬度和低缺口拉伸强度；通过稀释Ti-6-4合金成分显著降低了Ti-6-6-2焊接区的高缺口脆性。 | 0 | FALSE |  |  |  | 25 | 0.02 | 缺口半径约100 μm，缺口深度7.0 mm |  |  | Ti–6Al–4V（wt.%）（：5.90 Al, 3.95 V, 0.11 Fe, 0.01 C, 0.07 O, 0.01 N, 余量 Ti） | 板材（3.0 mm厚） | [7 empty] | 激光焊接（CO2激光，功率2800 W，速度1000 mm/min，Ar/He保护） |  | 无后热处理（AW状态） |  | HV 360 | 维氏硬度（HV 0.3，载荷300 g，保持时间10 s） | [41 empty] | 航空航天、化工、海洋工程; 航空航天 | 结构件; 高强度结构件; 组装件 | 飞机机身、发动机部件 | 高温、腐蚀性环境（如海水、化学介质）; 高温、高应力环境; 高温、复杂应力环境 | 1 | 6 | 4
0318cb34ffbdd18d51483595ab8a61310b7a96280b031484649e2df539bd143d_2 | [5 empty] | /home/zjh/Cluster/project_0/data/0318cb34ffbdd18d51483595ab8a61310b7a96280b031484649e2df539bd143d/lab_json.txt | The effect of post-weld heat treatment on the notched tensile fracture of Ti–6Al–4V to Ti–6Al–6V–2Sn dissimilar laser welds | C.T. Hsieh (Department of Materials Engineering, National Taiwan University, Taipei 106, Taiwan, ROC); C.Y. Chu (Institute of Materials Engineering, National Taiwan Ocean University, Keelung 202, Taiwan, ROC); R.K. Shiue (Department of Materials Engineering, National Taiwan University, Taipei 106, Taiwan, ROC); L.W. Tsay (Institute of Materials Engineering, National Taiwan Ocean University, Keelung 202, Taiwan, ROC) | 揭示了异种激光焊接的熔合区缺口拉伸强度对后热处理不敏感，其NTS范围稳定在1060–1180 MPa；发现Mo当量的微小增加会促进熔合区形成细小的篮编织状α+β组织，导致高硬度和低缺口拉伸强度；通过稀释Ti-6-4合金成分显著降低了Ti-6-6-2焊接区的高缺口脆性。 | 1 | FALSE |  |  |  | 25 | 0.02 | 缺口半径约100 μm，缺口深度7.0 mm |  |  | Ti–6Al–6V–2Sn（wt.%）（：5.50 Al, 5.40 V, 1.90 Sn, 0.5 Fe, 0.54 Cu, 0.02 C, 0.011 N, 余量 Ti） | 板材（3.0 mm厚） | [7 empty] | 激光焊接（CO2激光，功率2800 W，速度1000 mm/min，Ar/He保护） |  | 无后热处理（AW状态） |  | HV 425 | 维氏硬度（HV 0.3，载荷300 g，保持时间10 s） | [41 empty] | 航空航天、化工、海洋工程; 航空航天 | 结构件; 高强度结构件; 组装件 | 飞机机身、发动机部件 | 高温、腐蚀性环境（如海水、化学介质）; 高温、高应力环境; 高温、复杂应力环境 | 1 | 6 | 6 |  |  |  | 2
0318cb34ffbdd18d51483595ab8a61310b7a96280b031484649e2df539bd143d_3 | [5 empty] | /home/zjh/Cluster/project_0/data/0318cb34ffbdd18d51483595ab8a61310b7a96280b031484649e2df539bd143d/lab_json.txt | The effect of post-weld heat treatment on the notched tensile fracture of Ti–6Al–4V to Ti–6Al–6V–2Sn dissimilar laser welds | C.T. Hsieh (Department of Materials Engineering, National Taiwan University, Taipei 106, Taiwan, ROC); C.Y. Chu (Institute of Materials Engineering, National Taiwan Ocean University, Keelung 202, Taiwan, ROC); R.K. Shiue (Department of Materials Engineering, National Taiwan University, Taipei 106, Taiwan, ROC); L.W. Tsay (Institute of Materials Engineering, National Taiwan Ocean University, Keelung 202, Taiwan, ROC) | 揭示了异种激光焊接的熔合区缺口拉伸强度对后热处理不敏感，其NTS范围稳定在1060–1180 MPa；发现Mo当量的微小增加会促进熔合区形成细小的篮编织状α+β组织，导致高硬度和低缺口拉伸强度；通过稀释Ti-6-4合金成分显著降低了Ti-6-6-2焊接区的高缺口脆性。 | 2 | FALSE |  | 1120 |  | 25 | 0.02 | 缺口半径约100 μm，缺口深度7.0 mm |  |  | Ti–6Al–4V–6Al–6V–2Sn（wt.%） | 板材（3.0 mm厚） | [7 empty] | 激光焊接（CO2激光，功率2800 W，速度1000 mm/min，Ar/He保护） |  | 无后热处理（AW状态） |  | HV 380 | 维氏硬度（HV 0.3，载荷300 g，保持时间10 s） | [41 empty] | 航空航天、化工、海洋工程; 航空航天 | 结构件; 高强度结构件; 组装件 | 飞机机身、发动机部件 | 高温、腐蚀性环境（如海水、化学介质）; 高温、高应力环境; 高温、复杂应力环境 | 1
b85b9e1df31aca3f31c242955ba0d1e3f878af71790de136b7965d9f8562f606_3 | [5 empty] | /home/zjh/Cluster/project_0/data/b85b9e1df31aca3f31c242955ba0d1e3f878af71790de136b7965d9f8562f606/lab_json.txt | An in vitro investigation of plasma sprayed hydroxyapatite (HA) coatings produced with flame-spheroidized feedstock | S.W.K. Kweh (Nanyang Technological University, School of Mechanical and Production Engineering); K.A. Khor* (Nanyang Technological University, School of Mechanical and Production Engineering); P. Cheang (Nanyang Technological University, School of Materials Engineering) | 1. 首次采用火焰球化HA原料粉末制备等离子喷涂涂层，改善粉末流动性和沉积效率；2. 揭示热处理对涂层生理稳定性的影响机制：喷涂态涂层显示快速钙磷酸盐溶解/再沉淀（4.1mm/week），热处理涂层保持机械稳定性（弹性模量仅下降24.3%）；3. 建立涂层性能退化定量关系：微硬度下降与浸泡时间呈非线性关系，结合强度下降存在临界时间节点（4周后趋于稳定）。 | 2 | FALSE | [6 empty] | 26.7 |  | Ti–6Al–4V（wt.%）（SHA，20B45 μm原料粉末） | 热处理态涂层 | [7 empty] | 大气等离子喷涂（APS）主电弧气体：氩气（345 kPa），辅助气体：氦气（207 kPa），净能量：12 kW，粉末进给速率：15 g/min，喷涂距离：10 cm |  | 后续热处理（具体参数未说明） | [44 empty] | 生物医学植入物 | 人工髋关节假体; 骨修复植入系统 | 股骨柄涂层; 关节接触面 | 人体生理环境（模拟体液：pH 7.25，36.5℃），动态载荷条件（通过SBF循环模拟） | 1 | 6 | 4
74622485a3ee49e35c4ca68d19ad32bb0d64b6b3c370a38c1c4de83cfeb713e5_1 | [5 empty] | /home/zjh/Cluster/project_0/data/74622485a3ee49e35c4ca68d19ad32bb0d64b6b3c370a38c1c4de83cfeb713e5/lab_json.txt | Thin film shape memory microvalves with adjustable operation temperature | M. Kohl (Forschungszentrum Karlsruhe, IMT, Postfach 3640, 76021 Karlsruhe, Germany); D. Dittmann (Forschungszentrum Karlsruhe, IMT, Postfach 3640, 76021 Karlsruhe, Germany); E. Quandt (Stiftung Caesar, Friedensplatz 16, 53111 Bonn, Germany); B. Winzek (Stiftung Caesar, Friedensplatz 16, 53111 Bonn, Germany) | 1. 材料创新：通过调整Ti-Ni-Pd三元合金的Pd含量，实现了相变温度在405 K以下的可控调节，突破了传统NiTi合金的温控限制；2. 设计创新：采用应力优化的SMA微器件设计（CAO方法），在过渡区实现均匀应力分布（85 MPa），避免脆性材料断裂；3. 工艺创新：混合集成技术将SMA微器件与阀体组件分离制造，兼顾薄膜热处理、微加工和阀体功能的兼容性；4. 性能突破：微阀可在2500 hPa压差和360 sccm流量下工作，且TiNiPd阀耐高温环境（最高333 K）。 | 1 | FALSE | [8 empty] | Ti–20Ni–28Pd(at.%) | 薄膜（厚度10 μm） | [7 empty] | 靶材成分：Ti??Ni??Pd??（质量百分比，wt.%）；磁控溅射参数：背景压力10?? Pa，工作压力0.4 Pa（Ar），溅射功率300 W，沉积速率7.5–10 μm/h，未加热基底；热处理：843 K退火45分钟。 |  | 843 K退火45分钟。 | [18 empty] | 333 | [25 empty] | 微流体系统; 高温微流体系统 | 微阀 | 形状记忆执行器 | 室温环境，压差<2500 hPa。; 高温环境（最高333 K），压差<2500 hPa。 | 1
ab83311e59228503e2025cfb047d2986a2b769b3726441be6dabf23e99ce98bd_3 | [5 empty] | /home/zjh/Cluster/project_0/data/ab83311e59228503e2025cfb047d2986a2b769b3726441be6dabf23e99ce98bd/lab_json.txt | An Investigation of the Fatigue and Fracture Behavior of Mn-Containing Gamma Titanium Aluminides | W.O. Soboyejo (Department of Materials Science and Engineering, The Ohio State University, Columbus, OH 43210-1179); C. Mercer (Department of Materials Science and Engineering, The Ohio State University, Columbus, OH 43210-1179); K. Lou (Union College, Schenectady, NY 12301); S. Heath (AGA Gas Company, Lidingo, S-181 31 Sweden) | 1. 发现Mn偏析机制：首次阐明Mn在晶界偏析是导致Ti-48Al-xMn合金室温沿晶断裂的主要原因，而非传统γ合金的穿晶解理断裂；2. 热处理与性能关联：证明退火时间/温度增加会加剧Mn偏析和α?相析出，导致强度和韧性下降；3. 微观力学模型：提出基于孪生增韧的微观力学框架，用于评估单次和循环加载下的裂纹尖端屏蔽效应；4. 工艺-组织-性能关系：通过不同挤压比（14:1 vs 10:1）和热处理（HTC vs 两阶段退火）的系统研究，揭示了储存功和晶粒尺寸对断裂行为的影响。 | 2 | FALSE | [8 empty] | Ti–48Al–2Mn（at.%） | 挤压件（热挤压比10:1） | [7 empty] | 铸造 + 热等静压（1260℃，172 MPa，4小时） + 挤压（1343℃，10:1） |  | HTC（982℃ 1h/AC + 704℃ 1h/FC + 815℃ 1h/AC） | [10 empty] | 8.9 | [33 empty] | 航空航天高温结构材料 | 航空发动机 | 低压涡轮叶片、高温紧固件 | 温度：室温至815℃；载荷条件：循环载荷（疲劳）、冲击载荷 | 1 | 48 | [8 empty] | 2
b8f4983838f11f6f28a98ccb2ec1924feb65f903374ca773ef21c1e33cb81fbd_2 | [5 empty] | /home/zjh/Cluster/project_0/data/b8f4983838f11f6f28a98ccb2ec1924feb65f903374ca773ef21c1e33cb81fbd/lab_json.txt | Microstructure evolution and mechanical properties of P/M Ti-22Al-25Nb alloy during hot extrusion | J.L. Yang (哈尔滨工业大学材料科学与工程学院); G.F. Wang (哈尔滨工业大学材料科学与工程学院，国家精密热加工重点实验室); W.C. Zhang (哈尔滨工业大学材料科学与工程学院); W.Z. Chen (哈尔滨工业大学材料科学与工程学院); X.Y. Jiao (哈尔滨工业大学材料科学与工程学院); K.F. Zhang (哈尔滨工业大学材料科学与工程学院) | 1. 首次通过元素粉末冶金结合热挤压工艺成功制备了 Ti-22Al-25Nb 合金棒材；2. 热挤压过程中动态再结晶（DRX）显著细化 B2 晶粒，形成强 (110)B2//ED 织构及 {001}<111> 和 {111}<13-1> 纤维织构；3. 室温抗拉强度达 1122.7 MPa，延伸率 7.9%，高温抗拉强度优异（650℃:916.5 MPa，800℃:613.1 MPa）；4. 揭示了热挤压过程中 α2 相溶解、O 相析出与织构演变的协同强化机制。 | 1 | FALSE |  | 1122.7 | 7.9 | 25 | 2.5×10??/s | 狗骨试样（标距尺寸13×3×1.5 mm） |  |  | Ti–22Al–25Nb（at.%） | 挤压态棒材 | [7 empty] | 元素粉末冶金 + 热挤压（1200℃/60min，挤压比10.56:1，速度10 mm/s，空冷） | [46 empty] | 航空航天高温结构材料 | 发动机高温部件 | 轻量化承力结构 | 高温（650–800℃）、高应力 | 1 | 22 |  | 25
b8f4983838f11f6f28a98ccb2ec1924feb65f903374ca773ef21c1e33cb81fbd_3 | [5 empty] | /home/zjh/Cluster/project_0/data/b8f4983838f11f6f28a98ccb2ec1924feb65f903374ca773ef21c1e33cb81fbd/lab_json.txt | Microstructure evolution and mechanical properties of P/M Ti-22Al-25Nb alloy during hot extrusion | J.L. Yang (哈尔滨工业大学材料科学与工程学院); G.F. Wang (哈尔滨工业大学材料科学与工程学院，国家精密热加工重点实验室); W.C. Zhang (哈尔滨工业大学材料科学与工程学院); W.Z. Chen (哈尔滨工业大学材料科学与工程学院); X.Y. Jiao (哈尔滨工业大学材料科学与工程学院); K.F. Zhang (哈尔滨工业大学材料科学与工程学院) | 1. 首次通过元素粉末冶金结合热挤压工艺成功制备了 Ti-22Al-25Nb 合金棒材；2. 热挤压过程中动态再结晶（DRX）显著细化 B2 晶粒，形成强 (110)B2//ED 织构及 {001}<111> 和 {111}<13-1> 纤维织构；3. 室温抗拉强度达 1122.7 MPa，延伸率 7.9%，高温抗拉强度优异（650℃:916.5 MPa，800℃:613.1 MPa）；4. 揭示了热挤压过程中 α2 相溶解、O 相析出与织构演变的协同强化机制。 | 2 | FALSE |  | 916.5 | 10.6 | 650 | 2.5×10??/s | 狗骨试样（标距尺寸13×3×1.5 mm） |  |  | Ti–22Al–25Nb（at.%） | 挤压态棒材 | [7 empty] | 元素粉末冶金 + 热挤压（1200℃/60min，挤压比10.56:1，速度10 mm/s，空冷） | [46 empty] | 航空航天高温结构材料 | 发动机高温部件 | 轻量化承力结构 | 高温（650–800℃）、高应力 | 1 | 22 |  | 25
b8f4983838f11f6f28a98ccb2ec1924feb65f903374ca773ef21c1e33cb81fbd_4 | [5 empty] | /home/zjh/Cluster/project_0/data/b8f4983838f11f6f28a98ccb2ec1924feb65f903374ca773ef21c1e33cb81fbd/lab_json.txt | Microstructure evolution and mechanical properties of P/M Ti-22Al-25Nb alloy during hot extrusion | J.L. Yang (哈尔滨工业大学材料科学与工程学院); G.F. Wang (哈尔滨工业大学材料科学与工程学院，国家精密热加工重点实验室); W.C. Zhang (哈尔滨工业大学材料科学与工程学院); W.Z. Chen (哈尔滨工业大学材料科学与工程学院); X.Y. Jiao (哈尔滨工业大学材料科学与工程学院); K.F. Zhang (哈尔滨工业大学材料科学与工程学院) | 1. 首次通过元素粉末冶金结合热挤压工艺成功制备了 Ti-22Al-25Nb 合金棒材；2. 热挤压过程中动态再结晶（DRX）显著细化 B2 晶粒，形成强 (110)B2//ED 织构及 {001}<111> 和 {111}<13-1> 纤维织构；3. 室温抗拉强度达 1122.7 MPa，延伸率 7.9%，高温抗拉强度优异（650℃:916.5 MPa，800℃:613.1 MPa）；4. 揭示了热挤压过程中 α2 相溶解、O 相析出与织构演变的协同强化机制。 | 3 | FALSE |  | 613.1 | 16.1 | 800 | 2.5×10??/s | 狗骨试样（标距尺寸13×3×1.5 mm） |  |  | Ti–22Al–25Nb（at.%） | 挤压态棒材 | [7 empty] | 元素粉末冶金 + 热挤压（1200℃/60min，挤压比10.56:1，速度10 mm/s，空冷） | [46 empty] | 航空航天高温结构材料 | 发动机高温部件 | 轻量化承力结构 | 高温（650–800℃）、高应力 | 1 | 22 |  | 25
e7c6f872bca195746b209c04a911dc87a8706576e0458128ef8246350d7410cc_2 | [5 empty] | /home/zjh/Cluster/project_0/data/e7c6f872bca195746b209c04a911dc87a8706576e0458128ef8246350d7410cc/lab_json.txt | Interlayer design to control interfacial microstructure and improve mechanical properties of active brazed Invar/SiO?–BN joint | Z.W. Yang (State Key Lab of Advanced Welding and Joining, Harbin Institute of Technology, Harbin 150001, China); L.X. Zhang (State Key Lab of Advanced Welding and Joining, Harbin Institute of Technology, Harbin 150001, China); Y.C. Chen (School of Materials, The University of Manchester, Manchester M13 9PL, UK); J.L. Qi (State Key Lab of Advanced Welding and Joining, Harbin Institute of Technology, Harbin 150001, China); P. He (State Key Lab of Advanced Welding and Joining, Harbin Institute of Technology, Harbin 150001, China); J.C. Feng (State Key Lab of Advanced Welding and Joining, Harbin Institute of Technology, Harbin 150001, China) | 1. 复合钎料层设计：通过Ag–Cu/Cu/Ag–Cu–Ti复合层结构，抑制脆性Fe?Ti和Ni?Ti化合物的形成，优化界面微观结构；2. 反应序列控制：利用Cu箔作为扩散屏障层，限制活性Ti元素向Invar合金扩散，优先与SiO?–BN陶瓷反应生成TiN–TiB?细晶层；3. 力学性能显著提升：使用100 μm厚Cu箔时，接头剪切强度达43 MPa，较单层Ag–Cu–Ti钎料提高207%。 | 1 | FALSE | [8 empty] | Fe–36Ni（wt.%）（Invar合金）；60% h–BN（wt.%）（SiO?–BN陶瓷）；钎料：Ag–28Cu (wt%)/Cu/Ag–21Cu–4.5Ti (wt%)复合层 | Invar合金：板材；SiO?–BN陶瓷：块体；钎料：Ag–Cu箔（50 μm）、Cu箔（100 μm）、Ag–Cu–Ti箔（100 μm） | [7 empty] | 钎焊温度：1123 K，保温时间：10分钟，冷却速率：5 K/min，真空度：2.0 × 10?3 Pa，Cu箔厚度：100 μm | [33 empty] | 43 | 25 | 1 | [10 empty] | 高温透波热防护系统 |  | 陶瓷-金属复合结构件 | 高温、高应力及热循环环境 | 1
1dd6f868c939f9637dfa716e38850c9986c2c9183bc114abe6bf48ac83a702c9_10 | [5 empty] | /home/zjh/Cluster/project_0/data/1dd6f868c939f9637dfa716e38850c9986c2c9183bc114abe6bf48ac83a702c9/lab_json.txt | Effect of oxygen and oxidation on tensile properties of V-5Cr-5Ti alloy | K. Natesan (美国阿贡国家实验室); W.K. Soppet (阿贡国家实验室) | 1. 首次量化了V-5Cr-5Ti合金在300-500°C空气中的氧化动力学，揭示年氧化速率5-27μm；2. 发现氧扩散形成的硬化层深度（120μm）远超氧化层厚度（10μm）；3. 建立预氧化时间与拉伸性能的定量关系，发现24h预氧化即显著影响室温延性；4. 通过SIMS和显微分析揭示氧致脆化机理，确定晶间断裂区深度与横向裂纹长度的对应关系 | 9 | FALSE |  |  | 3.2 | 25 | 1.8×10?? |  |  |  | V–5Cr–5Ti（wt.%）（5Cr，5Ti，Bal V） | 预氧化板材 | [7 empty] | 真空熔炼 |  | 1050°C退火1小时 | [44 empty] | 核能工程 | 聚变反应堆 | 结构材料 | ["高温空气环境（300-500°C）", "氧化性气氛", "长期热暴露（达2060h即~85天）"] | 1
1dd6f868c939f9637dfa716e38850c9986c2c9183bc114abe6bf48ac83a702c9_11 | [5 empty] | /home/zjh/Cluster/project_0/data/1dd6f868c939f9637dfa716e38850c9986c2c9183bc114abe6bf48ac83a702c9/lab_json.txt | Effect of oxygen and oxidation on tensile properties of V-5Cr-5Ti alloy | K. Natesan (美国阿贡国家实验室); W.K. Soppet (阿贡国家实验室) | 1. 首次量化了V-5Cr-5Ti合金在300-500°C空气中的氧化动力学，揭示年氧化速率5-27μm；2. 发现氧扩散形成的硬化层深度（120μm）远超氧化层厚度（10μm）；3. 建立预氧化时间与拉伸性能的定量关系，发现24h预氧化即显著影响室温延性；4. 通过SIMS和显微分析揭示氧致脆化机理，确定晶间断裂区深度与横向裂纹长度的对应关系 | 10 | FALSE | [8 empty] | V–5Cr–5Ti（wt.%）（5Cr，5Ti，Bal V） | 预氧化板材 | [7 empty] | 真空熔炼 |  | 1050°C退火1小时 |  |  | 维氏硬度 | [41 empty] | 核能工程 | 聚变反应堆 | 结构材料 | ["高温空气环境（300-500°C）", "氧化性气氛", "长期热暴露（达2060h即~85天）"] | 1
1f703dbfafa6f806d84fb1b890e08c18350819e8f95ad3ceda2569613fe68140_3 | [5 empty] | /home/zjh/Cluster/project_0/data/1f703dbfafa6f806d84fb1b890e08c18350819e8f95ad3ceda2569613fe68140/lab_json.txt | Development of High Performance Multifilamentary Nb-Ti-Ta Superconductor for LHC Insertion Quadrupoles | P. J. Leet (Applied Superconductivity Center, University of Wisconsin-Madison, USA); C. M. Fischer (Applied Superconductivity Center, University of Wisconsin-Madison, USA); D. C. Larbalestier (Applied Superconductivity Center, University of Wisconsin-Madison, USA); M. T. Naus (Applied Superconductivity Center, University of Wisconsin-Madison, USA); A. A. Squitieri (Applied Superconductivity Center, University of Wisconsin-Madison, USA); W. L. Starch (Applied Superconductivity Center, University of Wisconsin-Madison, USA); R. J. Werner (Applied Superconductivity Center, University of Wisconsin-Madison, USA); P. J. Limon (Fermi National Accelerator Laboratory, USA); G. Sabbi (Fermi National Accelerator Laboratory, USA); A. Zlobin (Fermi National Accelerator Laboratory, USA); E. Gregory (IGC Advanced Superconductors, USA) | 开发了新型Nb-44wt.%Ti-17wt.%Ta合金，在10.5 T（1.9 K）下实现1550 A/mm2的临界电流密度，为当时报道的最高值；揭示了Nb-44Ti-15Ta合金中α-Ti沉淀物体积百分比与临界电流密度的线性关系（5 T和8 T，4.2 K）；发现高应变预处理结合多次热处理可优化微观结构，减少析出相不均匀性；通过高分辨率FESEM观察到热处理后晶界附近的高原子序数区域，推测与Ti扩散相关。 | 2 | FALSE | [8 empty] | Nb–44Ti–17Ta（wt.%） | 单丝（monofilament） | [7 empty] | 由H. C. Starck等离子熔炼制造 |  | 冷加工后未退火，随后进行3次40小时405°C热处理 | [44 empty] | 高能物理加速器; 传统超导磁体 | 大型强子对撞机（LHC） | 插入四极磁体（Insertion Quadrupoles） | 1.9 K超流氦温度，10.5 T高磁场; 1.9 K，8-12 T磁场; 4.2 K液氦温度 | 1
2e7ca4b301496090dff77bedd93ea0b1aa67d1c66e00eb75b634ee2eb518942d_2 | [5 empty] | /home/zjh/Cluster/project_0/data/2e7ca4b301496090dff77bedd93ea0b1aa67d1c66e00eb75b634ee2eb518942d/lab_json.txt | The Effect of Hydrogen on the Strength and Ductility of V-15at.%Cr-5at.%Ti | C. V. Owen (Ames Laboratory, Iowa State University, Ames, IA 50011 (U.S.A.)); W. A. Spitzig (Ames Laboratory, Iowa State University, Ames, IA 50011 (U.S.A.)); A. J. Bevolo (Ames Laboratory, Iowa State University, Ames, IA 50011 (U.S.A.)) | 1. 首次揭示V-15Cr-5Ti合金的低温韧脆转变机制：通过扫描俄歇微探针分析，发现硫和钛的晶界偏析是导致非氢化合金在210 K出现韧脆转变的主要原因；2. 氢对韧脆转变温度的显著影响：仅添加0.10 at.% H即可将韧脆转变温度提高超过100 K至室温以上；3. 合金设计对比：证明V-20Ti合金在含氢条件下仍保持优异延展性，为聚变堆材料选择提供新方向。 | 1 | FALSE |  |  |  | -195-177 | 8.3×10?? | 标距25.4 mm，直径2.03 mm |  |  | V–15Cr–5Ti（at.%）（氢化状态，0.10 H） | 棒材（最终直径2.54 mm） | [7 empty] | 电弧熔炼（Ar保护），热旋锻（1123 K），室温旋锻，退火（1273 K，1.5 h，真空），额外氢化处理（方法未详述） |  | 1273 K退火（晶粒尺寸约30 μm） |  |  |  | 热旋锻（1123 K）→室温旋锻 | [40 empty] | 核聚变反应堆 | 磁约束聚变反应堆 | 第一壁结构材料 | 高温、辐射损伤、氢同位素环境 | 1
fde4d43f5a20ac2fe9fa0f6d1bbc96a9716326abfcffdfaf3f123949c4a4fdd4_1 | [5 empty] | /home/zjh/Cluster/project_0/data/fde4d43f5a20ac2fe9fa0f6d1bbc96a9716326abfcffdfaf3f123949c4a4fdd4/lab_json.txt | STRUCTURE AND SUBSTRUCTURE OF MARTENSITE IN A Ti36.5Ni48.5Hf15 HIGH TEMPERATURE SHAPE MEMORY ALLOY | X. D. Han (北京电子显微镜实验室，中国科学院（北京 100080）；大连理工大学材料工程系（大连 116024）); W. H. Zou (北京电子显微镜实验室，中国科学院（北京 100080）); R. Wang (北京电子显微镜实验室，中国科学院（北京 100080）；武汉大学物理系（武汉 430072）); Z. Zhang; D. Z. Yang (北京电子显微镜实验室，中国科学院（北京 100080）) | 1. 首次明确Ti-Ni-Hf高温形状记忆合金的晶体学特征：确定B19'马氏体单斜结构的精确晶格参数（a=0.293 nm, b=0.411 nm, c=0.473 nm, β=100.4°），并验证其空间群为P2?/m；2. 揭示亚结构差异：发现马氏体变体内部为（001）B19'复合孪晶（非传统TiNi合金的[011]B19'型II孪晶），表明Hf元素显著改变相变机制；3. 建立取向关系与连接面模型：提出B2母相与B19'马氏体间的取向关系（[100]B19' // [100]B2， (011)B19' // (001)B2），并确定两种马氏体变体连接面（(011)B19'和(1, -1, 0.64)B19'）；4. 发现新型自协调机制：观察到马氏体变体以“矛状”和“马赛克状”两种形态共存，其连接面与母相晶面密切相关，区别于TiNi二元合金的典型自协调模式。 | 0 | FALSE | [8 empty] | Ti–48.5Ni–15Hf（at.%） | 变形后的锻件 | [7 empty] | 原材料：电解镍、海绵钛、铪（Hf）；熔炼工艺：电弧熔炼4次；热处理工艺：真空条件下1273 K退火10小时，变形后再次真空1273 K退火1小时 |  | 真空条件下1273 K退火10小时；变形后再次真空1273 K退火1小时 |  |  |  | 变形温度为1273 K | [14 empty] | 227 | [25 empty] | 高温形状记忆合金（HTSMA） | 高温环境下的执行器或传感器 | 航空航天发动机热端部件、核反应堆控制系统 | 高温（相变温度较TiNi合金提升100–150°C），需承受循环热机械载荷 | 1
0eeb333e46cec3ec54b0f67f9a3c8c96024bfb6d3398dbcdcddf5186e505a9a0_1 | [5 empty] | /home/zjh/Cluster/project_0/data/0eeb333e46cec3ec54b0f67f9a3c8c96024bfb6d3398dbcdcddf5186e505a9a0/lab_json.txt | Additive Manufacturing of a Functionally Graded Material from Ti-6Al-4V to Invar: Experimental Characterization and Thermodynamic Calculations | Lourdes D. Bobbio (宾夕法尼亚州立大学材料科学与工程系); Richard A. Otis (宾夕法尼亚州立大学材料科学与工程系); John Paul Borgonia (加州理工学院喷气推进实验室); R. Peter Dillon (加州理工学院喷气推进实验室); Andrew A. Shapiro (加州理工学院喷气推进实验室); Zi-Kui Liu (宾夕法尼亚州立大学材料科学与工程系); Allison M. Beese (宾夕法尼亚州立大学材料科学与工程系) | 首次通过实验表征与CALPHAD热力学计算相结合，研究Ti-6Al-4V到Invar功能梯度材料（FGM）的相组成、微观结构和性能演变；揭示了FGM在增材制造过程中因形成脆性金属间化合物（FeTi、Fe?Ti、Ni?Ti、NiTi?）导致开裂的机制；通过热力学计算预测了梯度区域中低熔点（约1300 K）的存在，解释了材料溢流现象；提出通过非线性梯度路径设计避免有害相的形成，为未来FGM设计提供理论依据。 | 0 | FALSE | [8 empty] | Ti–6Al–4V（wt.%）（未明确具体成分比例） | 沉积态块体 | [7 empty] | 定向能量沉积（DED）增材制造，激光功率900W，扫描速度12.7 mm/s，层高0.38 mm，氩气保护 |  |  |  | 380 ± 2.7 HV | 维氏硬度 | [19 empty] | 8.5–10 × 10?? K?1 | 25 ℃ | [20 empty] | 航空航天、核反应堆、精密光学系统 |  | 耐腐蚀结构件、高温承力部件; 望远镜支撑结构、光学基板 | 极端温度变化、高腐蚀性环境 | 1
1f703dbfafa6f806d84fb1b890e08c18350819e8f95ad3ceda2569613fe68140_4 | [5 empty] | /home/zjh/Cluster/project_0/data/1f703dbfafa6f806d84fb1b890e08c18350819e8f95ad3ceda2569613fe68140/lab_json.txt | Development of High Performance Multifilamentary Nb-Ti-Ta Superconductor for LHC Insertion Quadrupoles | P. J. Leet (Applied Superconductivity Center, University of Wisconsin-Madison, USA); C. M. Fischer (Applied Superconductivity Center, University of Wisconsin-Madison, USA); D. C. Larbalestier (Applied Superconductivity Center, University of Wisconsin-Madison, USA); M. T. Naus (Applied Superconductivity Center, University of Wisconsin-Madison, USA); A. A. Squitieri (Applied Superconductivity Center, University of Wisconsin-Madison, USA); W. L. Starch (Applied Superconductivity Center, University of Wisconsin-Madison, USA); R. J. Werner (Applied Superconductivity Center, University of Wisconsin-Madison, USA); P. J. Limon (Fermi National Accelerator Laboratory, USA); G. Sabbi (Fermi National Accelerator Laboratory, USA); A. Zlobin (Fermi National Accelerator Laboratory, USA); E. Gregory (IGC Advanced Superconductors, USA) | 开发了新型Nb-44wt.%Ti-17wt.%Ta合金，在10.5 T（1.9 K）下实现1550 A/mm2的临界电流密度，为当时报道的最高值；揭示了Nb-44Ti-15Ta合金中α-Ti沉淀物体积百分比与临界电流密度的线性关系（5 T和8 T，4.2 K）；发现高应变预处理结合多次热处理可优化微观结构，减少析出相不均匀性；通过高分辨率FESEM观察到热处理后晶界附近的高原子序数区域，推测与Ti扩散相关。 | 3 | FALSE | [8 empty] | Nb–44Ti–17Ta（wt.%） | 多丝线材（multifilamentary strand） | [7 empty] | 由IGC Advanced Superconductors制造 |  | 初始冷加工应变为6，随后进行3次40小时405°C热处理 | [44 empty] | 高能物理加速器; 传统超导磁体 | 大型强子对撞机（LHC） | 插入四极磁体（Insertion Quadrupoles） | 1.9 K超流氦温度，10.5 T高磁场; 1.9 K，8-12 T磁场; 4.2 K液氦温度 | 1
38f08f621c7574422b543fd861674c40b7020c0ca44eaddb247d18750db6ddc7_3 | [5 empty] | /home/zjh/Cluster/project_0/data/38f08f621c7574422b543fd861674c40b7020c0ca44eaddb247d18750db6ddc7/lab_json.txt | MICROSTRUCTURAL EVOLUTION AND PROPERTIES OF A FORGED GAMMA ALUMINIDE ALLOY | YOUNG-WON (Y-W.) KIM (Metcut-Materials Research Group, P.O. Box 33511, Wright-Patterson Air Force Base, OH 45433-0511, U.S.A.) | 1. 揭示了双相γ钛铝化物合金（Ti-47Al-1Cr-1V-2.5Nb）在锻造及热处理过程中形成的四类微观结构（近γ、双相、近层状、全层状）及其演化机制；2. 发现全层状结构（FL）具有高断裂韧性（20-30 MPa√m），而双相结构（Duplex）具有较高拉伸塑性（3.8%延伸率），但断裂韧性较低（12.9 MPa√m）；3. 通过相图分析及电子显微技术，明确了三种层状结构（Type I、II、III）的形成路径，包括冷却速率对α→γ相变及α?有序化的影响；4. 提出通过控制热处理工艺（如晶粒细化）可优化全层状结构的强度与韧性平衡（如细晶FL的YS达508 MPa，K_ic为22.8 MPa√m）。 | 2 | FALSE | 418 | 487 | 1.1 | 25 |  | 3 mm直径 × 1.8 cm标距长度 |  |  | Ti–47Al–1Cr–1V–2.5Nb（at.%） | 锻件 | [7 empty] | 颅骨熔炼（skull melting）及铸造；热等静压（HIP）：1200°C/3h/270 MPa（氩气）；锻造：等温锻造（1180°C，88%变形量） |  | 1370°C/4h，控制冷却（80°C/min）至900°C，空冷（AC） |  |  |  | 等温锻造（1180°C，88%变形量） | [6 empty] | 25.6 | [33 empty] | 高温结构材料（航空发动机、燃气轮机等） | 航空发动机、燃气轮机等 | 涡轮叶片、压气机部件等 | 高温氧化环境、机械载荷条件 | 1 | 47 | 1 | 2.5 | [5 empty] | 1
38f08f621c7574422b543fd861674c40b7020c0ca44eaddb247d18750db6ddc7_4 | [5 empty] | /home/zjh/Cluster/project_0/data/38f08f621c7574422b543fd861674c40b7020c0ca44eaddb247d18750db6ddc7/lab_json.txt | MICROSTRUCTURAL EVOLUTION AND PROPERTIES OF A FORGED GAMMA ALUMINIDE ALLOY | YOUNG-WON (Y-W.) KIM (Metcut-Materials Research Group, P.O. Box 33511, Wright-Patterson Air Force Base, OH 45433-0511, U.S.A.) | 1. 揭示了双相γ钛铝化物合金（Ti-47Al-1Cr-1V-2.5Nb）在锻造及热处理过程中形成的四类微观结构（近γ、双相、近层状、全层状）及其演化机制；2. 发现全层状结构（FL）具有高断裂韧性（20-30 MPa√m），而双相结构（Duplex）具有较高拉伸塑性（3.8%延伸率），但断裂韧性较低（12.9 MPa√m）；3. 通过相图分析及电子显微技术，明确了三种层状结构（Type I、II、III）的形成路径，包括冷却速率对α→γ相变及α?有序化的影响；4. 提出通过控制热处理工艺（如晶粒细化）可优化全层状结构的强度与韧性平衡（如细晶FL的YS达508 MPa，K_ic为22.8 MPa√m）。 | 3 | FALSE | 508 | 588 | 1.1 | 25 |  | 3 mm直径 × 1.8 cm标距长度 |  |  | Ti–47Al–1Cr–1V–2.5Nb（at.%） | 锻件 | [7 empty] | 颅骨熔炼（skull melting）及铸造；热等静压（HIP）：1200°C/3h/270 MPa（氩气）；锻造：等温锻造（1180°C，88%变形量） |  | 1350°C/1h，控制冷却（80°C/min）至1000°C，空冷（AC） |  |  |  | 等温锻造（1180°C，88%变形量） | [6 empty] | 22.8 | [33 empty] | 高温结构材料（航空发动机、燃气轮机等） | 航空发动机、燃气轮机等 | 涡轮叶片、压气机部件等 | 高温氧化环境、机械载荷条件 | 1 | 47 | 1 | 2.5 | [5 empty] | 1
e7c6f872bca195746b209c04a911dc87a8706576e0458128ef8246350d7410cc_1 | [5 empty] | /home/zjh/Cluster/project_0/data/e7c6f872bca195746b209c04a911dc87a8706576e0458128ef8246350d7410cc/lab_json.txt | Interlayer design to control interfacial microstructure and improve mechanical properties of active brazed Invar/SiO?–BN joint | Z.W. Yang (State Key Lab of Advanced Welding and Joining, Harbin Institute of Technology, Harbin 150001, China); L.X. Zhang (State Key Lab of Advanced Welding and Joining, Harbin Institute of Technology, Harbin 150001, China); Y.C. Chen (School of Materials, The University of Manchester, Manchester M13 9PL, UK); J.L. Qi (State Key Lab of Advanced Welding and Joining, Harbin Institute of Technology, Harbin 150001, China); P. He (State Key Lab of Advanced Welding and Joining, Harbin Institute of Technology, Harbin 150001, China); J.C. Feng (State Key Lab of Advanced Welding and Joining, Harbin Institute of Technology, Harbin 150001, China) | 1. 复合钎料层设计：通过Ag–Cu/Cu/Ag–Cu–Ti复合层结构，抑制脆性Fe?Ti和Ni?Ti化合物的形成，优化界面微观结构；2. 反应序列控制：利用Cu箔作为扩散屏障层，限制活性Ti元素向Invar合金扩散，优先与SiO?–BN陶瓷反应生成TiN–TiB?细晶层；3. 力学性能显著提升：使用100 μm厚Cu箔时，接头剪切强度达43 MPa，较单层Ag–Cu–Ti钎料提高207%。 | 0 | FALSE | [8 empty] | Fe–36Ni（wt.%）（Invar合金）；60% h–BN（wt.%）（SiO?–BN陶瓷）；单层Ag–21Cu–4.5Ti（wt.%）（钎料） | Invar合金：板材；SiO?–BN陶瓷：块体；钎料：箔材（100 μm厚） | [7 empty] | 钎焊温度：1123 K，保温时间：10分钟，冷却速率：5 K/min，真空度：2.0 × 10?3 Pa | [33 empty] | 14 | 25 | 1 | [10 empty] | 高温透波热防护系统 |  | 陶瓷-金属复合结构件 | 高温、高应力及热循环环境 | 1
ed1dd183a1b515fff896b2a6fd42ae0d2b56d11376eb0b58210e98fdf35aa80f_3 | [5 empty] | /home/zjh/Cluster/project_0/data/ed1dd183a1b515fff896b2a6fd42ae0d2b56d11376eb0b58210e98fdf35aa80f/lab_json.txt | Deposition and characterization of Ti1?xNixCu shape memory alloy thin films | Hejun Du (School of Mechanical Production and Engineering, Nanyang Technological University, Singapore; Advanced Materials for Micro and Nano Systems Programme, Singapore-MIT Alliance, Singapore); Yongqing Fu (School of Mechanical Production and Engineering, Nanyang Technological University, Singapore; Advanced Materials for Micro and Nano Systems Programme, Singapore-MIT Alliance, Singapore) | 1. Cu含量对相变行为的调控：首次系统研究了Cu含量（0-15 at.%）对TiNiCu薄膜相变温度、热滞和恢复应力的影响，发现Cu含量增加可显著降低相变温度和热滞。 2. 应力增加率峰值现象：在Cu含量为9 at.%时观察到最大应力增加率（对应驱动速度），为微执行器设计提供了关键参数。 3. 相结构演变规律：通过XRD验证了Cu含量升高导致马氏体相从单斜（B19'）向正交（B19）转变，并抑制R相形成。 | 3 | FALSE | [8 empty] | Ti–35Ni–14.8Cu（at.%）（15 Cu） | 薄膜（厚度3.5 μm） | [7 empty] | 磁控溅射（Ti60Ni40靶，r.f. 400 W；Ti靶DC 30 W；Cu靶DC 15 W），基底温度723 K，氩气压1-2 mTorr | [46 empty] | 微机电系统（MEMS）、生物医学 | 微执行器 | 微阀、微泵、微夹持器 | 温度循环、低应力驱动环境 | 1 |  |  |  |  | 35 |  |  | 14.8
1dd6f868c939f9637dfa716e38850c9986c2c9183bc114abe6bf48ac83a702c9_1 | [5 empty] | /home/zjh/Cluster/project_0/data/1dd6f868c939f9637dfa716e38850c9986c2c9183bc114abe6bf48ac83a702c9/lab_json.txt | Effect of oxygen and oxidation on tensile properties of V-5Cr-5Ti alloy | K. Natesan (美国阿贡国家实验室); W.K. Soppet (阿贡国家实验室) | 1. 首次量化了V-5Cr-5Ti合金在300-500°C空气中的氧化动力学，揭示年氧化速率5-27μm；2. 发现氧扩散形成的硬化层深度（120μm）远超氧化层厚度（10μm）；3. 建立预氧化时间与拉伸性能的定量关系，发现24h预氧化即显著影响室温延性；4. 通过SIMS和显微分析揭示氧致脆化机理，确定晶间断裂区深度与横向裂纹长度的对应关系 | 0 | FALSE |  | 460 | 22 | 500 | 4.3×10?? |  |  |  | V–5Cr–5Ti（wt.%）（5Cr，5Ti，Bal V） | 板材 | [7 empty] | 真空熔炼 |  | 1050°C退火1小时 | [44 empty] | 核能工程 | 聚变反应堆 | 结构材料 | ["高温空气环境（300-500°C）", "氧化性气氛", "长期热暴露（达2060h即~85天）"] | 1
1dd6f868c939f9637dfa716e38850c9986c2c9183bc114abe6bf48ac83a702c9_2 | [5 empty] | /home/zjh/Cluster/project_0/data/1dd6f868c939f9637dfa716e38850c9986c2c9183bc114abe6bf48ac83a702c9/lab_json.txt | Effect of oxygen and oxidation on tensile properties of V-5Cr-5Ti alloy | K. Natesan (美国阿贡国家实验室); W.K. Soppet (阿贡国家实验室) | 1. 首次量化了V-5Cr-5Ti合金在300-500°C空气中的氧化动力学，揭示年氧化速率5-27μm；2. 发现氧扩散形成的硬化层深度（120μm）远超氧化层厚度（10μm）；3. 建立预氧化时间与拉伸性能的定量关系，发现24h预氧化即显著影响室温延性；4. 通过SIMS和显微分析揭示氧致脆化机理，确定晶间断裂区深度与横向裂纹长度的对应关系 | 1 | FALSE |  | 392 | 22 | 500 | 1.8×10?3 |  |  |  | V–5Cr–5Ti（wt.%）（5Cr，5Ti，Bal V） | 板材 | [7 empty] | 真空熔炼 |  | 1050°C退火1小时 | [44 empty] | 核能工程 | 聚变反应堆 | 结构材料 | ["高温空气环境（300-500°C）", "氧化性气氛", "长期热暴露（达2060h即~85天）"] | 1
1dd6f868c939f9637dfa716e38850c9986c2c9183bc114abe6bf48ac83a702c9_3 | [5 empty] | /home/zjh/Cluster/project_0/data/1dd6f868c939f9637dfa716e38850c9986c2c9183bc114abe6bf48ac83a702c9/lab_json.txt | Effect of oxygen and oxidation on tensile properties of V-5Cr-5Ti alloy | K. Natesan (美国阿贡国家实验室); W.K. Soppet (阿贡国家实验室) | 1. 首次量化了V-5Cr-5Ti合金在300-500°C空气中的氧化动力学，揭示年氧化速率5-27μm；2. 发现氧扩散形成的硬化层深度（120μm）远超氧化层厚度（10μm）；3. 建立预氧化时间与拉伸性能的定量关系，发现24h预氧化即显著影响室温延性；4. 通过SIMS和显微分析揭示氧致脆化机理，确定晶间断裂区深度与横向裂纹长度的对应关系 | 2 | FALSE |  |  | 21.5 | 500 | 1.8×10?? |  |  |  | V–5Cr–5Ti（wt.%）（5Cr，5Ti，Bal V） | 预氧化板材 | [7 empty] | 真空熔炼 |  | 1050°C退火1小时 | [44 empty] | 核能工程 | 聚变反应堆 | 结构材料 | ["高温空气环境（300-500°C）", "氧化性气氛", "长期热暴露（达2060h即~85天）"] | 1
1dd6f868c939f9637dfa716e38850c9986c2c9183bc114abe6bf48ac83a702c9_4 | [5 empty] | /home/zjh/Cluster/project_0/data/1dd6f868c939f9637dfa716e38850c9986c2c9183bc114abe6bf48ac83a702c9/lab_json.txt | Effect of oxygen and oxidation on tensile properties of V-5Cr-5Ti alloy | K. Natesan (美国阿贡国家实验室); W.K. Soppet (阿贡国家实验室) | 1. 首次量化了V-5Cr-5Ti合金在300-500°C空气中的氧化动力学，揭示年氧化速率5-27μm；2. 发现氧扩散形成的硬化层深度（120μm）远超氧化层厚度（10μm）；3. 建立预氧化时间与拉伸性能的定量关系，发现24h预氧化即显著影响室温延性；4. 通过SIMS和显微分析揭示氧致脆化机理，确定晶间断裂区深度与横向裂纹长度的对应关系 | 3 | FALSE |  |  | 17.2 | 500 | 1.8×10?? |  |  |  | V–5Cr–5Ti（wt.%）（5Cr，5Ti，Bal V） | 预氧化板材 | [7 empty] | 真空熔炼 |  | 1050°C退火1小时 | [44 empty] | 核能工程 | 聚变反应堆 | 结构材料 | ["高温空气环境（300-500°C）", "氧化性气氛", "长期热暴露（达2060h即~85天）"] | 1
1dd6f868c939f9637dfa716e38850c9986c2c9183bc114abe6bf48ac83a702c9_5 | [5 empty] | /home/zjh/Cluster/project_0/data/1dd6f868c939f9637dfa716e38850c9986c2c9183bc114abe6bf48ac83a702c9/lab_json.txt | Effect of oxygen and oxidation on tensile properties of V-5Cr-5Ti alloy | K. Natesan (美国阿贡国家实验室); W.K. Soppet (阿贡国家实验室) | 1. 首次量化了V-5Cr-5Ti合金在300-500°C空气中的氧化动力学，揭示年氧化速率5-27μm；2. 发现氧扩散形成的硬化层深度（120μm）远超氧化层厚度（10μm）；3. 建立预氧化时间与拉伸性能的定量关系，发现24h预氧化即显著影响室温延性；4. 通过SIMS和显微分析揭示氧致脆化机理，确定晶间断裂区深度与横向裂纹长度的对应关系 | 4 | FALSE |  |  | 13.5 | 500 | 1.8×10?? |  |  |  | V–5Cr–5Ti（wt.%）（5Cr，5Ti，Bal V） | 预氧化板材 | [7 empty] | 真空熔炼 |  | 1050°C退火1小时 | [44 empty] | 核能工程 | 聚变反应堆 | 结构材料 | ["高温空气环境（300-500°C）", "氧化性气氛", "长期热暴露（达2060h即~85天）"] | 1
1dd6f868c939f9637dfa716e38850c9986c2c9183bc114abe6bf48ac83a702c9_6 | [5 empty] | /home/zjh/Cluster/project_0/data/1dd6f868c939f9637dfa716e38850c9986c2c9183bc114abe6bf48ac83a702c9/lab_json.txt | Effect of oxygen and oxidation on tensile properties of V-5Cr-5Ti alloy | K. Natesan (美国阿贡国家实验室); W.K. Soppet (阿贡国家实验室) | 1. 首次量化了V-5Cr-5Ti合金在300-500°C空气中的氧化动力学，揭示年氧化速率5-27μm；2. 发现氧扩散形成的硬化层深度（120μm）远超氧化层厚度（10μm）；3. 建立预氧化时间与拉伸性能的定量关系，发现24h预氧化即显著影响室温延性；4. 通过SIMS和显微分析揭示氧致脆化机理，确定晶间断裂区深度与横向裂纹长度的对应关系 | 5 | FALSE |  |  | 9 | 500 | 1.8×10?? |  |  |  | V–5Cr–5Ti（wt.%）（5Cr，5Ti，Bal V） | 预氧化板材 | [7 empty] | 真空熔炼 |  | 1050°C退火1小时 | [44 empty] | 核能工程 | 聚变反应堆 | 结构材料 | ["高温空气环境（300-500°C）", "氧化性气氛", "长期热暴露（达2060h即~85天）"] | 1
1dd6f868c939f9637dfa716e38850c9986c2c9183bc114abe6bf48ac83a702c9_7 | [5 empty] | /home/zjh/Cluster/project_0/data/1dd6f868c939f9637dfa716e38850c9986c2c9183bc114abe6bf48ac83a702c9/lab_json.txt | Effect of oxygen and oxidation on tensile properties of V-5Cr-5Ti alloy | K. Natesan (美国阿贡国家实验室); W.K. Soppet (阿贡国家实验室) | 1. 首次量化了V-5Cr-5Ti合金在300-500°C空气中的氧化动力学，揭示年氧化速率5-27μm；2. 发现氧扩散形成的硬化层深度（120μm）远超氧化层厚度（10μm）；3. 建立预氧化时间与拉伸性能的定量关系，发现24h预氧化即显著影响室温延性；4. 通过SIMS和显微分析揭示氧致脆化机理，确定晶间断裂区深度与横向裂纹长度的对应关系 | 6 | FALSE |  |  | 26.5 | 25 | 1.8×10?? |  |  |  | V–5Cr–5Ti（wt.%）（5Cr，5Ti，Bal V） | 预氧化板材 | [7 empty] | 真空熔炼 |  | 1050°C退火1小时 | [44 empty] | 核能工程 | 聚变反应堆 | 结构材料 | ["高温空气环境（300-500°C）", "氧化性气氛", "长期热暴露（达2060h即~85天）"] | 1
1dd6f868c939f9637dfa716e38850c9986c2c9183bc114abe6bf48ac83a702c9_8 | [5 empty] | /home/zjh/Cluster/project_0/data/1dd6f868c939f9637dfa716e38850c9986c2c9183bc114abe6bf48ac83a702c9/lab_json.txt | Effect of oxygen and oxidation on tensile properties of V-5Cr-5Ti alloy | K. Natesan (美国阿贡国家实验室); W.K. Soppet (阿贡国家实验室) | 1. 首次量化了V-5Cr-5Ti合金在300-500°C空气中的氧化动力学，揭示年氧化速率5-27μm；2. 发现氧扩散形成的硬化层深度（120μm）远超氧化层厚度（10μm）；3. 建立预氧化时间与拉伸性能的定量关系，发现24h预氧化即显著影响室温延性；4. 通过SIMS和显微分析揭示氧致脆化机理，确定晶间断裂区深度与横向裂纹长度的对应关系 | 7 | FALSE |  |  | 7 | 25 | 1.8×10?? |  |  |  | V–5Cr–5Ti（wt.%）（5Cr，5Ti，Bal V） | 预氧化板材 | [7 empty] | 真空熔炼 |  | 1050°C退火1小时 | [44 empty] | 核能工程 | 聚变反应堆 | 结构材料 | ["高温空气环境（300-500°C）", "氧化性气氛", "长期热暴露（达2060h即~85天）"] | 1
1dd6f868c939f9637dfa716e38850c9986c2c9183bc114abe6bf48ac83a702c9_9 | [5 empty] | /home/zjh/Cluster/project_0/data/1dd6f868c939f9637dfa716e38850c9986c2c9183bc114abe6bf48ac83a702c9/lab_json.txt | Effect of oxygen and oxidation on tensile properties of V-5Cr-5Ti alloy | K. Natesan (美国阿贡国家实验室); W.K. Soppet (阿贡国家实验室) | 1. 首次量化了V-5Cr-5Ti合金在300-500°C空气中的氧化动力学，揭示年氧化速率5-27μm；2. 发现氧扩散形成的硬化层深度（120μm）远超氧化层厚度（10μm）；3. 建立预氧化时间与拉伸性能的定量关系，发现24h预氧化即显著影响室温延性；4. 通过SIMS和显微分析揭示氧致脆化机理，确定晶间断裂区深度与横向裂纹长度的对应关系 | 8 | FALSE |  |  | 3.2 | 25 | 1.8×10?? |  |  |  | V–5Cr–5Ti（wt.%）（5Cr，5Ti，Bal V） | 预氧化板材 | [7 empty] | 真空熔炼 |  | 1050°C退火1小时 | [44 empty] | 核能工程 | 聚变反应堆 | 结构材料 | ["高温空气环境（300-500°C）", "氧化性气氛", "长期热暴露（达2060h即~85天）"] | 1
3911ce9d5eb540334e7bd669f358c57e4a257f95ee5b8e6eae6d5e6a8c780acb_2 | /home/wsj/ti/result_1000/split_output_folder/3911ce9d5eb540334e7bd669f358c57e4a257f95ee5b8e6eae6d5e6a8c780acb/_page_4_Figure_13+sub0+om.jpeg | /home/wsj/ti/result_1000/title_repair_output_folder/3911ce9d5eb540334e7bd669f358c57e4a257f95ee5b8e6eae6d5e6a8c780acb/_page_4_Figure_13.jpeg | 3911ce9d5eb540334e7bd669f358c57e4a257f95ee5b8e6eae6d5e6a8c780acb | **Fig. 4.** Experimental approach. | om | /home/zjh/Cluster/project_0/data/3911ce9d5eb540334e7bd669f358c57e4a257f95ee5b8e6eae6d5e6a8c780acb/lab_json.txt | Systematic exploration of the L-PBF processing behavior and resulting properties of β-stabilized Ti-alloys prepared by in-situ alloy formation | Florian Huber (Institute of Photonic Technologies, Friedrich-Alexander-Universit?t Erlangen-Nürnberg; Erlangen Graduate School in Advanced Optical Technologies, Friedrich-Alexander-Universit?t Erlangen-Nürnberg; Collaborative Research Center 814: Additive Manufacturing, Friedrich-Alexander-Universit?t Erlangen-Nürnberg); Thomas Papke (Collaborative Research Center 814: Additive Manufacturing, Friedrich-Alexander-Universit?t Erlangen-Nürnberg; Institute of Manufacturing Technology, Friedrich-Alexander-Universit?t Erlangen-Nürnberg); (Institute of Photonic Technologies, Friedrich-Alexander-Universit?t Erlangen-Nürnberg); Richard Rothfelder (Institute of Photonic Technologies, Friedrich-Alexander-Universit?t Erlangen-Nürnberg; Erlangen Graduate School in Advanced Optical Technologies, Friedrich-Alexander-Universit?t Erlangen-Nürnberg; Collaborative Research Center 814: Additive Manufacturing, Friedrich-Alexander-Universit?t Erlangen-Nürnberg); Pavel Krakhmalev (Department of Engineering and Physics, Karlstad University); Marion Merklein (Erlangen Graduate School in Advanced Optical Technologies, Friedrich-Alexander-Universit?t Erlangen-Nürnberg; Collaborative Research Center 814: Additive Manufacturing, Friedrich-Alexander-Universit?t Erlangen-Nürnberg; Institute of Manufacturing Technology, Friedrich-Alexander-Universit?t Erlangen-Nürnberg); Michael Schmidt (Institute of Photonic Technologies, Friedrich-Alexander-Universit?t Erlangen-Nürnberg; Erlangen Graduate School in Advanced Optical Technologies, Friedrich-Alexander-Universit?t Erlangen-Nürnberg; Collaborative Research Center 814: Additive Manufacturing, Friedrich-Alexander-Universit?t Erlangen-Nürnberg) | 1. 原位合金化均质性: 首次系统验证了通过L-PBF原位合金化制备β稳定钛合金的可行性，并实现了元素分布的高度均匀性（EDS线扫描标准偏差<1%）。; 2. 宽Moeq范围工艺兼容性: 发现单一L-PBF参数集可覆盖Moeq从-3.3到25的钛合金加工，且相对密度均>99.8%，突破了传统β钛合金加工窗口限制。; 3. 冷却速率与β相稳定性关系: 揭示L-PBF快速冷却（10? K/s）下，Moeq≥10即可保留>90% β相，而炉冷需Moeq≥20，定量建立了冷却速率-β相稳定性关联模型。; 4. ω相致脆机制: 首次发现Moeq=15–20区间合金在L-PBF过程中形成ω相，导致冷裂纹，填补了高能束加工钛合金中ω相行为的研究空白。; 5. 高Moeq合金超塑性: Moeq=25合金展现>50%压缩断裂应变，为迄今报道L-PBF钛合金最高塑性之一，未发生开裂，拓展了增材制造β钛合金的应用边界。 | 6 | FALSE | [8 empty] | Ti–6Al–4V（wt.%） | 热处理态 | [7 empty] | 激光粉末床熔融（L-PBF），参数：400 W激光功率，1200 mm/s扫描速度，100 μm光斑直径，120 μm扫描间距，50 μm层厚 |  | 850°C退火2小时，炉冷，氩气保护 |  |  |  |  | 962 |  | 16.5 | 25 | 5 mm/min | [35 empty] | 航空航天、医疗植入; 航空发动机部件、生物医用; 高强轻质结构（如航天紧固件）、超塑性成形部件 |  | 结构件、关节假体; 轻量化支架、定制化植入物; 复杂薄壁结构、耐腐蚀管道 | 常温/中温（<400°C）、低腐蚀环境; 需兼顾强度与塑性的中低温环境; 高应力、高耐蚀需求环境 | 1
9915bcb2988521fd1034d6a84bdcf2c008ff8abbc19c72b2d0998c6dc5cd0f21_3 | [5 empty] | /home/zjh/Cluster/project_0/data/9915bcb2988521fd1034d6a84bdcf2c008ff8abbc19c72b2d0998c6dc5cd0f21/lab_json.txt | Microstructural Modeling and Process Control During Hot Working of Commercial Ti-6Al-4V: Response of Lamellar and Equiaxed Starting Microstructures | Y. V. R. K. Prasad (Materials Process Design Branch (AFRL/MLMR), Materials and Manufacturing Directorate, Air Force Research Laboratory, Wright-Patterson Air Force Base, OH 45433-7746); T. Seshacharyulu (Materials Process Design Branch (AFRL/MLMR), Materials and Manufacturing Directorate, Air Force Research Laboratory, Wright-Patterson Air Force Base, OH 45433-7746); S. C. Medeiros (Materials Process Design Branch (AFRL/MLMR), Materials and Manufacturing Directorate, Air Force Research Laboratory, Wright-Patterson Air Force Base, OH 45433-7746); W. G. Frazier (Materials Process Design Branch (AFRL/MLMR), Materials and Manufacturing Directorate, Air Force Research Laboratory, Wright-Patterson Air Force Base, OH 45433-7746) | 1. 首次系统比较了Ti-6Al-4V合金两种初始组织（βt和(α+β)e）在热加工中的流变应力行为、动力学参数和工艺窗口差异；2. 建立了α相球化（βt预成形体）和超塑性变形（(α+β)e预成形体）的显微组织演化模型，并关联Zener-Hollomon参数（Z）与晶粒尺寸；3. 揭示了βt预成形体在α+β相区低温端的流变不稳定性（绝热剪切带）与(α+β)e预成形体在高应变率下的失效机制差异；4. 提出了优化的热加工参数：βt预成形体球化（960°C/0.0003 s?1），(α+β)e预成形体超塑性成形（825°C/0.0003 s?1） | 2 | FALSE |  |  | 650 | 825 | 0.01 |  |  |  | Ti–6Al–4V（wt.%）（6.28 Al, 3.97 V, 0.18 O, 0.052 Fe, 0.0062 N, 0.008 C, 0.0049 H, 余量 Ti） | 锻件（等轴α晶粒，平均晶粒尺寸8 μm，β相体积分数~10%） | [7 empty] | 轧制退火态（初始为轧制棒材） | [9 empty] | 850 | 0.0003 | 150 | [34 empty] | 航空航天结构件、发动机部件 | 飞机机身框架、涡轮盘、压气机叶片 | 锻件、挤压件 | 高温（<550°C）、中高应力、氧化环境 | 1 | 6 | 4
9915bcb2988521fd1034d6a84bdcf2c008ff8abbc19c72b2d0998c6dc5cd0f21_4 | [5 empty] | /home/zjh/Cluster/project_0/data/9915bcb2988521fd1034d6a84bdcf2c008ff8abbc19c72b2d0998c6dc5cd0f21/lab_json.txt | Microstructural Modeling and Process Control During Hot Working of Commercial Ti-6Al-4V: Response of Lamellar and Equiaxed Starting Microstructures | Y. V. R. K. Prasad (Materials Process Design Branch (AFRL/MLMR), Materials and Manufacturing Directorate, Air Force Research Laboratory, Wright-Patterson Air Force Base, OH 45433-7746); T. Seshacharyulu (Materials Process Design Branch (AFRL/MLMR), Materials and Manufacturing Directorate, Air Force Research Laboratory, Wright-Patterson Air Force Base, OH 45433-7746); S. C. Medeiros (Materials Process Design Branch (AFRL/MLMR), Materials and Manufacturing Directorate, Air Force Research Laboratory, Wright-Patterson Air Force Base, OH 45433-7746); W. G. Frazier (Materials Process Design Branch (AFRL/MLMR), Materials and Manufacturing Directorate, Air Force Research Laboratory, Wright-Patterson Air Force Base, OH 45433-7746) | 1. 首次系统比较了Ti-6Al-4V合金两种初始组织（βt和(α+β)e）在热加工中的流变应力行为、动力学参数和工艺窗口差异；2. 建立了α相球化（βt预成形体）和超塑性变形（(α+β)e预成形体）的显微组织演化模型，并关联Zener-Hollomon参数（Z）与晶粒尺寸；3. 揭示了βt预成形体在α+β相区低温端的流变不稳定性（绝热剪切带）与(α+β)e预成形体在高应变率下的失效机制差异；4. 提出了优化的热加工参数：βt预成形体球化（960°C/0.0003 s?1），(α+β)e预成形体超塑性成形（825°C/0.0003 s?1） | 3 | FALSE |  |  | 120 | 950 | 0.01 |  |  |  | Ti–6Al–4V（wt.%）（6.28 Al, 3.97 V, 0.18 O, 0.052 Fe, 0.0062 N, 0.008 C, 0.0049 H, 余量 Ti） | 锻件（等轴α晶粒，平均晶粒尺寸8 μm，β相体积分数~10%） | [7 empty] | 轧制退火态（初始为轧制棒材） | [9 empty] | 1100 | 10 | 60 | [34 empty] | 航空航天结构件、发动机部件 | 飞机机身框架、涡轮盘、压气机叶片 | 锻件、挤压件 | 高温（<550°C）、中高应力、氧化环境 | 1 | 6 | 4
af6f7e7e3cc0b09c9436b9df6715a47faaf3523009fb82bb1d7c1cf76116ee45_1 | [5 empty] | /home/zjh/Cluster/project_0/data/af6f7e7e3cc0b09c9436b9df6715a47faaf3523009fb82bb1d7c1cf76116ee45/lab_json.txt | Effect of composition and cooling rate on the transformation of α to γ phase in TiAl alloys | Y. Bhambri (Metals and Ceramics Division, Oak Ridge National Laboratory, USA); V.K. Sikka (Metals and Ceramics Division, Oak Ridge National Laboratory, USA); W.D. Porter (Metals and Ceramics Division, Oak Ridge National Laboratory, USA); E.A. Loria (Metallurgical Consultant, Pittsburgh, USA); T. Carneiro (Reference Metals Company Inc., Bridgeville, USA) | 冷却速率主导相变温度：冷却速率（1–40℃/min）对α→γ相变温度的影响（达70℃差异）显著大于合金成分（4–8 at.% Nb变化）的影响；显微结构优化：快速冷却（40℃/min）可显著细化层状结构（层间距从2μm降至0.1μm），提升高温应用性能（如蠕变和疲劳抗性）。 | 0 | FALSE | [8 empty] | Ti–46Al–4Nb–1W–0.12B（wt.%） | 挤压件（9-mm直径核心） | [7 empty] | 非自耗电弧熔炼（水冷铜模铸造，热挤压工艺：1350℃预热1.5小时，通过15.8mm模具挤压，面积缩减比10.24:1） |  | 1320℃加热后冷却速率1℃/min | [18 empty] | 1302 | [25 empty] | 高温结构材料 | 燃气涡轮发动机 | 涡轮叶片 | 高温氧化性环境（如航空发动机热端部件） | 1 | 46 |  | 4 | [14 empty] | 1 | 0.12
af6f7e7e3cc0b09c9436b9df6715a47faaf3523009fb82bb1d7c1cf76116ee45_2 | [5 empty] | /home/zjh/Cluster/project_0/data/af6f7e7e3cc0b09c9436b9df6715a47faaf3523009fb82bb1d7c1cf76116ee45/lab_json.txt | Effect of composition and cooling rate on the transformation of α to γ phase in TiAl alloys | Y. Bhambri (Metals and Ceramics Division, Oak Ridge National Laboratory, USA); V.K. Sikka (Metals and Ceramics Division, Oak Ridge National Laboratory, USA); W.D. Porter (Metals and Ceramics Division, Oak Ridge National Laboratory, USA); E.A. Loria (Metallurgical Consultant, Pittsburgh, USA); T. Carneiro (Reference Metals Company Inc., Bridgeville, USA) | 冷却速率主导相变温度：冷却速率（1–40℃/min）对α→γ相变温度的影响（达70℃差异）显著大于合金成分（4–8 at.% Nb变化）的影响；显微结构优化：快速冷却（40℃/min）可显著细化层状结构（层间距从2μm降至0.1μm），提升高温应用性能（如蠕变和疲劳抗性）。 | 1 | FALSE | [8 empty] | Ti–46Al–4Nb–1W–0.12B（wt.%） | 挤压件（9-mm直径核心） | [7 empty] | 非自耗电弧熔炼（水冷铜模铸造，热挤压工艺：1350℃预热1.5小时，通过15.8mm模具挤压，面积缩减比10.24:1） |  | 1320℃加热后冷却速率40℃/min | [18 empty] | 1236 | [25 empty] | 高温结构材料 | 燃气涡轮发动机 | 涡轮叶片 | 高温氧化性环境（如航空发动机热端部件） | 1 | 46 |  | 4 | [14 empty] | 1 | 0.12
b85b9e1df31aca3f31c242955ba0d1e3f878af71790de136b7965d9f8562f606_1 | [5 empty] | /home/zjh/Cluster/project_0/data/b85b9e1df31aca3f31c242955ba0d1e3f878af71790de136b7965d9f8562f606/lab_json.txt | An in vitro investigation of plasma sprayed hydroxyapatite (HA) coatings produced with flame-spheroidized feedstock | S.W.K. Kweh (Nanyang Technological University, School of Mechanical and Production Engineering); K.A. Khor* (Nanyang Technological University, School of Mechanical and Production Engineering); P. Cheang (Nanyang Technological University, School of Materials Engineering) | 1. 首次采用火焰球化HA原料粉末制备等离子喷涂涂层，改善粉末流动性和沉积效率；2. 揭示热处理对涂层生理稳定性的影响机制：喷涂态涂层显示快速钙磷酸盐溶解/再沉淀（4.1mm/week），热处理涂层保持机械稳定性（弹性模量仅下降24.3%）；3. 建立涂层性能退化定量关系：微硬度下降与浸泡时间呈非线性关系，结合强度下降存在临界时间节点（4周后趋于稳定）。 | 0 | FALSE | [6 empty] | 31.37 |  | Ti–6Al–4V（wt.%）（SHA，20B45 μm原料粉末） | 等离子喷涂态涂层 | [7 empty] | 大气等离子喷涂（APS）主电弧气体：氩气（345 kPa），辅助气体：氦气（207 kPa），净能量：12 kW，粉末进给速率：15 g/min，喷涂距离：10 cm |  |  |  | 207.0±73.2 Hk300 | Knoop微硬度测试 | [41 empty] | 生物医学植入物 | 人工髋关节假体; 骨修复植入系统 | 股骨柄涂层; 关节接触面 | 人体生理环境（模拟体液：pH 7.25，36.5℃），动态载荷条件（通过SBF循环模拟） | 1 | 6 | 4
b85b9e1df31aca3f31c242955ba0d1e3f878af71790de136b7965d9f8562f606_2 | [5 empty] | /home/zjh/Cluster/project_0/data/b85b9e1df31aca3f31c242955ba0d1e3f878af71790de136b7965d9f8562f606/lab_json.txt | An in vitro investigation of plasma sprayed hydroxyapatite (HA) coatings produced with flame-spheroidized feedstock | S.W.K. Kweh (Nanyang Technological University, School of Mechanical and Production Engineering); K.A. Khor* (Nanyang Technological University, School of Mechanical and Production Engineering); P. Cheang (Nanyang Technological University, School of Materials Engineering) | 1. 首次采用火焰球化HA原料粉末制备等离子喷涂涂层，改善粉末流动性和沉积效率；2. 揭示热处理对涂层生理稳定性的影响机制：喷涂态涂层显示快速钙磷酸盐溶解/再沉淀（4.1mm/week），热处理涂层保持机械稳定性（弹性模量仅下降24.3%）；3. 建立涂层性能退化定量关系：微硬度下降与浸泡时间呈非线性关系，结合强度下降存在临界时间节点（4周后趋于稳定）。 | 1 | FALSE | [6 empty] | 19.81 |  | Ti–6Al–4V（wt.%）（SHA，20B45 μm原料粉末） | 等离子喷涂态涂层 | [7 empty] | 大气等离子喷涂（APS）主电弧气体：氩气（345 kPa），辅助气体：氦气（207 kPa），净能量：12 kW，粉末进给速率：15 g/min，喷涂距离：10 cm |  |  |  | 131.8±5.2 Hk300 | Knoop微硬度测试 | [41 empty] | 生物医学植入物 | 人工髋关节假体; 骨修复植入系统 | 股骨柄涂层; 关节接触面 | 人体生理环境（模拟体液：pH 7.25，36.5℃），动态载荷条件（通过SBF循环模拟） | 1 | 6 | 4
f23b0e71d430f894ec95f4b5b33cf5b591bf9c9c8094bf12aac5e95f551ffd4c_1 | [5 empty] | /home/zjh/Cluster/project_0/data/f23b0e71d430f894ec95f4b5b33cf5b591bf9c9c8094bf12aac5e95f551ffd4c/lab_json.txt | Advances in investment casting of Ti-6Al-4V alloy: a review | L. Nastac* (Concurrent Technologies Corporation, Johnstown, PA 15904, USA); M. N. Gungor (Concurrent Technologies Corporation); I. Ucok (Concurrent Technologies Corporation); K. L. Klug (Concurrent Technologies Corporation); W. T. Tack (Concurrent Technologies Corporation) | 提出消除铸造安全系数（casting factor 1.0）的可行性，突破传统铸造件设计限制；开发薄壁铸造技术（0.9-1.3 mm截面厚度），实现30-50%的减薄效果；验证电磁搅拌（EMS）技术对钛铸件柱状晶-等轴晶转变（CET）的控制效果；建立低成本铸造材料（非三次真空熔炼原料）的适用性，证明其力学性能与航空级材料相当；开发计算机模拟技术预测α壳层厚度和收缩缺陷，减少试生产次数 | 0 | FALSE | 841 | 917 | 10.7 | 25 |  |  |  |  | Ti–6Al–4V（wt.%）（Al 6%，V 4%，O ≤0.25%） | 12.5 mm厚铸造板 | [7 empty] | 熔模铸造 |  | 热等静压处理（HIP）：1172 K/103 MPa氩气/2小时；真空退火：1126 K/2小时 | [44 empty] | 航空航天; 军事装备; 能源工业; 医疗器械; 特殊应用; 铸造辅助材料 | F-22战斗机、V-22倾转旋翼机、F119发动机; M777轻型榴弹炮; 燃气轮机; 外科植入物; 高性能发动机; 赛车; 铸造工艺 | 结构件、传动适配器、叶片; 鞍座/驻锄部件; 压缩机叶片/叶轮; 植入部件; 铸件; 阀门; β晶粒细化 | 高温（700K）、腐蚀性化学介质、高周疲劳载荷; 未明确 | 1 | 6 | 4
0c4dbe0cca3da64c0db5ca3f5466f685321429f0b8183d08c5b2a2a58703a8a0_4 | [5 empty] | /home/zjh/Cluster/project_0/data/0c4dbe0cca3da64c0db5ca3f5466f685321429f0b8183d08c5b2a2a58703a8a0/lab_json.txt | Ti–Cr–X protium absorbing alloys with high protium content for fuel-cell | M. Okada (Department of Materials Science, Graduate School of Engineering, Tohoku University, Sendai 980-8579, Japan); T. Chou (Department of Materials Science, Graduate School of Engineering, Tohoku University, Sendai 980-8579, Japan); A. Kamegawa (Department of Materials Science, Graduate School of Engineering, Tohoku University, Sendai 980-8579, Japan); T. Tamura (Department of Materials Science, Graduate School of Engineering, Tohoku University, Sendai 980-8579, Japan); H. Takamura (Department of Materials Science, Graduate School of Engineering, Tohoku University, Sendai 980-8579, Japan); A. Matsukawa (Department of Materials Science, Graduate School of Engineering, Tohoku University, Sendai 980-8579, Japan); S. Yamashita (Materials Research Center, TDK, Narita-shi, Chiba 286-8588, Japan) | 开发了新型V-free Ti–Cr–X合金（X=Mo、Ru等），通过添加Mo或Ru稳定b.c.c.相，实现了3.0 mass%以上的高储氢容量；发现添加Mo或Ru可有效抑制Laves相形成，优于传统Ti–Cr–V合金（需5–7.5at%V）；揭示了b.c.c.相稳定性与添加元素种类的关系：6B族（Mo、W）和8族（Ru、Os、Rh、Ir）元素更优，而5B族（Nb、Ta）易形成Laves相。 | 3 | FALSE | [8 empty] | Ti–56Cr–2.0Ru（at.%） | 铸态+热处理态（b.c.c.单相） | [7 empty] | 电弧熔炼（Ar气氛），均质化退火后水淬 |  | 1673 K保温10分钟，水淬 | [44 empty] | 燃料电池（PEFC）氢储存系统 | 燃料电池汽车（FC-cars） | 固态储氢罐 | 常温（313 K）、低压氢环境，需耐受循环吸放氢过程中的相变应力。 | 1 | [8 empty] | 56 | [10 empty] | 2
0c4dbe0cca3da64c0db5ca3f5466f685321429f0b8183d08c5b2a2a58703a8a0_5 | [5 empty] | /home/zjh/Cluster/project_0/data/0c4dbe0cca3da64c0db5ca3f5466f685321429f0b8183d08c5b2a2a58703a8a0/lab_json.txt | Ti–Cr–X protium absorbing alloys with high protium content for fuel-cell | M. Okada (Department of Materials Science, Graduate School of Engineering, Tohoku University, Sendai 980-8579, Japan); T. Chou (Department of Materials Science, Graduate School of Engineering, Tohoku University, Sendai 980-8579, Japan); A. Kamegawa (Department of Materials Science, Graduate School of Engineering, Tohoku University, Sendai 980-8579, Japan); T. Tamura (Department of Materials Science, Graduate School of Engineering, Tohoku University, Sendai 980-8579, Japan); H. Takamura (Department of Materials Science, Graduate School of Engineering, Tohoku University, Sendai 980-8579, Japan); A. Matsukawa (Department of Materials Science, Graduate School of Engineering, Tohoku University, Sendai 980-8579, Japan); S. Yamashita (Materials Research Center, TDK, Narita-shi, Chiba 286-8588, Japan) | 开发了新型V-free Ti–Cr–X合金（X=Mo、Ru等），通过添加Mo或Ru稳定b.c.c.相，实现了3.0 mass%以上的高储氢容量；发现添加Mo或Ru可有效抑制Laves相形成，优于传统Ti–Cr–V合金（需5–7.5at%V）；揭示了b.c.c.相稳定性与添加元素种类的关系：6B族（Mo、W）和8族（Ru、Os、Rh、Ir）元素更优，而5B族（Nb、Ta）易形成Laves相。 | 4 | FALSE | [8 empty] | Ti–56Cr–2.0Rh（at.%） | 铸态+热处理态（b.c.c.单相） | [7 empty] | 电弧熔炼（Ar气氛），均质化退火后水淬 |  | 1673 K保温10分钟，水淬 | [44 empty] | 燃料电池（PEFC）氢储存系统 | 燃料电池汽车（FC-cars） | 固态储氢罐 | 常温（313 K）、低压氢环境，需耐受循环吸放氢过程中的相变应力。 | 1 | [8 empty] | 56 | [11 empty] | 2
1f703dbfafa6f806d84fb1b890e08c18350819e8f95ad3ceda2569613fe68140_1 | [5 empty] | /home/zjh/Cluster/project_0/data/1f703dbfafa6f806d84fb1b890e08c18350819e8f95ad3ceda2569613fe68140/lab_json.txt | Development of High Performance Multifilamentary Nb-Ti-Ta Superconductor for LHC Insertion Quadrupoles | P. J. Leet (Applied Superconductivity Center, University of Wisconsin-Madison, USA); C. M. Fischer (Applied Superconductivity Center, University of Wisconsin-Madison, USA); D. C. Larbalestier (Applied Superconductivity Center, University of Wisconsin-Madison, USA); M. T. Naus (Applied Superconductivity Center, University of Wisconsin-Madison, USA); A. A. Squitieri (Applied Superconductivity Center, University of Wisconsin-Madison, USA); W. L. Starch (Applied Superconductivity Center, University of Wisconsin-Madison, USA); R. J. Werner (Applied Superconductivity Center, University of Wisconsin-Madison, USA); P. J. Limon (Fermi National Accelerator Laboratory, USA); G. Sabbi (Fermi National Accelerator Laboratory, USA); A. Zlobin (Fermi National Accelerator Laboratory, USA); E. Gregory (IGC Advanced Superconductors, USA) | 开发了新型Nb-44wt.%Ti-17wt.%Ta合金，在10.5 T（1.9 K）下实现1550 A/mm2的临界电流密度，为当时报道的最高值；揭示了Nb-44Ti-15Ta合金中α-Ti沉淀物体积百分比与临界电流密度的线性关系（5 T和8 T，4.2 K）；发现高应变预处理结合多次热处理可优化微观结构，减少析出相不均匀性；通过高分辨率FESEM观察到热处理后晶界附近的高原子序数区域，推测与Ti扩散相关。 | 0 | FALSE | [8 empty] | Nb–44Ti–15Ta（wt.%） | 单丝（monofilament） | [7 empty] | 由Teledyne Wah Chang制造 |  | 冷加工后未退火，冷加工应变估计为7.7，随后进行3次40小时405°C热处理，每次热处理间隔冷加工应变为1.15 | [44 empty] | 高能物理加速器; 传统超导磁体 | 大型强子对撞机（LHC） | 插入四极磁体（Insertion Quadrupoles） | 1.9 K超流氦温度，10.5 T高磁场; 1.9 K，8-12 T磁场; 4.2 K液氦温度 | 1
1f703dbfafa6f806d84fb1b890e08c18350819e8f95ad3ceda2569613fe68140_2 | [5 empty] | /home/zjh/Cluster/project_0/data/1f703dbfafa6f806d84fb1b890e08c18350819e8f95ad3ceda2569613fe68140/lab_json.txt | Development of High Performance Multifilamentary Nb-Ti-Ta Superconductor for LHC Insertion Quadrupoles | P. J. Leet (Applied Superconductivity Center, University of Wisconsin-Madison, USA); C. M. Fischer (Applied Superconductivity Center, University of Wisconsin-Madison, USA); D. C. Larbalestier (Applied Superconductivity Center, University of Wisconsin-Madison, USA); M. T. Naus (Applied Superconductivity Center, University of Wisconsin-Madison, USA); A. A. Squitieri (Applied Superconductivity Center, University of Wisconsin-Madison, USA); W. L. Starch (Applied Superconductivity Center, University of Wisconsin-Madison, USA); R. J. Werner (Applied Superconductivity Center, University of Wisconsin-Madison, USA); P. J. Limon (Fermi National Accelerator Laboratory, USA); G. Sabbi (Fermi National Accelerator Laboratory, USA); A. Zlobin (Fermi National Accelerator Laboratory, USA); E. Gregory (IGC Advanced Superconductors, USA) | 开发了新型Nb-44wt.%Ti-17wt.%Ta合金，在10.5 T（1.9 K）下实现1550 A/mm2的临界电流密度，为当时报道的最高值；揭示了Nb-44Ti-15Ta合金中α-Ti沉淀物体积百分比与临界电流密度的线性关系（5 T和8 T，4.2 K）；发现高应变预处理结合多次热处理可优化微观结构，减少析出相不均匀性；通过高分辨率FESEM观察到热处理后晶界附近的高原子序数区域，推测与Ti扩散相关。 | 1 | FALSE | [8 empty] | Nb–44Ti–15Ta（wt.%） | 单丝（monofilament） | [7 empty] | 由Teledyne Wah Chang制造 |  | 冷加工后中间退火，冷加工应变估计为5，随后进行3次40小时405°C热处理，每次热处理间隔冷加工应变为1.15 | [44 empty] | 高能物理加速器; 传统超导磁体 | 大型强子对撞机（LHC） | 插入四极磁体（Insertion Quadrupoles） | 1.9 K超流氦温度，10.5 T高磁场; 1.9 K，8-12 T磁场; 4.2 K液氦温度 | 1
8701f395900912ba82822d98fa0cd69a529d1244e2394022434b4f1e674f75bd_1 | [5 empty] | /home/zjh/Cluster/project_0/data/8701f395900912ba82822d98fa0cd69a529d1244e2394022434b4f1e674f75bd/lab_json.txt | Impact of Zr content on the nanostructure, mechanical, and tribological behaviors of β-Ti-Nb-Zr ternary alloy coatings | E David Gonzalez (Federal University of Sao Carlos (UFSCar), Graduate Program in Materials Science and Engineering (PPG-CEM), Brazil); Newton K Fukumasu (University of Sao Paulo (USP), Department of Mechanical Engineering, Brazil); Conrado R M Afonso (Federal University of Sao Carlos (UFSCar), Graduate Program in Materials Science and Engineering (PPG-CEM) 及 Department of Materials Engineering (DEMa), Brazil); Pedro A P Nascente (Federal University of Sao Carlos (UFSCar), Graduate Program in Materials Science and Engineering (PPG-CEM) 及 Department of Materials Engineering (DEMa), Brazil) | 1. 低Zr含量涂层中纳米ω相的形成：Ti-20Nb-5Zr涂层中观察到纳米级无热ω相析出，显著提高了弹性模量和硬度。 2. Zr对β相稳定化的作用：Zr含量增加（≥20 at.%）完全稳定了β相，并扩大了晶格参数和晶粒尺寸，降低了弹性模量和硬度。 3. 涂层生长模式与织构演变：Zr含量增加导致生长模式从SZD模型的Zone I转变为Zone T，且织构从{111}取向过渡到{101}取向。 4. 摩擦学性能优化：Zr含量增加提高了涂层的塑性变形能力，临界载荷（LC1和LC2）显著提升，且无涂层剥离现象。 | 1 | FALSE | [6 empty] | 113 |  | Ti–20Nb–5Zr（at.%） | 涂层（沉积于AISI 316L不锈钢基体） | [7 empty] | 磁控溅射（基底温度200°C，氩气压力0.67 Pa，偏压30 V，Ti靶功率300 W，Nb靶功率60 W，Zr靶功率30 W） |  |  |  | 5.3 ± 0.4 GPa | 纳米压痕（Berkovich压头，最大载荷10 μN） | [41 empty] | 生物医学植入物表面改性 | 不锈钢（AISI 316L）基体的植入物表面涂层 |  | 生物体内环境（需具备低弹性模量、高耐磨性和生物相容性） | 1 |  |  | 20 | 5
8701f395900912ba82822d98fa0cd69a529d1244e2394022434b4f1e674f75bd_2 | [5 empty] | /home/zjh/Cluster/project_0/data/8701f395900912ba82822d98fa0cd69a529d1244e2394022434b4f1e674f75bd/lab_json.txt | Impact of Zr content on the nanostructure, mechanical, and tribological behaviors of β-Ti-Nb-Zr ternary alloy coatings | E David Gonzalez (Federal University of Sao Carlos (UFSCar), Graduate Program in Materials Science and Engineering (PPG-CEM), Brazil); Newton K Fukumasu (University of Sao Paulo (USP), Department of Mechanical Engineering, Brazil); Conrado R M Afonso (Federal University of Sao Carlos (UFSCar), Graduate Program in Materials Science and Engineering (PPG-CEM) 及 Department of Materials Engineering (DEMa), Brazil); Pedro A P Nascente (Federal University of Sao Carlos (UFSCar), Graduate Program in Materials Science and Engineering (PPG-CEM) 及 Department of Materials Engineering (DEMa), Brazil) | 1. 低Zr含量涂层中纳米ω相的形成：Ti-20Nb-5Zr涂层中观察到纳米级无热ω相析出，显著提高了弹性模量和硬度。 2. Zr对β相稳定化的作用：Zr含量增加（≥20 at.%）完全稳定了β相，并扩大了晶格参数和晶粒尺寸，降低了弹性模量和硬度。 3. 涂层生长模式与织构演变：Zr含量增加导致生长模式从SZD模型的Zone I转变为Zone T，且织构从{111}取向过渡到{101}取向。 4. 摩擦学性能优化：Zr含量增加提高了涂层的塑性变形能力，临界载荷（LC1和LC2）显著提升，且无涂层剥离现象。 | 2 | FALSE | [6 empty] | 91 |  | Ti–20Nb–20Zr（at.%） | 涂层（沉积于AISI 316L不锈钢基体） | [7 empty] | 磁控溅射（基底温度200°C，氩气压力0.67 Pa，偏压30 V，Ti靶功率300 W，Nb靶功率60 W，Zr靶功率100 W） |  |  |  | 4.5 ± 0.5 GPa | 纳米压痕（Berkovich压头，最大载荷10 μN） | [41 empty] | 生物医学植入物表面改性 | 不锈钢（AISI 316L）基体的植入物表面涂层 |  | 生物体内环境（需具备低弹性模量、高耐磨性和生物相容性） | 1 |  |  | 20 | 20
8701f395900912ba82822d98fa0cd69a529d1244e2394022434b4f1e674f75bd_3 | [5 empty] | /home/zjh/Cluster/project_0/data/8701f395900912ba82822d98fa0cd69a529d1244e2394022434b4f1e674f75bd/lab_json.txt | Impact of Zr content on the nanostructure, mechanical, and tribological behaviors of β-Ti-Nb-Zr ternary alloy coatings | E David Gonzalez (Federal University of Sao Carlos (UFSCar), Graduate Program in Materials Science and Engineering (PPG-CEM), Brazil); Newton K Fukumasu (University of Sao Paulo (USP), Department of Mechanical Engineering, Brazil); Conrado R M Afonso (Federal University of Sao Carlos (UFSCar), Graduate Program in Materials Science and Engineering (PPG-CEM) 及 Department of Materials Engineering (DEMa), Brazil); Pedro A P Nascente (Federal University of Sao Carlos (UFSCar), Graduate Program in Materials Science and Engineering (PPG-CEM) 及 Department of Materials Engineering (DEMa), Brazil) | 1. 低Zr含量涂层中纳米ω相的形成：Ti-20Nb-5Zr涂层中观察到纳米级无热ω相析出，显著提高了弹性模量和硬度。 2. Zr对β相稳定化的作用：Zr含量增加（≥20 at.%）完全稳定了β相，并扩大了晶格参数和晶粒尺寸，降低了弹性模量和硬度。 3. 涂层生长模式与织构演变：Zr含量增加导致生长模式从SZD模型的Zone I转变为Zone T，且织构从{111}取向过渡到{101}取向。 4. 摩擦学性能优化：Zr含量增加提高了涂层的塑性变形能力，临界载荷（LC1和LC2）显著提升，且无涂层剥离现象。 | 3 | FALSE | [6 empty] | 86 |  | Ti–20Nb–30Zr（at.%） | 涂层（沉积于AISI 316L不锈钢基体） | [7 empty] | 磁控溅射（基底温度200°C，氩气压力0.67 Pa，偏压30 V，Ti靶功率250 W，Nb靶功率60 W，Zr靶功率100 W） |  |  |  | 4.5 ± 0.4 GPa | 纳米压痕（Berkovich压头，最大载荷10 μN） | [41 empty] | 生物医学植入物表面改性 | 不锈钢（AISI 316L）基体的植入物表面涂层 |  | 生物体内环境（需具备低弹性模量、高耐磨性和生物相容性） | 1 |  |  | 20 | 30
8701f395900912ba82822d98fa0cd69a529d1244e2394022434b4f1e674f75bd_4 | [5 empty] | /home/zjh/Cluster/project_0/data/8701f395900912ba82822d98fa0cd69a529d1244e2394022434b4f1e674f75bd/lab_json.txt | Impact of Zr content on the nanostructure, mechanical, and tribological behaviors of β-Ti-Nb-Zr ternary alloy coatings | E David Gonzalez (Federal University of Sao Carlos (UFSCar), Graduate Program in Materials Science and Engineering (PPG-CEM), Brazil); Newton K Fukumasu (University of Sao Paulo (USP), Department of Mechanical Engineering, Brazil); Conrado R M Afonso (Federal University of Sao Carlos (UFSCar), Graduate Program in Materials Science and Engineering (PPG-CEM) 及 Department of Materials Engineering (DEMa), Brazil); Pedro A P Nascente (Federal University of Sao Carlos (UFSCar), Graduate Program in Materials Science and Engineering (PPG-CEM) 及 Department of Materials Engineering (DEMa), Brazil) | 1. 低Zr含量涂层中纳米ω相的形成：Ti-20Nb-5Zr涂层中观察到纳米级无热ω相析出，显著提高了弹性模量和硬度。 2. Zr对β相稳定化的作用：Zr含量增加（≥20 at.%）完全稳定了β相，并扩大了晶格参数和晶粒尺寸，降低了弹性模量和硬度。 3. 涂层生长模式与织构演变：Zr含量增加导致生长模式从SZD模型的Zone I转变为Zone T，且织构从{111}取向过渡到{101}取向。 4. 摩擦学性能优化：Zr含量增加提高了涂层的塑性变形能力，临界载荷（LC1和LC2）显著提升，且无涂层剥离现象。 | 4 | FALSE | [6 empty] | 51 |  | Ti–20Nb–40Zr（at.%） | 涂层（沉积于AISI 316L不锈钢基体） | [7 empty] | 磁控溅射（基底温度200°C，氩气压力0.67 Pa，偏压30 V，Ti靶功率200 W，Nb靶功率80 W，Zr靶功率160 W） |  |  |  | 3.5 ± 0.4 GPa | 纳米压痕（Berkovich压头，最大载荷10 μN） | [41 empty] | 生物医学植入物表面改性 | 不锈钢（AISI 316L）基体的植入物表面涂层 |  | 生物体内环境（需具备低弹性模量、高耐磨性和生物相容性） | 1 |  |  | 20 | 40
e23fbc37063b9159fa3f7d9ad89445fc85b471f2ffdaee7976aa68b38536f93d_1 | [5 empty] | /home/zjh/Cluster/project_0/data/e23fbc37063b9159fa3f7d9ad89445fc85b471f2ffdaee7976aa68b38536f93d/lab_json.txt | The interfacial heat transfer coefficient in hot die forging of titanium alloy | Z M Hu (IRC for Materials of High Performance/School of Manufacturing and Mechanical Engineering, University of Birmingham); J W Brooks (Doncasters plc, Melbourne, Derbyshire); T A Dean (IRC for Materials of High Performance/School of Manufacturing and Mechanical Engineering, University of Birmingham) | 1. 逆向算法确定热传递系数：通过结合实验测量的模具温度场和热-塑性耦合有限元分析，提出了一种逆向算法，用于精确计算钛合金热锻过程中模具-工件界面的瞬态热传递系数；2. 界面热传递与摩擦耦合研究：揭示了热传递系数与界面压力、温度及润滑条件的动态关联性，表明高压下热传递系数显著升高（如从200–400 W/K·m2升至2000–6000 W/K·m2）；3. 实验与数值模拟的协同验证：将逆向算法确定的系数应用于有限元模型，模拟结果与实验数据高度吻合，验证了模型的可靠性。 | 0 | FALSE | [6 empty] | 55 | 4.42 | Ti–6Al–4V（wt.%） | 锻件（环形试样） | [7 empty] | 棒材机加工成环件（外径24.8 mm，内径12.4 mm，高度8.2 mm），表面涂覆硼酸盐基玻璃层（glaze），加热至920°C保温10分钟 |  |  | 0.3 |  |  | 热模锻（模具材料：IN718高温合金，模具温度：室温至800°C，润滑条件：石墨基润滑剂喷涂，变形速率：0.125–1.0 s?1，压缩量：50%高度缩减） |  |  |  | 950 | 0.125–1.0 | [35 empty] | 航空航天 | 航空发动机、燃气轮机 | 航空叶片（aerofoil sections）、环形结构件 | 高温（950°C）、高应变率热锻成形过程，涉及复杂热-力耦合场及模具接触界面瞬态传热 | 1 | 6 | 4
2b46f67d073343996797932ed512059c1569cb370c854b0c722ac780e2a077f2_7 | [5 empty] | /home/zjh/Cluster/project_0/data/2b46f67d073343996797932ed512059c1569cb370c854b0c722ac780e2a077f2/lab_json.txt | Effect of process parameters on microstructures and properties of DZ125 superalloy solidified by LMC | H. Zhang (School of Material Science and Engineering, Beijing University of Aeronautics and Astronautics, Beijing 100191, China); Y. Pei (School of Material Science and Engineering, Beijing University of Aeronautics and Astronautics, Beijing 100191, China); S. Li (School of Material Science and Engineering, Beijing University of Aeronautics and Astronautics, Beijing 100191, China); S. Gong (School of Material Science and Engineering, Beijing University of Aeronautics and Astronautics, Beijing 100191, China) | 1. 采用液态金属冷却（LMC）技术显著提高了凝固过程中的热梯度（218 K cm?1），抑制了Al、Ti、W、Mo等元素的偏析，并细化枝晶间距（PDAS降至94.10 μm）; 2. LMC工艺制备的DZ125合金在980°C/235 MPa下的蠕变寿命（最高100.90 h）优于传统HRS工艺（74.19 h），归因于碳化物弥散分布和低熔点相抑制; 3. 过高的撤出速率（10 mm min?1）导致柱状晶不连续和偏转，反而降低蠕变寿命，明确了最佳撤出速率范围为3–7 mm min?1。 | 6 | FALSE | [8 empty] | Ni–5.2Al–2Mo–8.9Cr–10Co–0.9Ti–7W–3.8Ta–1.5Hf–0.1C（wt.%） | 铸件 | [7 empty] | 液态金属冷却（LMC）定向凝固，热梯度218 K cm?1，撤出速率10 mm min?1。 |  | 1250°C/4 h→1100°C/4 h→870°C/20 h（空冷） | [19 empty] | 235 | 980 | 91.15 h | [22 empty] | 航空发动机及工业燃气轮机 | 涡轮叶片等高温承力部件 | 涡轮叶片等高温承力部件 | 高温（980°C）、高应力（235 MPa）环境 | 1
2b46f67d073343996797932ed512059c1569cb370c854b0c722ac780e2a077f2_8 | [5 empty] | /home/zjh/Cluster/project_0/data/2b46f67d073343996797932ed512059c1569cb370c854b0c722ac780e2a077f2/lab_json.txt | Effect of process parameters on microstructures and properties of DZ125 superalloy solidified by LMC | H. Zhang (School of Material Science and Engineering, Beijing University of Aeronautics and Astronautics, Beijing 100191, China); Y. Pei (School of Material Science and Engineering, Beijing University of Aeronautics and Astronautics, Beijing 100191, China); S. Li (School of Material Science and Engineering, Beijing University of Aeronautics and Astronautics, Beijing 100191, China); S. Gong (School of Material Science and Engineering, Beijing University of Aeronautics and Astronautics, Beijing 100191, China) | 1. 采用液态金属冷却（LMC）技术显著提高了凝固过程中的热梯度（218 K cm?1），抑制了Al、Ti、W、Mo等元素的偏析，并细化枝晶间距（PDAS降至94.10 μm）; 2. LMC工艺制备的DZ125合金在980°C/235 MPa下的蠕变寿命（最高100.90 h）优于传统HRS工艺（74.19 h），归因于碳化物弥散分布和低熔点相抑制; 3. 过高的撤出速率（10 mm min?1）导致柱状晶不连续和偏转，反而降低蠕变寿命，明确了最佳撤出速率范围为3–7 mm min?1。 | 7 | FALSE | [8 empty] | Ni–5.2Al–2Mo–8.9Cr–10Co–0.9Ti–7W–3.8Ta–1.5Hf–0.1C（wt.%） | 铸件 | [7 empty] | 液态金属冷却（LMC）定向凝固，热梯度218 K cm?1，撤出速率10 mm min?1。 |  | 1250°C/4 h→1100°C/4 h→870°C/20 h（空冷） | [19 empty] | 235 | 980 | 85.80 h | [22 empty] | 航空发动机及工业燃气轮机 | 涡轮叶片等高温承力部件 | 涡轮叶片等高温承力部件 | 高温（980°C）、高应力（235 MPa）环境 | 1
2e7ca4b301496090dff77bedd93ea0b1aa67d1c66e00eb75b634ee2eb518942d_1 | [5 empty] | /home/zjh/Cluster/project_0/data/2e7ca4b301496090dff77bedd93ea0b1aa67d1c66e00eb75b634ee2eb518942d/lab_json.txt | The Effect of Hydrogen on the Strength and Ductility of V-15at.%Cr-5at.%Ti | C. V. Owen (Ames Laboratory, Iowa State University, Ames, IA 50011 (U.S.A.)); W. A. Spitzig (Ames Laboratory, Iowa State University, Ames, IA 50011 (U.S.A.)); A. J. Bevolo (Ames Laboratory, Iowa State University, Ames, IA 50011 (U.S.A.)) | 1. 首次揭示V-15Cr-5Ti合金的低温韧脆转变机制：通过扫描俄歇微探针分析，发现硫和钛的晶界偏析是导致非氢化合金在210 K出现韧脆转变的主要原因；2. 氢对韧脆转变温度的显著影响：仅添加0.10 at.% H即可将韧脆转变温度提高超过100 K至室温以上；3. 合金设计对比：证明V-20Ti合金在含氢条件下仍保持优异延展性，为聚变堆材料选择提供新方向。 | 0 | FALSE |  |  |  | -195-177 | 8.3×10?? | 标距25.4 mm，直径2.03 mm |  |  | V–15Cr–5Ti（at.%） | 棒材（最终直径2.54 mm） | [7 empty] | 电弧熔炼（Ar保护），热旋锻（1123 K），室温旋锻，退火（1273 K，1.5 h，真空） |  | 1273 K退火（晶粒尺寸约30 μm） |  |  |  | 热旋锻（1123 K）→室温旋锻 | [40 empty] | 核聚变反应堆 | 磁约束聚变反应堆 | 第一壁结构材料 | 高温、辐射损伤、氢同位素环境 | 1
94879cd3e47827dc5f0a66a91046610226b87ef3ebdb211d85f93c6d8f83a50e_1 | [5 empty] | /home/zjh/Cluster/project_0/data/94879cd3e47827dc5f0a66a91046610226b87ef3ebdb211d85f93c6d8f83a50e/lab_json.txt | Effect of hydrogen treatment on solidification structures and mechanical properties of TiAl alloys | X.W. Liu (National Key Laboratory of Science and Technology on Precision Heat Processing of Metals, Harbin Institute of Technology); Y.Q. Su (National Key Laboratory of Science and Technology on Precision Heat Processing of Metals, Harbin Institute of Technology); L.S. Luo (National Key Laboratory of Science and Technology on Precision Heat Processing of Metals, Harbin Institute of Technology); K. Li (National Key Laboratory of Science and Technology on Precision Heat Processing of Metals, Harbin Institute of Technology); F.Y. Dong (National Key Laboratory of Science and Technology on Precision Heat Processing of Metals, Harbin Institute of Technology); J.J. Guo (National Key Laboratory of Science and Technology on Precision Heat Processing of Metals, Harbin Institute of Technology); H.Z. Fu (National Key Laboratory of Science and Technology on Precision Heat Processing of Metals, Harbin Institute of Technology) | 1. 氢处理（HT）高效细化TiAl合金铸态组织：氢直接引入熔体，60秒内完成氢渗透，晶粒尺寸从1000 μm细化至100 μm，层片间距减少50%；2. 力学性能提升机制：氢通过增强固液界面前沿的成分过冷效应，促进α相析出和等轴晶形成，提高硬度和压缩强度；3. 工艺创新：与传统热氢处理（THP）相比，HT无需长时间氢渗透，适用于TiAl合金的快速熔体处理。 | 1 | FALSE | [8 empty] | Ti–47Al–0.5H（at.%） | 铸件 | [7 empty] | 非自耗电极电弧熔炼（水冷铜坩埚，氢-氩混合气体，熔炼后氢处理60秒，氢含量0.5%）→ 真空退火（1023 K，6 h，压力10?? Pa） |  | 真空退火（1023 K，6 h，压力10?? Pa） |  |  | 维氏硬度 | [5 empty] | 1.4×10?? | [35 empty] | 高温结构材料 | 航空发动机、燃气轮机 | 叶片 | 高温、高应力 | 1 | 47 | [20 empty] | 0.5
94879cd3e47827dc5f0a66a91046610226b87ef3ebdb211d85f93c6d8f83a50e_2 | [5 empty] | /home/zjh/Cluster/project_0/data/94879cd3e47827dc5f0a66a91046610226b87ef3ebdb211d85f93c6d8f83a50e/lab_json.txt | Effect of hydrogen treatment on solidification structures and mechanical properties of TiAl alloys | X.W. Liu (National Key Laboratory of Science and Technology on Precision Heat Processing of Metals, Harbin Institute of Technology); Y.Q. Su (National Key Laboratory of Science and Technology on Precision Heat Processing of Metals, Harbin Institute of Technology); L.S. Luo (National Key Laboratory of Science and Technology on Precision Heat Processing of Metals, Harbin Institute of Technology); K. Li (National Key Laboratory of Science and Technology on Precision Heat Processing of Metals, Harbin Institute of Technology); F.Y. Dong (National Key Laboratory of Science and Technology on Precision Heat Processing of Metals, Harbin Institute of Technology); J.J. Guo (National Key Laboratory of Science and Technology on Precision Heat Processing of Metals, Harbin Institute of Technology); H.Z. Fu (National Key Laboratory of Science and Technology on Precision Heat Processing of Metals, Harbin Institute of Technology) | 1. 氢处理（HT）高效细化TiAl合金铸态组织：氢直接引入熔体，60秒内完成氢渗透，晶粒尺寸从1000 μm细化至100 μm，层片间距减少50%；2. 力学性能提升机制：氢通过增强固液界面前沿的成分过冷效应，促进α相析出和等轴晶形成，提高硬度和压缩强度；3. 工艺创新：与传统热氢处理（THP）相比，HT无需长时间氢渗透，适用于TiAl合金的快速熔体处理。 | 2 | FALSE | [8 empty] | Ti–47Al–1H（at.%） | 铸件 | [7 empty] | 非自耗电极电弧熔炼（水冷铜坩埚，氢-氩混合气体，熔炼后氢处理60秒，氢含量1.0%）→ 真空退火（1023 K，6 h，压力10?? Pa） |  | 真空退火（1023 K，6 h，压力10?? Pa） |  |  | 维氏硬度 | [5 empty] | 1.4×10?? | [35 empty] | 高温结构材料 | 航空发动机、燃气轮机 | 叶片 | 高温、高应力 | 1 | 47 | [20 empty] | 1
9734cf613ef09e95e9f66dbae9a2ee8041e879b322a1dd554493a7eb3e2e25a6_2 | /home/wsj/ti/result_1000/split_output_folder/9734cf613ef09e95e9f66dbae9a2ee8041e879b322a1dd554493a7eb3e2e25a6/_page_4_Figure_1+sub0+om.jpeg | /home/wsj/ti/result_1000/title_repair_output_folder/9734cf613ef09e95e9f66dbae9a2ee8041e879b322a1dd554493a7eb3e2e25a6/_page_4_Figure_1.jpeg | 9734cf613ef09e95e9f66dbae9a2ee8041e879b322a1dd554493a7eb3e2e25a6 | Fig. 11. Selected workpiece visual images showing levels of burn and cracking. | om | /home/zjh/Cluster/project_0/data/9734cf613ef09e95e9f66dbae9a2ee8041e879b322a1dd554493a7eb3e2e25a6/lab_json.txt | Creep feed grinding of gamma titanium aluminide and burn resistant titanium alloys using SiC abrasive | R. Hood (School of Engineering, University of Birmingham, Edgbaston, Birmingham, West Midlands B15 2TT, UK); F. Lechner (School of Engineering, University of Birmingham, UK; Technical University of Munich, Briefabnschrift, 80290 Munich, Germany); D.K. Aspinwall (School of Engineering, University of Birmingham, UK); W. Voice (Rolls-Royce Plc, P.O. Box 31, Derby DE24 8BJ, UK) | 1. 首次系统对比两种新型钛合金（g-TiAl和BuRTi）在缓进给磨削中的加工性能差异，揭示g-TiAl的G-ratio比BuRTi高约10倍且能耗更低；2. 明确低磨削深度（1.25 mm）、低进给率（150 mm/min）和较高砂轮速度（35 m/s）组合可获得最佳表面粗糙度（Ra≈1.4 μm）；3. 发现低砂轮速度（15 m/s）可避免工件表面烧伤和裂纹，而高砂轮速度（35 m/s）会导致g-TiAl严重开裂和BuRTi表面烧伤；4. 揭示BuRTi表面硬度因加工硬化提升50–60HK0.025，而g-TiAl因脆性响应表面硬度跃升200HK0.025。 | 1 | FALSE | [8 empty] | Ti–45Al–8Nb–0.2C（wt.%） | 铸件（HIP处理后） | [7 empty] | 铸造工艺制备φ225 mm × 275 mm圆柱形铸锭，热等静压（HIP）工艺（1260°C、150 MPa条件下处理4小时），后续通过电火花线切割（EDWM）制备80×70×20 mm块状试样 |  | 热等静压（HIP）工艺（1260°C、150 MPa条件下处理4小时） |  | 375–400HK0.025 | 显微硬度测试（25g载荷，保载时间15秒） | [41 empty] | 航空发动机 | 高压（HP）压缩机; 高压（HP）压缩机、低压（LP）涡轮 | 压缩机叶片; 高压压缩机静子叶片、低压涡轮叶片 | 高温（~600°C）、高压气流（0.965 MPa）、高流速（150 m/s）; 高温（~800°C）、氧化性环境 | 1
deea742b9f439903c1ee9d0d751db16b02cab39efe4060d54363ea5bb2419a83_2 | [5 empty] | /home/zjh/Cluster/project_0/data/deea742b9f439903c1ee9d0d751db16b02cab39efe4060d54363ea5bb2419a83/lab_json.txt | Property-Microstructure Relationships in the Ti-6Al-2Sn-4Zr-6Mo Alloy | J. A. HALL (Air Force Materials Laboratory (LLP), W-PAFB, Ohio (U.S.A.)); C. M. PIERCE (Air Force Materials Laboratory (LLP), W-PAFB, Ohio (U.S.A.)); D. L. RUCKLE (Pratt and Whitney Aircraft, East Hartford, Conn. (U.S.A.)); R. A. SPRAGUE (Pratt and Whitney Aircraft, East Hartford, Conn. (U.S.A.)) | 1. 确定了Ti-6Al-2Sn-4Zr-6Mo合金的优化微观结构：含10%等轴α相+粗大针状α相+时效β相的混合组织；2. 开发了两种新型热机械处理工艺：β区高温锻造+低温固溶处理；α+β锻造+双固溶处理；3. 建立了显微组织参数（初生α相含量、针状α相形态）与力学性能（断裂韧性/塑性匹配）的定量关系 | 1 | FALSE | 1186 | 1289 | 21 | 25 | 0.005 in. in.-1 min.-1应变率至0.2%塑性应变后加速 |  |  |  | Ti–6Al–2Sn–4Zr–6Mo（wt.%） | 锻件 | [9 empty] | 低温固溶（1525°F/1h/WQ） + 1100°F/8h/AC时效 |  |  |  | 两相区高温锻造（1725°F）；开模锻造 | [6 empty] | 199 | [33 empty] | 航空航天推进系统 | 高性能涡轮发动机 | 关键承力部件（文中未具体指明） | 高比模量、高蠕变强度要求的工况 | 1 | 6 |  |  | 4 |  | 2 | [7 empty] | 6
deea742b9f439903c1ee9d0d751db16b02cab39efe4060d54363ea5bb2419a83_3 | [5 empty] | /home/zjh/Cluster/project_0/data/deea742b9f439903c1ee9d0d751db16b02cab39efe4060d54363ea5bb2419a83/lab_json.txt | Property-Microstructure Relationships in the Ti-6Al-2Sn-4Zr-6Mo Alloy | J. A. HALL (Air Force Materials Laboratory (LLP), W-PAFB, Ohio (U.S.A.)); C. M. PIERCE (Air Force Materials Laboratory (LLP), W-PAFB, Ohio (U.S.A.)); D. L. RUCKLE (Pratt and Whitney Aircraft, East Hartford, Conn. (U.S.A.)); R. A. SPRAGUE (Pratt and Whitney Aircraft, East Hartford, Conn. (U.S.A.)) | 1. 确定了Ti-6Al-2Sn-4Zr-6Mo合金的优化微观结构：含10%等轴α相+粗大针状α相+时效β相的混合组织；2. 开发了两种新型热机械处理工艺：β区高温锻造+低温固溶处理；α+β锻造+双固溶处理；3. 建立了显微组织参数（初生α相含量、针状α相形态）与力学性能（断裂韧性/塑性匹配）的定量关系 | 2 | FALSE | 1220 | 1268 | 27 | 25 | 0.005 in. in.-1 min.-1应变率至0.2%塑性应变后加速 |  |  |  | Ti–6Al–2Sn–4Zr–6Mo（wt.%） | 锻件 | [9 empty] | 双固溶处理（1700°F/1h/WQ + 1550°F/4h/WQ） + 1100°F/8h/AC时效 |  |  |  | α+β锻造（1625°F）；开模锻造 | [6 empty] | 165 | [33 empty] | 航空航天推进系统 | 高性能涡轮发动机 | 关键承力部件（文中未具体指明） | 高比模量、高蠕变强度要求的工况 | 1 | 6 |  |  | 4 |  | 2 | [7 empty] | 6
0442be2b761dd499e84aa7d161cd8624c79138998d0e61c16e379777def9470c_3 | [5 empty] | /home/zjh/Cluster/project_0/data/0442be2b761dd499e84aa7d161cd8624c79138998d0e61c16e379777def9470c/lab_json.txt | Mechanical properties of Co3Ti polycrystals alloyed with various additions | Y. LIU (Institute for Materials Research, Tohoku University, Sendai 980, Japan); T. TAKASUGI (Institute for Materials Research, Tohoku University, Sendai 980, Japan); O. IZUMI (Institute for Materials Research, Tohoku University, Sendai 980, Japan); H. SUENAGA (Institute for Materials Research, Tohoku University, Sendai 980, Japan) | 1. 合金化效应：首次系统研究了多种第三元素（V、Ta、Cr、Mo、W、Fe、Ni、Al、Ge）对Co?Ti多晶合金力学性能的影响，揭示了Ta、W、Al、Ge显著提高低温屈服强度；2. 氢脆抑制：发现Fe和Al的添加可显著改善室温氢脆，真空与空气测试延伸率差异最小；3. 晶界机制：明确了高温（>973 K）下晶界滑动是屈服强度下降的主因，并首次通过划痕实验直接观测晶界滑动；4. 动态再结晶：揭示了高温（1273 K）下动态再结晶对延伸率恢复的作用机制。 | 2 | FALSE |  |  | 83 | -196 | 1.1×10?? | 轧制板材（2 mm宽×1 mm厚×22 mm标距） |  |  | Co–21.4Ti–2.87Fe（at.%）（Fe取代Co和Ti） | 轧制板材（2 mm宽×1 mm厚×22 mm标距） | [7 empty] | 电弧熔炼（氩气环境）→ 均质化处理（1323 K，1.3×103 Pa，2天）→ 轧制（673 K，40%压下量）→ 热处理（1273 K，10小时，真空）→ 再结晶等轴晶粒（约30 μm） | 轧制（673 K，40%压下量） | 热处理（1273 K，10小时，真空） | [44 empty] | 高温结构材料（潜在应用） | 航空发动机、核反应堆高温组件 | 涡轮叶片、耐热紧固件 | 高温（473–1273 K）、真空或含氢环境 | 1
29c412122e2aad4463ab621d10da676d972a7a7d4443fcacc7456f35c95f67ab_1 | [5 empty] | /home/zjh/Cluster/project_0/data/29c412122e2aad4463ab621d10da676d972a7a7d4443fcacc7456f35c95f67ab/lab_json.txt | Enhanced biomechanical performance of additively manufactured Ti-6Al-4V bone plates | Saurabh Kumar Gupta (印度科学研究院材料工程系（印度班加罗尔）); Nagur Shahidsha (印度科学研究院材料工程系（印度班加罗尔）); Sumit Bahl (印度科学研究院材料工程系（印度班加罗尔）); Dhaval Kedaria (印度科学研究院材料工程系（印度班加罗尔）); Sarat Singamneni (奥克兰理工大学机械工程系（新西兰奥克兰）); Prasad K.D.V. Yarlagadda (昆士兰科技大学化学、物理与机械工程学院（澳大利亚布里斯班）); Satyam Suwas (印度科学研究院材料工程系（印度班加罗尔）); Kaushik Chatterjee (印度科学研究院材料工程系（印度班加罗尔）) | 1. 开发新型循环热处理工艺（975℃→700℃多次循环），在不需要预变形的情况下将SLM制造的Ti-6Al-4V的针状马氏体转变为双态组织; 2. 实现增材制造骨板的延展性（24.3%）与锻造材料（22.4%）相当; 3. 首次证明该热处理工艺在保持优异耐蚀性（腐蚀电流密度6.1×10^-9 A/cm2）和细胞相容性的同时提升力学性能; 4. 通过三维弯曲测试验证了热处理后骨板的临床适用性（挠度11.4mm vs 锻造件14.0mm） | 0 | FALSE | 1287 | 1367 | 11.5 | 25 | 10^-3 | 1mm厚，拉伸轴垂直于构建方向 |  |  | Ti–6Al–4V（wt.%）（Al:6.00±0.50 , V:4.00±0.50） | Selective Laser Melting制造态 | [7 empty] | 合金成分：Ti-6Al-4V (Al:6.00±0.50 wt.%, V:4.00±0.50 wt.%); 设备：Renishaw AM400激光熔化系统; 激光功率：200W; 扫描速度：800mm/s; 层厚：40μm; 能量密度：89J/mm3; 后处理：应力消除730℃/2h，表面铣削至Ra=1.2±0.4μm |  | 应力消除：730℃/2h |  | 430±10 HV | 维氏硬度 | [41 empty] | 骨科植入物 | 创伤固定装置 | 骨板（Bone plate） | 体内生物环境（模拟体液腐蚀）; 生物力学载荷（拉伸、弯曲）; 手术操作中的塑性成形要求 | 1 | 6 | 4
3c38aaa8973c8c6defc5f445b2335566f748297de46b02fb186fbbe3d8b7ecda_1 | [5 empty] | /home/zjh/Cluster/project_0/data/3c38aaa8973c8c6defc5f445b2335566f748297de46b02fb186fbbe3d8b7ecda/lab_json.txt | Flow behaviour and microstructural evolution of Ti-17 alloy with lamellar microstructure during hot deformation in α+β phase field | K. X. Wang (School of Materials Science and Engineering, Northwestern Polytechnical University, Xi'an 710072, China; Northwest Institute for Nonferrous Metal Research, Xi'an 710016, China); W. D. Zeng (School of Materials Science and Engineering, Northwestern Polytechnical University, Xi'an 710072, China; State Key Laboratory of Solidification Processing, Northwestern Polytechnical University, Xi'an 710072, China); Y. Q. Zhao (Northwest Institute for Nonferrous Metal Research, Xi'an 710016, China); Y. J. Lai (Northwest Institute for Nonferrous Metal Research, Xi'an 710016, China); X. M. Zhang (School of Materials Science and Engineering, Northwestern Polytechnical University, Xi'an 710072, China); Y. G. Zhou (School of Materials Science and Engineering, Northwestern Polytechnical University, Xi'an 710072, China) | 揭示流动软化机制：提出Ti-17合金在α+β相区热变形时，层状α相的弯曲、断裂和动态球化是流动软化的主因，绝热剪切带和局部流动在高应变率下起辅助作用；发现不连续屈服现象：在高温（>820°C）和高应变率（10 s?1）条件下观察到不连续屈服行为，其幅度随温度升高而增加；动态球化动力学规律：首次系统量化了应变、温度和应变率对动态球化程度的影响，表明球化程度随应变和温度升高或应变率降低而显著增加。 | 0 | FALSE | [8 empty] | Ti–5Al–2Sn–2Zr–4Mo–4Cr（wt.%） | 热压缩锻件 | [7 empty] | 初始层状组织，通过等温热压缩试验加工 | [9 empty] | 780-860 | 0.001–10 | [35 empty] | 航空航天（燃气涡轮发动机） | 双性能叶盘（blisk） | 叶盘（盘部需层状组织，叶片需等轴组织） | 高温（α+β相区，780–860°C）、高应变率（0.001–10 s?1） | 1 | 5 |  |  | 2 |  | 2 |  |  | 4 |  |  |  |  | 4
89b6f980c6d3c4f882bb84759b09de6c3b2f5994aeaf903e6ffaf53157e12243_1 | [5 empty] | /home/zjh/Cluster/project_0/data/89b6f980c6d3c4f882bb84759b09de6c3b2f5994aeaf903e6ffaf53157e12243/lab_json.txt | The effect of cutting speed and heat treatment on the fatigue life of Grade 5 and Grade 23 Ti–6Al–4V alloys | W. Niu (Defence Materials Technology Centre, School of Mechanical and Mining Engineering, The University of Queensland, Australia; Queensland Centre for Advanced Materials Processing and Manufacturing (AMPAM), The University of Queensland, Australia); M.J. Bermingham (Defence Materials Technology Centre, School of Mechanical and Mining Engineering, The University of Queensland, Australia; Queensland Centre for Advanced Materials Processing and Manufacturing (AMPAM), The University of Queensland, Australia); P.S. Baburamani (Air Vehicles Division, Defence Science and Technology Organisation, Fishermans Bend, Victoria, Australia); S. Palanisamy (Defence Materials Technology Centre, School of Mechanical and Mining Engineering, The University of Queensland, Australia; Queensland Centre for Advanced Materials Processing and Manufacturing (AMPAM), The University of Queensland, Australia); M.S. Dargusch (Defence Materials Technology Centre, School of Mechanical and Mining Engineering, The University of Queensland, Australia; Queensland Centre for Advanced Materials Processing and Manufacturing (AMPAM), The University of Queensland, Australia); S. Turk (Air Vehicles Division, Defence Science and Technology Organisation, Fishermans Bend, Victoria, Australia); B. Grigson (Air Vehicles Division, Defence Science and Technology Organisation, Fishermans Bend, Victoria, Australia); P.K. Sharp (Air Vehicles Division, Defence Science and Technology Organisation, Fishermans Bend, Victoria, Australia) | 首次系统性研究：揭示了高转速加工（50–150 m/min）对Ti–6Al–4V（GR5和GR23）表面完整性和疲劳寿命的影响，填补了该领域空白；关键发现：切割速度对表面粗糙度和疲劳寿命无显著影响，但热处理工艺（MA vs. BA）通过调控微观结构（晶粒尺寸、α/β相分布）主导疲劳性能；工业指导意义：证明高转速加工（150 m/min）可用于Ti–6Al–4V零件制造而无需担忧疲劳寿命下降，提升生产效率。 | 0 | FALSE | [8 empty] | Ti–6Al–4V（wt.%）（ASTM Grade 5, GR5） | 棒材或锻件 | [5 empty] | 21±1 | 未达到10^6循环 | 高转速加工（50、100、150 m/min） |  | Beta Annealed (BA) |  |  | 显微硬度（10 g载荷，12 s） | [41 empty] | 航空航天、医疗器械、化工、汽车 | 飞机承力结构件 | 起落架、发动机部件、生物植入体、耐腐蚀容器 | 高周疲劳载荷、腐蚀性介质、高温 | 1 | 6 | 4
89b6f980c6d3c4f882bb84759b09de6c3b2f5994aeaf903e6ffaf53157e12243_3 | [5 empty] | /home/zjh/Cluster/project_0/data/89b6f980c6d3c4f882bb84759b09de6c3b2f5994aeaf903e6ffaf53157e12243/lab_json.txt | The effect of cutting speed and heat treatment on the fatigue life of Grade 5 and Grade 23 Ti–6Al–4V alloys | W. Niu (Defence Materials Technology Centre, School of Mechanical and Mining Engineering, The University of Queensland, Australia; Queensland Centre for Advanced Materials Processing and Manufacturing (AMPAM), The University of Queensland, Australia); M.J. Bermingham (Defence Materials Technology Centre, School of Mechanical and Mining Engineering, The University of Queensland, Australia; Queensland Centre for Advanced Materials Processing and Manufacturing (AMPAM), The University of Queensland, Australia); P.S. Baburamani (Air Vehicles Division, Defence Science and Technology Organisation, Fishermans Bend, Victoria, Australia); S. Palanisamy (Defence Materials Technology Centre, School of Mechanical and Mining Engineering, The University of Queensland, Australia; Queensland Centre for Advanced Materials Processing and Manufacturing (AMPAM), The University of Queensland, Australia); M.S. Dargusch (Defence Materials Technology Centre, School of Mechanical and Mining Engineering, The University of Queensland, Australia; Queensland Centre for Advanced Materials Processing and Manufacturing (AMPAM), The University of Queensland, Australia); S. Turk (Air Vehicles Division, Defence Science and Technology Organisation, Fishermans Bend, Victoria, Australia); B. Grigson (Air Vehicles Division, Defence Science and Technology Organisation, Fishermans Bend, Victoria, Australia); P.K. Sharp (Air Vehicles Division, Defence Science and Technology Organisation, Fishermans Bend, Victoria, Australia) | 首次系统性研究：揭示了高转速加工（50–150 m/min）对Ti–6Al–4V（GR5和GR23）表面完整性和疲劳寿命的影响，填补了该领域空白；关键发现：切割速度对表面粗糙度和疲劳寿命无显著影响，但热处理工艺（MA vs. BA）通过调控微观结构（晶粒尺寸、α/β相分布）主导疲劳性能；工业指导意义：证明高转速加工（150 m/min）可用于Ti–6Al–4V零件制造而无需担忧疲劳寿命下降，提升生产效率。 | 2 | FALSE | [8 empty] | Ti–6Al–4V（wt.%） | 棒材或锻件 | [5 empty] | 21±1 | ≈147,608循环（均值） | 高转速加工（50、100、150 m/min） |  | Beta Annealed (BA) |  |  | 显微硬度（10 g载荷，12 s） | [41 empty] | 航空航天、医疗器械、化工、汽车 | 飞机承力结构件 | 起落架、发动机部件、生物植入体、耐腐蚀容器 | 高周疲劳载荷、腐蚀性介质、高温 | 1 | 6 | 4
ab83311e59228503e2025cfb047d2986a2b769b3726441be6dabf23e99ce98bd_1 | [5 empty] | /home/zjh/Cluster/project_0/data/ab83311e59228503e2025cfb047d2986a2b769b3726441be6dabf23e99ce98bd/lab_json.txt | An Investigation of the Fatigue and Fracture Behavior of Mn-Containing Gamma Titanium Aluminides | W.O. Soboyejo (Department of Materials Science and Engineering, The Ohio State University, Columbus, OH 43210-1179); C. Mercer (Department of Materials Science and Engineering, The Ohio State University, Columbus, OH 43210-1179); K. Lou (Union College, Schenectady, NY 12301); S. Heath (AGA Gas Company, Lidingo, S-181 31 Sweden) | 1. 发现Mn偏析机制：首次阐明Mn在晶界偏析是导致Ti-48Al-xMn合金室温沿晶断裂的主要原因，而非传统γ合金的穿晶解理断裂；2. 热处理与性能关联：证明退火时间/温度增加会加剧Mn偏析和α?相析出，导致强度和韧性下降；3. 微观力学模型：提出基于孪生增韧的微观力学框架，用于评估单次和循环加载下的裂纹尖端屏蔽效应；4. 工艺-组织-性能关系：通过不同挤压比（14:1 vs 10:1）和热处理（HTC vs 两阶段退火）的系统研究，揭示了储存功和晶粒尺寸对断裂行为的影响。 | 0 | FALSE | 482 | 599 | 1.6 | 25 | 5×10?? |  | 152 |  | Ti–48Al–1.4Mn（at.%） | 挤压件 | [7 empty] | 铸造 + 热等静压（HIP，1260℃，172 MPa，4小时） + 挤压（1343℃，14:1） |  | 未热处理（as-extruded） | [10 empty] | 170 | [33 empty] | 航空航天高温结构材料 | 航空发动机 | 低压涡轮叶片、高温紧固件 | 温度：室温至815℃；载荷条件：循环载荷（疲劳）、冲击载荷 | 1 | 48 | [8 empty] | 1.4
b16d45a8fd901efe8d9bf4dcab0fa104e122022c6c97a10afc4ef12c187abd09_1 | [5 empty] | /home/zjh/Cluster/project_0/data/b16d45a8fd901efe8d9bf4dcab0fa104e122022c6c97a10afc4ef12c187abd09/lab_json.txt | Grain Refinement Through Thermal Cycling in an Fe-Ni-Ti Cryogenic Alloy | S. Jin (Department of Materials Science and Engineering, University of California; Center for the Design of Alloys, Inorganic Materials Research Division, Lawrence Berkeley Laboratory, Berkeley, California 94720); J. W. Morris, Jr. (Department of Materials Science and Engineering, University of California; Center for the Design of Alloys, Inorganic Materials Research Division, Lawrence Berkeley Laboratory, Berkeley, California 94720); V. F. Zackay (Department of Materials Science and Engineering, University of California; Center for the Design of Alloys, Inorganic Materials Research Division, Lawrence Berkeley Laboratory, Berkeley, California 94720) | 1. 开发了一种四循环热循环工艺，将Fe-12Ni-0.25Ti合金晶粒尺寸从40-60 μm细化至0.5-2 μm（ASTM #15-18）；2. 通过超细晶粒设计，将铁素体合金的韧脆转变温度（DBTT）抑制至6 K以下，使其在液氦温度下仍保持韧性；3. 在77 K断裂韧性测试中，通过晶粒细化将断裂模式从准解理转变为完全韧性韧窝断裂；4. 避免了传统机械加工步骤，仅通过热循环实现与冷加工相当的晶粒细化效果 | 0 | FALSE | 923.9 | 979.1 | 31.1 | -196 | 0.02英寸/分钟 (0.05 cm/min) | 0.5英寸标距长度，0.125英寸直径 |  |  | Fe–12Ni–0.25Ti（wt.%） | 锻件（厚板） | [9 empty] | 1A（730°C退火2小时） | [10 empty] | 153 | [24 empty] | 208.8 | -196 ℃ | V型缺口 | [6 empty] | 低温工程 | 液氮储罐、超导磁体支撑结构 |  | 极低温（6-77 K）、高应力（屈服强度140-150 ksi级） | 1
b16d45a8fd901efe8d9bf4dcab0fa104e122022c6c97a10afc4ef12c187abd09_2 | [5 empty] | /home/zjh/Cluster/project_0/data/b16d45a8fd901efe8d9bf4dcab0fa104e122022c6c97a10afc4ef12c187abd09/lab_json.txt | Grain Refinement Through Thermal Cycling in an Fe-Ni-Ti Cryogenic Alloy | S. Jin (Department of Materials Science and Engineering, University of California; Center for the Design of Alloys, Inorganic Materials Research Division, Lawrence Berkeley Laboratory, Berkeley, California 94720); J. W. Morris, Jr. (Department of Materials Science and Engineering, University of California; Center for the Design of Alloys, Inorganic Materials Research Division, Lawrence Berkeley Laboratory, Berkeley, California 94720); V. F. Zackay (Department of Materials Science and Engineering, University of California; Center for the Design of Alloys, Inorganic Materials Research Division, Lawrence Berkeley Laboratory, Berkeley, California 94720) | 1. 开发了一种四循环热循环工艺，将Fe-12Ni-0.25Ti合金晶粒尺寸从40-60 μm细化至0.5-2 μm（ASTM #15-18）；2. 通过超细晶粒设计，将铁素体合金的韧脆转变温度（DBTT）抑制至6 K以下，使其在液氦温度下仍保持韧性；3. 在77 K断裂韧性测试中，通过晶粒细化将断裂模式从准解理转变为完全韧性韧窝断裂；4. 避免了传统机械加工步骤，仅通过热循环实现与冷加工相当的晶粒细化效果 | 1 | FALSE | 923.9 | 979.1 | 31.1 | -196 | 0.02英寸/分钟 (0.05 cm/min) | 0.5英寸标距长度，0.125英寸直径 |  |  | Fe–12Ni–0.25Ti（wt.%） | 锻件（厚板） | [9 empty] | 1A（730°C退火2小时） | [10 empty] | 153 | [24 empty] | 74.57 | -267 ℃ | V型缺口 | [6 empty] | 低温工程 | 液氮储罐、超导磁体支撑结构 |  | 极低温（6-77 K）、高应力（屈服强度140-150 ksi级） | 1
c0a5a594f58a7826e608ad38e3ebc351d377adc089c8e652ecfbb4aeaf49eb14_2 | [5 empty] | /home/zjh/Cluster/project_0/data/c0a5a594f58a7826e608ad38e3ebc351d377adc089c8e652ecfbb4aeaf49eb14/lab_json.txt | Lattice distortion in selective laser melting (SLM)-manufactured unstable β-type Ti-15Mo-5Zr-3Al alloy analyzed by high-precision X-ray diffractometry | Aya Takase (Rigaku Americas Corporation, 9009 New Trails Drive, The Woodlands, TX 77381, USA; Division of Materials and Manufacturing Science, Graduate School of Engineering, Osaka University, 2-1 Yamadaoka, Suita, Osaka 565-0871, Japan); Takuya Ishimoto (Division of Materials and Manufacturing Science, Graduate School of Engineering, Osaka University, 2-1 Yamadaoka, Suita, Osaka 565-0871, Japan); Ryoya Suganuma (Division of Materials and Manufacturing Science, Graduate School of Engineering, Osaka University, 2-1 Yamadaoka, Suita, Osaka 565-0871, Japan); (Division of Materials and Manufacturing Science, Graduate School of Engineering, Osaka University, 2-1 Yamadaoka, Suita, Osaka 565-0871, Japan) | 1. 首次发现SLM制造的亚稳β型钛合金晶格畸变：通过高精度XRD分析，首次观察到SLM制造的Ti-15Mo-5Zr-3Al合金中体心四方（BCT）结构（而非传统体心立方（BCC）结构），c轴比a轴短0.63%。2. 揭示残余应力与晶格畸变的关联：通过对比SLM试样与EBM试样（残余应力可忽略），证明SLM快速冷却引起的残余应力是晶格畸变的主要诱因，挑战了“残余应力仅改变晶格参数而不改变对称性”的传统观点。3. 提出SLM特有热历史的影响：数值模拟表明SLM过程的超快速冷却（最高达10^7 K/s）导致显著残余应力，为控制亚稳相材料的结构提供了新视角。 | 1 | FALSE | [8 empty] | Ti–15Mo–5Zr–3Al（wt.%） | SLM制造的块体 | [7 empty] | 设备：EOS M290（Yb光纤激光器），参数：激光功率360 W，扫描速度1200 mm/s，扫描间距100 μm，扫描方向平行于X轴交替扫描。 | [46 empty] | 生物医学植入物 |  | 骨科或牙科植入物 | 人体内环境 | 1 | 3 |  |  | 5 | [9 empty] | 15
f4adc7b761485350554f1e90e0c706c02f3f31a99899d33cef7bd70e4637bc58_1 | [5 empty] | /home/zjh/Cluster/project_0/data/f4adc7b761485350554f1e90e0c706c02f3f31a99899d33cef7bd70e4637bc58/lab_json.txt | Effect of thermal stabilization on microstructure and mechanical property of directionally solidified Ti-46Al-0.5W-0.5Si alloy | FAN Jiang-lei (School of Materials Science and Engineering, Harbin Institute of Technology, Harbin 150001, China); LI Xin-zhong (School of Materials Science and Engineering, Harbin Institute of Technology, Harbin 150001, China); SU Yan-qing (School of Materials Science and Engineering, Harbin Institute of Technology, Harbin 150001, China); CHEN Rui-run (School of Materials Science and Engineering, Harbin Institute of Technology, Harbin 150001, China); GUO Jing-jie (School of Materials Science and Engineering, Harbin Institute of Technology, Harbin 150001, China); FU Heng-zhi (School of Materials Science and Engineering, Harbin Institute of Technology, Harbin 150001, China) | 1. 首次揭示了热稳定时间（t）对定向凝固TiAl合金显微组织参数的定量影响规律：初生枝晶间距（λ?）与t^0.22成正比，次生枝晶间距（λ?）与t^0.10成正比，层片间距（λ_L）与t^0.33成正比；2. 建立了显微硬度（HV）与热稳定时间的幂律关系：HV=524.81t^-0.09；3. 确定了定向凝固Ti-46Al-0.5W-0.5Si合金的优化热稳定时间为30分钟，平衡了组织取向控制与力学性能的关系 | 0 | FALSE | [8 empty] | Ti–46Al–0.5W–0.5Si（at.%） | 定向凝固棒材（φ4 mm/5.5 mm，长度150 mm） | [7 empty] | 母合金制备：真空感应熔炼（水冷铜坩埚），原料纯度：Ti（99.96%）、Al（99.99%）、W（99.98%）、Si（99.96%），氩气保护环境；定向凝固工艺：Bridgman型真空定向凝固炉，熔化温度1773 K，生长速率30 μm/s，温度梯度20 K/mm，液态Ga-In-Sn合金急冷 |  |  |  | 524.81t^-0.09 | 维氏硬度 | [41 empty] | 高温结构材料 | 航空航天发动机、汽车涡轮增压器 | 涡轮叶片、燃烧室部件 | 高温氧化环境（700-900℃）、循环热机械载荷、含氧腐蚀介质 | 1
57fefe20326fd321845612f65726486b9b3ffd1a737de7216a6a415d0bf00f51_1 | [5 empty] | /home/zjh/Cluster/project_0/data/57fefe20326fd321845612f65726486b9b3ffd1a737de7216a6a415d0bf00f51/lab_json.txt | Micro- to Nanostructured Devices for the Characterization of Scaling Effects in Shape-Memory Thin Films | Dennis K?nig (Institute for Materials, Ruhr-Universit?t Bochum); Michael Ehmann (Institute for Materials, Ruhr-Universit?t Bochum); Sigurd Thienhaus (Institute for Materials, Ruhr-Universit?t Bochum); Alfred Ludwig (Institute for Materials and Research Department IS3/HTM, Ruhr-Universit?t Bochum) | 1. 微纳测试平台设计：开发了两种 MEMS 器件（TAD 和 LAD），支持对微米至纳米级形状记忆合金薄膜的同步力学、电学和热学测试，尤其适用于原位 TEM 纳米压痕实验；2. 尺寸效应发现：微桥宽度从 4 μm 缩小至 1 μm 时，相变温度（As 和 Mf）下降 80%，而 Ms 和 Af 仅下降 20%，呈现不对称性；悬空结构比基底附着结构的相变温度降低 8–10 K；3. 纳米线加工与表征：通过 FIB 成功制备 200 nm 宽 Ti52Ni32Cu16 纳米线，并验证其仍具有形状记忆效应。 | 0 | FALSE | [8 empty] | Ti–32Ni–16Cu（at.%） | 基底附着薄膜（Si/SiO2 基底） | [7 empty] | 溅射沉积（RF 溅射，300 W，Ar 气氛，沉积速率 0.6 nm/s，室温沉积，厚度 ~0.4 μm） + 退火工艺：600°C 真空退火 1 小时 |  | 600°C 真空退火 1 小时 | [44 empty] | 微机电系统（MEMS）、纳米执行器 | 微夹持器（microgrippers）、微开关（microswitches）、微阀（microvalves）、生物医学支架（stents） |  | 低频率驱动场景（依赖相变产生的力/位移）、温度循环（-20°C 至 100°C）、可能承受机械应力 | 1
717456cfc780d602aa51304b824e70f7b44228012a4949ae2e672c4a01da6389_1 | [5 empty] | /home/zjh/Cluster/project_0/data/717456cfc780d602aa51304b824e70f7b44228012a4949ae2e672c4a01da6389/lab_json.txt | Phase transition and mechanical properties of constraint-aged Ni–Mn–Ga–Ti magnetic shape memory alloy | G. F. Dong (大连大学物理系；大连理工大学物理与光电工程学院); Z. Y. Gao (哈尔滨工业大学材料科学与工程学院，金属精密热加工国家重点实验室); W. Cai (哈尔滨工业大学材料科学与工程学院，金属精密热加工国家重点实验室); J. H. Sui (哈尔滨工业大学材料科学与工程学院，金属精密热加工国家重点实验室); X. L. Zhang (大连大学物理系) | 通过钛合金化与约束时效协同调控，在Ni-Mn-Ga合金中引入细小Ni3Ti第二相；开发约束时效工艺（2%压缩预变形+时效），获得纳米级Ni3Ti析出相（平均尺寸<1μm）；实现1400 MPa的室温压缩强度，较传统自由时效合金（900 MPa）提升55%，较固溶态（400 MPa）提升250%；揭示第二相尺寸效应与相变温度的非单调关系：873K时效时析出相强化效果最佳。 | 0 | FALSE | [8 empty] | Ni–23.5Mn–18.5Ga–5Ti（at.%） | 铸态棒材（直径10mm） | [7 empty] | 电弧熔炼（高纯度原料，氩气保护，熔炼4次）+铜模铸造（直径10mm棒材）+固溶处理（1273 K/5h，冰水淬火） |  | 仅固溶处理 | [5 empty] | 400 |  | 25 | 0.05 mm/min | [35 empty] | 智能驱动器件 | 微型执行器（Micro-actuator） | 磁致伸缩驱动元件 | 室温磁控环境，需承受循环机械应力 | 1
717456cfc780d602aa51304b824e70f7b44228012a4949ae2e672c4a01da6389_2 | [5 empty] | /home/zjh/Cluster/project_0/data/717456cfc780d602aa51304b824e70f7b44228012a4949ae2e672c4a01da6389/lab_json.txt | Phase transition and mechanical properties of constraint-aged Ni–Mn–Ga–Ti magnetic shape memory alloy | G. F. Dong (大连大学物理系；大连理工大学物理与光电工程学院); Z. Y. Gao (哈尔滨工业大学材料科学与工程学院，金属精密热加工国家重点实验室); W. Cai (哈尔滨工业大学材料科学与工程学院，金属精密热加工国家重点实验室); J. H. Sui (哈尔滨工业大学材料科学与工程学院，金属精密热加工国家重点实验室); X. L. Zhang (大连大学物理系) | 通过钛合金化与约束时效协同调控，在Ni-Mn-Ga合金中引入细小Ni3Ti第二相；开发约束时效工艺（2%压缩预变形+时效），获得纳米级Ni3Ti析出相（平均尺寸<1μm）；实现1400 MPa的室温压缩强度，较传统自由时效合金（900 MPa）提升55%，较固溶态（400 MPa）提升250%；揭示第二相尺寸效应与相变温度的非单调关系：873K时效时析出相强化效果最佳。 | 1 | FALSE | [8 empty] | Ni–23.5Mn–18.5Ga–5Ti（at.%） | 铸态棒材（加工成Φ3×5mm样品） | [7 empty] | 电弧熔炼（高纯度原料，氩气保护，熔炼4次）+铜模铸造（直径10mm棒材）+固溶处理（1273 K/5h，冰水淬火） |  | 约束时效（873 K/3h，氩气保护，水淬） |  |  |  | 2%压缩预变形 |  | 1400 | 7.8 | 25 | 0.05 mm/min | [35 empty] | 智能驱动器件 | 微型执行器（Micro-actuator） | 磁致伸缩驱动元件 | 室温磁控环境，需承受循环机械应力 | 1
717456cfc780d602aa51304b824e70f7b44228012a4949ae2e672c4a01da6389_3 | [5 empty] | /home/zjh/Cluster/project_0/data/717456cfc780d602aa51304b824e70f7b44228012a4949ae2e672c4a01da6389/lab_json.txt | Phase transition and mechanical properties of constraint-aged Ni–Mn–Ga–Ti magnetic shape memory alloy | G. F. Dong (大连大学物理系；大连理工大学物理与光电工程学院); Z. Y. Gao (哈尔滨工业大学材料科学与工程学院，金属精密热加工国家重点实验室); W. Cai (哈尔滨工业大学材料科学与工程学院，金属精密热加工国家重点实验室); J. H. Sui (哈尔滨工业大学材料科学与工程学院，金属精密热加工国家重点实验室); X. L. Zhang (大连大学物理系) | 通过钛合金化与约束时效协同调控，在Ni-Mn-Ga合金中引入细小Ni3Ti第二相；开发约束时效工艺（2%压缩预变形+时效），获得纳米级Ni3Ti析出相（平均尺寸<1μm）；实现1400 MPa的室温压缩强度，较传统自由时效合金（900 MPa）提升55%，较固溶态（400 MPa）提升250%；揭示第二相尺寸效应与相变温度的非单调关系：873K时效时析出相强化效果最佳。 | 2 | FALSE | [8 empty] | Ni–23.5Mn–18.5Ga–5Ti（at.%） | 铸态棒材（加工成Φ3×5mm样品） | [7 empty] | 电弧熔炼（高纯度原料，氩气保护，熔炼4次）+铜模铸造（直径10mm棒材）+固溶处理（1273 K/5h，冰水淬火） |  | 自由时效（1073 K/3h） | [5 empty] | 900 |  | 25 | 0.05 mm/min | [35 empty] | 智能驱动器件 | 微型执行器（Micro-actuator） | 磁致伸缩驱动元件 | 室温磁控环境，需承受循环机械应力 | 1
89b6f980c6d3c4f882bb84759b09de6c3b2f5994aeaf903e6ffaf53157e12243_2 | [5 empty] | /home/zjh/Cluster/project_0/data/89b6f980c6d3c4f882bb84759b09de6c3b2f5994aeaf903e6ffaf53157e12243/lab_json.txt | The effect of cutting speed and heat treatment on the fatigue life of Grade 5 and Grade 23 Ti–6Al–4V alloys | W. Niu (Defence Materials Technology Centre, School of Mechanical and Mining Engineering, The University of Queensland, Australia; Queensland Centre for Advanced Materials Processing and Manufacturing (AMPAM), The University of Queensland, Australia); M.J. Bermingham (Defence Materials Technology Centre, School of Mechanical and Mining Engineering, The University of Queensland, Australia; Queensland Centre for Advanced Materials Processing and Manufacturing (AMPAM), The University of Queensland, Australia); P.S. Baburamani (Air Vehicles Division, Defence Science and Technology Organisation, Fishermans Bend, Victoria, Australia); S. Palanisamy (Defence Materials Technology Centre, School of Mechanical and Mining Engineering, The University of Queensland, Australia; Queensland Centre for Advanced Materials Processing and Manufacturing (AMPAM), The University of Queensland, Australia); M.S. Dargusch (Defence Materials Technology Centre, School of Mechanical and Mining Engineering, The University of Queensland, Australia; Queensland Centre for Advanced Materials Processing and Manufacturing (AMPAM), The University of Queensland, Australia); S. Turk (Air Vehicles Division, Defence Science and Technology Organisation, Fishermans Bend, Victoria, Australia); B. Grigson (Air Vehicles Division, Defence Science and Technology Organisation, Fishermans Bend, Victoria, Australia); P.K. Sharp (Air Vehicles Division, Defence Science and Technology Organisation, Fishermans Bend, Victoria, Australia) | 首次系统性研究：揭示了高转速加工（50–150 m/min）对Ti–6Al–4V（GR5和GR23）表面完整性和疲劳寿命的影响，填补了该领域空白；关键发现：切割速度对表面粗糙度和疲劳寿命无显著影响，但热处理工艺（MA vs. BA）通过调控微观结构（晶粒尺寸、α/β相分布）主导疲劳性能；工业指导意义：证明高转速加工（150 m/min）可用于Ti–6Al–4V零件制造而无需担忧疲劳寿命下降，提升生产效率。 | 1 | FALSE | [8 empty] | Ti–6Al–4V（wt.%）（ASTM Grade 5, GR5） | 棒材或锻件 | [5 empty] | 21±1 | >10^6循环（run-out） | 高转速加工（100 m/min） |  | Mill Annealed (MA) |  |  | 显微硬度（10 g载荷，12 s） | [41 empty] | 航空航天、医疗器械、化工、汽车 | 飞机承力结构件 | 起落架、发动机部件、生物植入体、耐腐蚀容器 | 高周疲劳载荷、腐蚀性介质、高温 | 1 | 6 | 4
89b6f980c6d3c4f882bb84759b09de6c3b2f5994aeaf903e6ffaf53157e12243_4 | [5 empty] | /home/zjh/Cluster/project_0/data/89b6f980c6d3c4f882bb84759b09de6c3b2f5994aeaf903e6ffaf53157e12243/lab_json.txt | The effect of cutting speed and heat treatment on the fatigue life of Grade 5 and Grade 23 Ti–6Al–4V alloys | W. Niu (Defence Materials Technology Centre, School of Mechanical and Mining Engineering, The University of Queensland, Australia; Queensland Centre for Advanced Materials Processing and Manufacturing (AMPAM), The University of Queensland, Australia); M.J. Bermingham (Defence Materials Technology Centre, School of Mechanical and Mining Engineering, The University of Queensland, Australia; Queensland Centre for Advanced Materials Processing and Manufacturing (AMPAM), The University of Queensland, Australia); P.S. Baburamani (Air Vehicles Division, Defence Science and Technology Organisation, Fishermans Bend, Victoria, Australia); S. Palanisamy (Defence Materials Technology Centre, School of Mechanical and Mining Engineering, The University of Queensland, Australia; Queensland Centre for Advanced Materials Processing and Manufacturing (AMPAM), The University of Queensland, Australia); M.S. Dargusch (Defence Materials Technology Centre, School of Mechanical and Mining Engineering, The University of Queensland, Australia; Queensland Centre for Advanced Materials Processing and Manufacturing (AMPAM), The University of Queensland, Australia); S. Turk (Air Vehicles Division, Defence Science and Technology Organisation, Fishermans Bend, Victoria, Australia); B. Grigson (Air Vehicles Division, Defence Science and Technology Organisation, Fishermans Bend, Victoria, Australia); P.K. Sharp (Air Vehicles Division, Defence Science and Technology Organisation, Fishermans Bend, Victoria, Australia) | 首次系统性研究：揭示了高转速加工（50–150 m/min）对Ti–6Al–4V（GR5和GR23）表面完整性和疲劳寿命的影响，填补了该领域空白；关键发现：切割速度对表面粗糙度和疲劳寿命无显著影响，但热处理工艺（MA vs. BA）通过调控微观结构（晶粒尺寸、α/β相分布）主导疲劳性能；工业指导意义：证明高转速加工（150 m/min）可用于Ti–6Al–4V零件制造而无需担忧疲劳寿命下降，提升生产效率。 | 3 | FALSE | [8 empty] | Ti–6Al–4V（wt.%） | 棒材或锻件 | [5 empty] | 21±1 | >10^6循环（run-out） | 高转速加工（100 m/min） |  | Mill Annealed (MA) |  |  | 显微硬度（10 g载荷，12 s） | [41 empty] | 航空航天、医疗器械、化工、汽车 | 飞机承力结构件 | 起落架、发动机部件、生物植入体、耐腐蚀容器 | 高周疲劳载荷、腐蚀性介质、高温 | 1 | 6 | 4
cba9a345d38bcc69a4524c578f66773d62341b2878222141bd839f2bab99a42d_1 | [5 empty] | /home/zjh/Cluster/project_0/data/cba9a345d38bcc69a4524c578f66773d62341b2878222141bd839f2bab99a42d/lab_json.txt | Laser ablation of titanium alloy under a thin and flowing water layer | V. Tangwarodomnukun (Department of Production Engineering, King Mongkut’s University of Technology Thonburi, Bangkok 10140, Thailand); P. Likhitangsuwat (Department of Production Engineering, King Mongkut’s University of Technology Thonburi, Bangkok 10140, Thailand); O. Tevinpibanphan (Department of Production Engineering, King Mongkut’s University of Technology Thonburi, Bangkok 10140, Thailand); C. Dumkum (Department of Production Engineering, King Mongkut’s University of Technology Thonburi, Bangkok 10140, Thailand) | 1. 提出新型水下激光加工技术：通过水射流冲击形成薄层流动水膜（0.3mm厚），相比传统浸没式水下加工（1-3mm水层）显著减少水波扰动和气泡干扰；2. 实现更优加工质量：较传统空气/浸水加工，热影响区缩小50%以上，沟槽深宽比提升，表面再沉积减少；3. 揭示流动水层强化机理：高速水流（450 cm3/min）可提高冷却速率（达10^4 K/s量级），抑制β→α'马氏体相变深度至20μm以内 |  | FALSE | [8 empty] | Ti–6Al–4V（wt.%）（标准成分） | [55 empty] | 微型部件制造、医疗器件加工 | 纳秒脉冲激光加工系统（30W，250kHz） | 微沟槽结构（深度>100μm，宽度<200μm） | 水下精密加工环境，要求低热输入（加工温度<钛合金β转变温度995℃） | 1 | 6 | 4
d108be0df7b2e003099ec680d9aea968995cba61295b0fbaf7dc3ddff873c5b6_3 | [5 empty] | /home/zjh/Cluster/project_0/data/d108be0df7b2e003099ec680d9aea968995cba61295b0fbaf7dc3ddff873c5b6/lab_json.txt | On the Influence of Thermomechanical Processing on the Fracture Behavior of Gamma-Based Titanium Aluminides. II. Effects of Alloying with Cr and Nb | W. O. Soboyejo (俄亥俄州立大学材料科学与工程系); C. Mercer (俄亥俄州立大学材料科学与工程系) | 1. 首次系统研究了Cr和Nb合金化对γ-TiAl基合金断裂行为的协同影响；2. 揭示了挤压比对微观结构演变和力学性能的耦合作用机制；3. 发现了Ti-48Al-1.5Cr合金中力学性能与晶粒尺寸的Hall-Petch关系；4. 开发出具有优异综合性能（K_IC=32.2 MPa√m，815°C延伸率30.4%）的三阶段热处理工艺（HTC） | 2 | FALSE | 617 | 656 | 0.45 | 25 | 未明确 | 未明确 |  |  | Ti–48Al–1.5Cr（wt.%） | 挤压件 | [7 empty] | 真空感应熔炼+1343°C挤压（挤压比10:1） |  | 1250°C/50h空冷 + 982°C/4h空冷; 1250°C/50h空冷 + 982°C/100h空冷; 1150°C/50h空冷 + 982°C/4h空冷; 1150°C/50h空冷 + 982°C/100h空冷; 982°C/4h空冷; 982°C/100h空冷; HTC（982°C/4h空冷 + 704°C/8h炉冷 + 815°C/24h空冷）; 挤压态 | [10 empty] | 15 | [33 empty] | 航空航天结构件 | 航空发动机 | 高温叶片、涡轮盘 | 高温（815°C）氧化环境 | 1 | 48 | [7 empty] | 1.5
20e0115b23a6b32203696b2263002916dac95d2b22f14fee643f06174164c877_1 | [5 empty] | /home/zjh/Cluster/project_0/data/20e0115b23a6b32203696b2263002916dac95d2b22f14fee643f06174164c877/lab_json.txt | Sintering behaviour of Ti–45Al–5Nb–0.2B–0.2C alloy modifications by additions of elemental titanium and aluminium | J. Soyama (Helmholtz-Zentrum Geesthacht, Germany); J. Soyama (Universidade Federal de S?o Carlos, Brazil); M. Oehring (Helmholtz-Zentrum Geesthacht, Germany); W. Limberg (Helmholtz-Zentrum Geesthacht, Germany); T. Ebel (Helmholtz-Zentrum Geesthacht, Germany); K. U. Kainer (Helmholtz-Zentrum Geesthacht, Germany); F. Pyczak (Helmholtz-Zentrum Geesthacht, Germany) | 1. 首次通过预合金粉末（TNB-V5）与元素粉末（Ti/Al）混合调控钛铝合金成分；2. 发现钛添加降低最佳烧结温度（1470→1450°C），铝添加提高最佳烧结温度（1470→1490°C）；3. 揭示元素铝与预合金粉末反应生成TiAl3中间相是导致孔隙率升高的关键机制；4. 提出β相扩散增强是钛添加促进烧结致密化的核心机理 | 0 | FALSE |  | 600 | [6 empty] | Ti–45Al–5Nb–0.2B–0.2C（at.%） | [8 empty] | 粉末冶金工艺：预合金TNB-V5粉末（<45μm）与元素粉末（Ti/Al/Nb/B）混合；粘结剂体系：10 wt.%乙烯-醋酸乙烯共聚物+石蜡+硬脂酸；脱脂工艺：40°C正己烷化学脱脂15小时+真空热脱脂；烧结工艺：真空（10^-4 mbar）2小时，温度范围1450-1510°C |  |  |  | 约600 MPa | 维氏硬度 | [41 empty] | 高温结构材料（航空发动机、燃气轮机） | 航空发动机、燃气轮机 | 低压涡轮叶片、燃烧室部件 | 高温（700°C+）、氧化/腐蚀性气氛 | 1 | 45 |  | 5 | [12 empty] | 0.2 |  |  | 0.2
3629920d1603b4f73d4b0ae04b2030622e86c95b445204c0ec6058d508a57d53_1 | [5 empty] | /home/zjh/Cluster/project_0/data/3629920d1603b4f73d4b0ae04b2030622e86c95b445204c0ec6058d508a57d53/lab_json.txt | Fracture toughness and fatigue-crack propagation in a Zr–Ti–Ni–Cu–B bulk metallic glass | C. J. Gilbert (加州大学伯克利分校材料科学与矿物工程系); R. O. Ritchie (加州大学伯克利分校材料科学与矿物工程系); W. L. Johnson (加州理工学院材料科学系) | 首次在块体金属玻璃中实现标准断裂韧性测试（ASTM E399），测得高达55 MPa√m的韧性；发现非晶合金的疲劳裂纹扩展行为与延性晶体金属相似（Paris指数m≈2.7，存在疲劳条纹）；揭示结晶化导致断裂韧性急剧下降50倍（从55→1 MPa√m），实现非晶态与结晶态的极端性能对比；通过热处理获得梯度纳米结构（3-5nm fcc相+非晶基体），建立结构-性能关系。 | 0 | FALSE | [8 empty] | Zr–13.8Ti–12.5Cu–10Ni–22.5Be（at.%） | 块体板材 | [7 empty] | 低冷却速率（约10 K/s）形成全非晶结构 | 无 | 无 |  | 5.37±0.08 GPa | 维氏硬度测试 | 无 | [6 empty] | 55 | [33 empty] | 先进结构材料 | 高强轻量化结构件; 安全防护装置 | 抗疲劳部件 | 常温大气环境 | 1
3629920d1603b4f73d4b0ae04b2030622e86c95b445204c0ec6058d508a57d53_2 | [5 empty] | /home/zjh/Cluster/project_0/data/3629920d1603b4f73d4b0ae04b2030622e86c95b445204c0ec6058d508a57d53/lab_json.txt | Fracture toughness and fatigue-crack propagation in a Zr–Ti–Ni–Cu–B bulk metallic glass | C. J. Gilbert (加州大学伯克利分校材料科学与矿物工程系); R. O. Ritchie (加州大学伯克利分校材料科学与矿物工程系); W. L. Johnson (加州理工学院材料科学系) | 首次在块体金属玻璃中实现标准断裂韧性测试（ASTM E399），测得高达55 MPa√m的韧性；发现非晶合金的疲劳裂纹扩展行为与延性晶体金属相似（Paris指数m≈2.7，存在疲劳条纹）；揭示结晶化导致断裂韧性急剧下降50倍（从55→1 MPa√m），实现非晶态与结晶态的极端性能对比；通过热处理获得梯度纳米结构（3-5nm fcc相+非晶基体），建立结构-性能关系。 | 1 | FALSE | [8 empty] | Zr–13.8Ti–12.5Cu–10Ni–22.5Be（at.%） | 块体板材 | [7 empty] | 低冷却速率（约10 K/s）形成全非晶结构 | 无 | 633K真空退火12小时（部分结晶） |  | 6.04±0.04 GPa | 维氏硬度测试 | 无 | [6 empty] | 1.21 | [33 empty] | 先进结构材料 | 高强轻量化结构件; 安全防护装置 | 抗疲劳部件 | 常温大气环境 | 1
3629920d1603b4f73d4b0ae04b2030622e86c95b445204c0ec6058d508a57d53_3 | [5 empty] | /home/zjh/Cluster/project_0/data/3629920d1603b4f73d4b0ae04b2030622e86c95b445204c0ec6058d508a57d53/lab_json.txt | Fracture toughness and fatigue-crack propagation in a Zr–Ti–Ni–Cu–B bulk metallic glass | C. J. Gilbert (加州大学伯克利分校材料科学与矿物工程系); R. O. Ritchie (加州大学伯克利分校材料科学与矿物工程系); W. L. Johnson (加州理工学院材料科学系) | 首次在块体金属玻璃中实现标准断裂韧性测试（ASTM E399），测得高达55 MPa√m的韧性；发现非晶合金的疲劳裂纹扩展行为与延性晶体金属相似（Paris指数m≈2.7，存在疲劳条纹）；揭示结晶化导致断裂韧性急剧下降50倍（从55→1 MPa√m），实现非晶态与结晶态的极端性能对比；通过热处理获得梯度纳米结构（3-5nm fcc相+非晶基体），建立结构-性能关系。 | 2 | FALSE | [8 empty] | Zr–13.8Ti–12.5Cu–10Ni–22.5Be（at.%） | 块体板材 | [7 empty] | 低冷却速率（约10 K/s）形成全非晶结构 | 无 | 723K真空退火24小时（完全结晶） |  | 6.35±0.10 GPa | 维氏硬度测试 | 无 | [6 empty] | 1.04 | [33 empty] | 先进结构材料 | 高强轻量化结构件; 安全防护装置 | 抗疲劳部件 | 常温大气环境 | 1
71bdb918898f4cbfe5ac32ba838f0ee328a86a28b43bb6978edef864d8dc18ef_4 | [5 empty] | /home/zjh/Cluster/project_0/data/71bdb918898f4cbfe5ac32ba838f0ee328a86a28b43bb6978edef864d8dc18ef/lab_json.txt | Plasma-sprayed coatings for titanium alloy oxidation protection | D. W. McKee (General Electric Corporate Research and Development, Schenectady, NY 12301 (USA)); K. L. Luthra (General Electric Corporate Research and Development, Schenectady, NY 12301 (USA)) | 1. 首次系统评估MCrAlY类涂层在钛合金上的应用：证明FeCrAlY、NiCrAlY和CoCrWFeNi等离子喷涂涂层在高温（≤900°C）下对钛合金（如Ti 64、Ti 6242）的氧化保护能力；2. 涂层成分优化：通过降低铬和铝含量提高涂层延展性，缓解热膨胀系数失配导致的涂层开裂问题；3. 长时间热循环性能验证：在快速热循环（850°C）条件下，涂层保护效果可持续数百小时，显著抑制基材氧脆化；4. 扩散行为定量分析：揭示涂层元素（Fe、Co、Ni）向钛基材的扩散深度（≤250 μm）及β相稳定化效应。 | 3 | FALSE | [8 empty] | Ti–6Al–4V–6Al–2Sn–4Zr–2Mo–6Al（wt.%） | [33 empty] | 10.3×10?? °C?1 | 25-1000 ℃ | [20 empty] | 航空发动机结构件; 航空发动机旋转部件; 叶片（Blisk） |  | 叶片 | 高温氧化（≤600°C）; 高温氧化（≤815°C） | 1
95229288800973b7054a0616f3d10b7d6c6935df18ddd9d29b1f7517e7430824_4 | [5 empty] | /home/zjh/Cluster/project_0/data/95229288800973b7054a0616f3d10b7d6c6935df18ddd9d29b1f7517e7430824/lab_json.txt | On the substitution of vanadium with iron in Ti–6Al–4V: Thermo-Calc simulation and processing map considerations for design of low-cost alloys | Michael O. Bodunrin (School of Chemical and Metallurgical Engineering, DST-NRF Centre of Excellence in Strong Materials and African Materials Science and Engineering Network (AMSEN), University of the Witwatersrand, Johannesburg, South Africa; Department of Metallurgical and Materials Engineering, Federal University of Technology Akure, Nigeria; African Academy of Sciences, Nairobi, Kenya); Lesley H. Chown (School of Chemical and Metallurgical Engineering, DST-NRF Centre of Excellence in Strong Materials and African Materials Science and Engineering Network (AMSEN), University of the Witwatersrand, Johannesburg, South Africa); Josias W. van der Merwe (School of Chemical and Metallurgical Engineering, DST-NRF Centre of Excellence in Strong Materials and African Materials Science and Engineering Network (AMSEN), University of the Witwatersrand, Johannesburg, South Africa); Kenneth K. Alaneme (Department of Metallurgical and Materials Engineering, Federal University of Technology Akure, Nigeria) | 合金设计：首次通过铁部分/完全替代钒开发低成本Ti-6Al-xV-yFe合金，避免形成脆性TiFe相，优化了α+β相比例；工艺优化：结合Thermo-Calc模拟与加工图分析，确定最佳热加工窗口（900°C/0.1 s?1），避免不稳定区（750–780°C/1.5–10 s?1）；显微机制：揭示了动态回复、动态再结晶和α板条球化协同作用的软化机制，提升合金热加工性能 | 3 | FALSE | [8 empty] | Ti–6Al–1V–3Fe（wt.%） | 铸态（均质化后） | [7 empty] | 元素粉末压制后真空电弧熔炼（铜坩埚），熔炼3次以均质化 |  | 790°C ×4小时，空冷 | [7 empty] | 750-950 | 0.001–10 | [35 empty] | 陆地装备 | 汽车、化工、海洋工程、生物医疗等 | 阀门、连接件 | 3.5% NaCl溶液、3.5 M H?SO?溶液及高温加工条件 | 1 | 6 | 1 | [8 empty] | 3
ca27bca20732e0fa5bbe0e7ac38bfecc5dd0a16a4ddb4aaf14bf5771b4af7274_1 | [5 empty] | /home/zjh/Cluster/project_0/data/ca27bca20732e0fa5bbe0e7ac38bfecc5dd0a16a4ddb4aaf14bf5771b4af7274/lab_json.txt | Instability of in situ TiC particles in an Al-12Si alloy | F. Xia (陕西省铝镁轻合金复合材料工程研究中心（陕西，西安，710021）；陕西省光电功能材料与器件重点实验室（陕西，西安，710021）；西安工业大学材料与化工学院（陕西，西安，710021）); M.X. Liang (陕西省铝镁轻合金复合材料工程研究中心（陕西，西安，710021）；陕西省光电功能材料与器件重点实验室（陕西，西安，710021）；西安工业大学材料与化工学院（陕西，西安，710021）); X.S. Gao (陕西省铝镁轻合金复合材料工程研究中心（陕西，西安，710021）；陕西省光电功能材料与器件重点实验室（陕西，西安，710021）；西安工业大学材料与化工学院（陕西，西安，710021）); Y.C. Guo (陕西省铝镁轻合金复合材料工程研究中心（陕西，西安，710021）；陕西省光电功能材料与器件重点实验室（陕西，西安，710021）；西安工业大学材料与化工学院（陕西，西安，710021）); J.P. Li (陕西省铝镁轻合金复合材料工程研究中心（陕西，西安，710021）；陕西省光电功能材料与器件重点实验室（陕西，西安，710021）；西安工业大学材料与化工学院（陕西，西安，710021）); W. Yang (陕西省铝镁轻合金复合材料工程研究中心（陕西，西安，710021）；陕西省光电功能材料与器件重点实验室（陕西，西安，710021）；西安工业大学材料与化工学院（陕西，西安，710021）); Z.K. Zhang (陕西省铝镁轻合金复合材料工程研究中心（陕西，西安，710021）；陕西省光电功能材料与器件重点实验室（陕西，西安，710021）；西安工业大学材料与化工学院（陕西，西安，710021）) | 1. Si扩散进入TiC晶格，破坏其结构，形成富Si无序层，降低Ti和C原子的扩散阻力，加速TiC与Al反应生成Al4C3和TiAlSi相；2. 在Al-12Si合金中，TiC颗粒从规则十四面体逐渐球化并最终消失，反应起始于（100）晶面边缘，最终形成球形颗粒；3. 800℃保温5分钟即出现显著相变，20分钟后TiC完全消失，表明Si显著促进反应速率。 | 0 | FALSE | [8 empty] | Al–2.2Ti–0.55C（wt.%） | 铸件 | [7 empty] | 原料：纯Ti粉（>99.0%，50–75 μm）、石墨粉（>99.5%，50–75 μm）、纯Al粉（>99.0%，75–150 μm）、工业纯Al（>99.7%）。球磨：Al与石墨粉按质量比4:1混合，球磨10小时（300 r/min）。压制：球磨后与Ti粉混合，冷压成圆柱形预制块（直径30 mm）。熔炼：预制块在1250 ± 50℃的Al熔体中熔化，搅拌5分钟，冷却至800℃后浇铸至预热的金属模具（100 mm×10 mm，预热温度300℃）。 | 无后续轧制 | 无后续热处理 |  |  |  | 无后续锻造 | [40 empty] | 铸造铝合金 | 内燃机、航空航天部件 | 高温工作部件 | 高温环境（如发动机内部），需承受热循环和机械载荷 | 1
839fac9340b921d9f3c86a3b698a75387333c7172688070f7b8647dcacc64bae_2 | [5 empty] | /home/zjh/Cluster/project_0/data/839fac9340b921d9f3c86a3b698a75387333c7172688070f7b8647dcacc64bae/lab_json.txt | The Influence of Laser Glazing on Fatigue Crack Growth in Ti-24Al-11Nb | G. Malakondaiah (National Research Council Associate（借调自Defence Metallurgical Research Laboratory, Hyderabad, India），现属机构：WL/MLLN, Wright Laboratory, Wright-Patterson Air Force Base, Dayton, OH 45433-6553); T. Nicholas (Senior Scientist, WL/MLLN, Wright Laboratory, Wright-Patterson Air Force Base, Dayton, OH 45433-6553) | 1. 首次研究激光熔覆对钛铝化物（Ti3Al基合金）疲劳裂纹扩展（FCG）的影响，揭示了激光熔覆通过残余压应力降低局部有效应力强度因子，显著抑制裂纹扩展（CGR降低2–3个数量级）；2. 提出残余应力主导的裂纹闭合机制：激光熔覆产生的热拉伸残余应力导致自平衡压缩应力场，降低有效ΔK，而非传统粗糙度诱导闭合机制；3. 验证激光熔覆后热处理（650°C/1 h）可完全消除残余应力，证明性能改善与残余应力直接相关，而非微观结构变化；4. 明确裂纹扩展速率最低点位置：裂纹尖端距激光轨迹中心约4 mm时达到最大减速效果，为工程应用提供关键设计参数。 | 1 | FALSE | [6 empty] | 92 |  | Ti–24Al–11Nb（at.%）（：61.4Ti, 27.3Al, 10.8Nb, 0.08Fe, <0.03Cu, <0.04Ni, <0.04Cr, 0.03O, 0.032N, 0.005H） | 激光熔覆表面改性锻件 | [7 empty] | 铸造（圆柱形铸件，直径200 mm，高度280 mm）→等温锻造（温度1065°C，锻造为直径400 mm、厚度50 mm的圆盘）→热处理（1150°C/1 h空冷 + 815°C/1 h空冷 + 593°C/1 h空冷）→激光熔覆（激光功率1200 W，扫描速率0.0032 m/s，氦气保护，同轴气流压力10 psi） |  |  |  | Hv 400 | 维氏硬度 | [41 empty] | 高温、疲劳关键结构件 | 航空航天发动机、高周疲劳敏感部件 | 紧固件孔周围、高温承力框架 | 高温、高循环疲劳载荷 | 1
839fac9340b921d9f3c86a3b698a75387333c7172688070f7b8647dcacc64bae_3 | [5 empty] | /home/zjh/Cluster/project_0/data/839fac9340b921d9f3c86a3b698a75387333c7172688070f7b8647dcacc64bae/lab_json.txt | The Influence of Laser Glazing on Fatigue Crack Growth in Ti-24Al-11Nb | G. Malakondaiah (National Research Council Associate（借调自Defence Metallurgical Research Laboratory, Hyderabad, India），现属机构：WL/MLLN, Wright Laboratory, Wright-Patterson Air Force Base, Dayton, OH 45433-6553); T. Nicholas (Senior Scientist, WL/MLLN, Wright Laboratory, Wright-Patterson Air Force Base, Dayton, OH 45433-6553) | 1. 首次研究激光熔覆对钛铝化物（Ti3Al基合金）疲劳裂纹扩展（FCG）的影响，揭示了激光熔覆通过残余压应力降低局部有效应力强度因子，显著抑制裂纹扩展（CGR降低2–3个数量级）；2. 提出残余应力主导的裂纹闭合机制：激光熔覆产生的热拉伸残余应力导致自平衡压缩应力场，降低有效ΔK，而非传统粗糙度诱导闭合机制；3. 验证激光熔覆后热处理（650°C/1 h）可完全消除残余应力，证明性能改善与残余应力直接相关，而非微观结构变化；4. 明确裂纹扩展速率最低点位置：裂纹尖端距激光轨迹中心约4 mm时达到最大减速效果，为工程应用提供关键设计参数。 | 2 | FALSE | [8 empty] | Ti–24Al–11Nb（at.%）（：61.4Ti, 27.3Al, 10.8Nb, 0.08Fe, <0.03Cu, <0.04Ni, <0.04Cr, 0.03O, 0.032N, 0.005H） | 激光熔覆表面改性锻件 | [7 empty] | 铸造（圆柱形铸件，直径200 mm，高度280 mm）→等温锻造（温度1065°C，锻造为直径400 mm、厚度50 mm的圆盘）→热处理（1150°C/1 h空冷 + 815°C/1 h空冷 + 593°C/1 h空冷）→激光熔覆（激光功率700 W，扫描速率0.053 m/s，氦气保护，同轴气流压力10 psi） |  |  |  | Hv 400 | 维氏硬度 | [41 empty] | 高温、疲劳关键结构件 | 航空航天发动机、高周疲劳敏感部件 | 紧固件孔周围、高温承力框架 | 高温、高循环疲劳载荷 | 1 | 24 |  | 11
95229288800973b7054a0616f3d10b7d6c6935df18ddd9d29b1f7517e7430824_1 | [5 empty] | /home/zjh/Cluster/project_0/data/95229288800973b7054a0616f3d10b7d6c6935df18ddd9d29b1f7517e7430824/lab_json.txt | On the substitution of vanadium with iron in Ti–6Al–4V: Thermo-Calc simulation and processing map considerations for design of low-cost alloys | Michael O. Bodunrin (School of Chemical and Metallurgical Engineering, DST-NRF Centre of Excellence in Strong Materials and African Materials Science and Engineering Network (AMSEN), University of the Witwatersrand, Johannesburg, South Africa; Department of Metallurgical and Materials Engineering, Federal University of Technology Akure, Nigeria; African Academy of Sciences, Nairobi, Kenya); Lesley H. Chown (School of Chemical and Metallurgical Engineering, DST-NRF Centre of Excellence in Strong Materials and African Materials Science and Engineering Network (AMSEN), University of the Witwatersrand, Johannesburg, South Africa); Josias W. van der Merwe (School of Chemical and Metallurgical Engineering, DST-NRF Centre of Excellence in Strong Materials and African Materials Science and Engineering Network (AMSEN), University of the Witwatersrand, Johannesburg, South Africa); Kenneth K. Alaneme (Department of Metallurgical and Materials Engineering, Federal University of Technology Akure, Nigeria) | 合金设计：首次通过铁部分/完全替代钒开发低成本Ti-6Al-xV-yFe合金，避免形成脆性TiFe相，优化了α+β相比例；工艺优化：结合Thermo-Calc模拟与加工图分析，确定最佳热加工窗口（900°C/0.1 s?1），避免不稳定区（750–780°C/1.5–10 s?1）；显微机制：揭示了动态回复、动态再结晶和α板条球化协同作用的软化机制，提升合金热加工性能 | 0 | FALSE | [8 empty] | Ti–6Al–4V（wt.%） | 常规加工态 | [7 empty] | 未明确提及（作为商业合金对照） | [46 empty] | 陆地装备 | 汽车、化工、海洋工程、生物医疗等 | 阀门、连接件 | 3.5% NaCl溶液、3.5 M H?SO?溶液及高温加工条件 | 1 | 6 | 4
95229288800973b7054a0616f3d10b7d6c6935df18ddd9d29b1f7517e7430824_2 | [5 empty] | /home/zjh/Cluster/project_0/data/95229288800973b7054a0616f3d10b7d6c6935df18ddd9d29b1f7517e7430824/lab_json.txt | On the substitution of vanadium with iron in Ti–6Al–4V: Thermo-Calc simulation and processing map considerations for design of low-cost alloys | Michael O. Bodunrin (School of Chemical and Metallurgical Engineering, DST-NRF Centre of Excellence in Strong Materials and African Materials Science and Engineering Network (AMSEN), University of the Witwatersrand, Johannesburg, South Africa; Department of Metallurgical and Materials Engineering, Federal University of Technology Akure, Nigeria; African Academy of Sciences, Nairobi, Kenya); Lesley H. Chown (School of Chemical and Metallurgical Engineering, DST-NRF Centre of Excellence in Strong Materials and African Materials Science and Engineering Network (AMSEN), University of the Witwatersrand, Johannesburg, South Africa); Josias W. van der Merwe (School of Chemical and Metallurgical Engineering, DST-NRF Centre of Excellence in Strong Materials and African Materials Science and Engineering Network (AMSEN), University of the Witwatersrand, Johannesburg, South Africa); Kenneth K. Alaneme (Department of Metallurgical and Materials Engineering, Federal University of Technology Akure, Nigeria) | 合金设计：首次通过铁部分/完全替代钒开发低成本Ti-6Al-xV-yFe合金，避免形成脆性TiFe相，优化了α+β相比例；工艺优化：结合Thermo-Calc模拟与加工图分析，确定最佳热加工窗口（900°C/0.1 s?1），避免不稳定区（750–780°C/1.5–10 s?1）；显微机制：揭示了动态回复、动态再结晶和α板条球化协同作用的软化机制，提升合金热加工性能 | 1 | FALSE | [8 empty] | Ti–6Al–3V–1Fe（wt.%） | 铸态（均质化后） | [7 empty] | 元素粉末压制后真空电弧熔炼（铜坩埚），熔炼3次以均质化 |  | 790°C ×4小时，空冷 | [44 empty] | 陆地装备 | 汽车、化工、海洋工程、生物医疗等 | 阀门、连接件 | 3.5% NaCl溶液、3.5 M H?SO?溶液及高温加工条件 | 1 | 6 | 3 | [8 empty] | 1
95229288800973b7054a0616f3d10b7d6c6935df18ddd9d29b1f7517e7430824_3 | [5 empty] | /home/zjh/Cluster/project_0/data/95229288800973b7054a0616f3d10b7d6c6935df18ddd9d29b1f7517e7430824/lab_json.txt | On the substitution of vanadium with iron in Ti–6Al–4V: Thermo-Calc simulation and processing map considerations for design of low-cost alloys | Michael O. Bodunrin (School of Chemical and Metallurgical Engineering, DST-NRF Centre of Excellence in Strong Materials and African Materials Science and Engineering Network (AMSEN), University of the Witwatersrand, Johannesburg, South Africa; Department of Metallurgical and Materials Engineering, Federal University of Technology Akure, Nigeria; African Academy of Sciences, Nairobi, Kenya); Lesley H. Chown (School of Chemical and Metallurgical Engineering, DST-NRF Centre of Excellence in Strong Materials and African Materials Science and Engineering Network (AMSEN), University of the Witwatersrand, Johannesburg, South Africa); Josias W. van der Merwe (School of Chemical and Metallurgical Engineering, DST-NRF Centre of Excellence in Strong Materials and African Materials Science and Engineering Network (AMSEN), University of the Witwatersrand, Johannesburg, South Africa); Kenneth K. Alaneme (Department of Metallurgical and Materials Engineering, Federal University of Technology Akure, Nigeria) | 合金设计：首次通过铁部分/完全替代钒开发低成本Ti-6Al-xV-yFe合金，避免形成脆性TiFe相，优化了α+β相比例；工艺优化：结合Thermo-Calc模拟与加工图分析，确定最佳热加工窗口（900°C/0.1 s?1），避免不稳定区（750–780°C/1.5–10 s?1）；显微机制：揭示了动态回复、动态再结晶和α板条球化协同作用的软化机制，提升合金热加工性能 | 2 | FALSE | [8 empty] | Ti–6Al–2V–2Fe（wt.%） | 铸态（均质化后） | [7 empty] | 元素粉末压制后真空电弧熔炼（铜坩埚），熔炼3次以均质化 |  | 790°C ×4小时，空冷 | [44 empty] | 陆地装备 | 汽车、化工、海洋工程、生物医疗等 | 阀门、连接件 | 3.5% NaCl溶液、3.5 M H?SO?溶液及高温加工条件 | 1 | 6 | 2 | [8 empty] | 2
95229288800973b7054a0616f3d10b7d6c6935df18ddd9d29b1f7517e7430824_5 | [5 empty] | /home/zjh/Cluster/project_0/data/95229288800973b7054a0616f3d10b7d6c6935df18ddd9d29b1f7517e7430824/lab_json.txt | On the substitution of vanadium with iron in Ti–6Al–4V: Thermo-Calc simulation and processing map considerations for design of low-cost alloys | Michael O. Bodunrin (School of Chemical and Metallurgical Engineering, DST-NRF Centre of Excellence in Strong Materials and African Materials Science and Engineering Network (AMSEN), University of the Witwatersrand, Johannesburg, South Africa; Department of Metallurgical and Materials Engineering, Federal University of Technology Akure, Nigeria; African Academy of Sciences, Nairobi, Kenya); Lesley H. Chown (School of Chemical and Metallurgical Engineering, DST-NRF Centre of Excellence in Strong Materials and African Materials Science and Engineering Network (AMSEN), University of the Witwatersrand, Johannesburg, South Africa); Josias W. van der Merwe (School of Chemical and Metallurgical Engineering, DST-NRF Centre of Excellence in Strong Materials and African Materials Science and Engineering Network (AMSEN), University of the Witwatersrand, Johannesburg, South Africa); Kenneth K. Alaneme (Department of Metallurgical and Materials Engineering, Federal University of Technology Akure, Nigeria) | 合金设计：首次通过铁部分/完全替代钒开发低成本Ti-6Al-xV-yFe合金，避免形成脆性TiFe相，优化了α+β相比例；工艺优化：结合Thermo-Calc模拟与加工图分析，确定最佳热加工窗口（900°C/0.1 s?1），避免不稳定区（750–780°C/1.5–10 s?1）；显微机制：揭示了动态回复、动态再结晶和α板条球化协同作用的软化机制，提升合金热加工性能 | 4 | FALSE | [8 empty] | Ti–6Al–4Fe（wt.%） | 铸态（均质化后） | [7 empty] | 元素粉末压制后真空电弧熔炼（铜坩埚），熔炼3次以均质化 |  | 790°C ×4小时，空冷 | [44 empty] | 陆地装备 | 汽车、化工、海洋工程、生物医疗等 | 阀门、连接件 | 3.5% NaCl溶液、3.5 M H?SO?溶液及高温加工条件 | 1 | 6 | [9 empty] | 4
d108be0df7b2e003099ec680d9aea968995cba61295b0fbaf7dc3ddff873c5b6_4 | [5 empty] | /home/zjh/Cluster/project_0/data/d108be0df7b2e003099ec680d9aea968995cba61295b0fbaf7dc3ddff873c5b6/lab_json.txt | On the Influence of Thermomechanical Processing on the Fracture Behavior of Gamma-Based Titanium Aluminides. II. Effects of Alloying with Cr and Nb | W. O. Soboyejo (俄亥俄州立大学材料科学与工程系); C. Mercer (俄亥俄州立大学材料科学与工程系) | 1. 首次系统研究了Cr和Nb合金化对γ-TiAl基合金断裂行为的协同影响；2. 揭示了挤压比对微观结构演变和力学性能的耦合作用机制；3. 发现了Ti-48Al-1.5Cr合金中力学性能与晶粒尺寸的Hall-Petch关系；4. 开发出具有优异综合性能（K_IC=32.2 MPa√m，815°C延伸率30.4%）的三阶段热处理工艺（HTC） | 3 | FALSE | 395 | 364 | 0.25 | 25 | 未明确 | 未明确 | 173 |  | Ti–48Al–2Cr–2Nb（wt.%） | 挤压件 | [7 empty] | 真空感应熔炼+1343°C挤压（挤压比10:1） |  | 1250°C/50h空冷 + 982°C/4h空冷; 1250°C/50h空冷 + 982°C/100h空冷; 1150°C/50h空冷 + 982°C/4h空冷; 1150°C/50h空冷 + 982°C/100h空冷; 982°C/4h空冷; 982°C/100h空冷; HTC（982°C/4h空冷 + 704°C/8h炉冷 + 815°C/24h空冷）; 挤压态 | [44 empty] | 航空航天结构件 | 航空发动机 | 高温叶片、涡轮盘 | 高温（815°C）氧化环境 | 1 | 48 |  | 2 | [5 empty] | 2
2b46f67d073343996797932ed512059c1569cb370c854b0c722ac780e2a077f2_1 | [5 empty] | /home/zjh/Cluster/project_0/data/2b46f67d073343996797932ed512059c1569cb370c854b0c722ac780e2a077f2/lab_json.txt | Effect of process parameters on microstructures and properties of DZ125 superalloy solidified by LMC | H. Zhang (School of Material Science and Engineering, Beijing University of Aeronautics and Astronautics, Beijing 100191, China); Y. Pei (School of Material Science and Engineering, Beijing University of Aeronautics and Astronautics, Beijing 100191, China); S. Li (School of Material Science and Engineering, Beijing University of Aeronautics and Astronautics, Beijing 100191, China); S. Gong (School of Material Science and Engineering, Beijing University of Aeronautics and Astronautics, Beijing 100191, China) | 1. 采用液态金属冷却（LMC）技术显著提高了凝固过程中的热梯度（218 K cm?1），抑制了Al、Ti、W、Mo等元素的偏析，并细化枝晶间距（PDAS降至94.10 μm）; 2. LMC工艺制备的DZ125合金在980°C/235 MPa下的蠕变寿命（最高100.90 h）优于传统HRS工艺（74.19 h），归因于碳化物弥散分布和低熔点相抑制; 3. 过高的撤出速率（10 mm min?1）导致柱状晶不连续和偏转，反而降低蠕变寿命，明确了最佳撤出速率范围为3–7 mm min?1。 | 0 | FALSE | [8 empty] | Ni–5.2Al–2Mo–8.9Cr–10Co–0.9Ti–7W–3.8Ta–1.5Hf–0.1C（wt.%） | 铸件 | [7 empty] | 高凝固速率（HRS）定向凝固，热梯度50 K cm?1，撤出速率5 mm min?1。 |  | 1180°C/2 h→1230°C/3 h→1100°C/4 h→870°C/20 h（空冷） | [19 empty] | 235 | 980 | 69.93 h | [22 empty] | 航空发动机及工业燃气轮机 | 涡轮叶片等高温承力部件 | 涡轮叶片等高温承力部件 | 高温（980°C）、高应力（235 MPa）环境 | 1
2b46f67d073343996797932ed512059c1569cb370c854b0c722ac780e2a077f2_2 | [5 empty] | /home/zjh/Cluster/project_0/data/2b46f67d073343996797932ed512059c1569cb370c854b0c722ac780e2a077f2/lab_json.txt | Effect of process parameters on microstructures and properties of DZ125 superalloy solidified by LMC | H. Zhang (School of Material Science and Engineering, Beijing University of Aeronautics and Astronautics, Beijing 100191, China); Y. Pei (School of Material Science and Engineering, Beijing University of Aeronautics and Astronautics, Beijing 100191, China); S. Li (School of Material Science and Engineering, Beijing University of Aeronautics and Astronautics, Beijing 100191, China); S. Gong (School of Material Science and Engineering, Beijing University of Aeronautics and Astronautics, Beijing 100191, China) | 1. 采用液态金属冷却（LMC）技术显著提高了凝固过程中的热梯度（218 K cm?1），抑制了Al、Ti、W、Mo等元素的偏析，并细化枝晶间距（PDAS降至94.10 μm）; 2. LMC工艺制备的DZ125合金在980°C/235 MPa下的蠕变寿命（最高100.90 h）优于传统HRS工艺（74.19 h），归因于碳化物弥散分布和低熔点相抑制; 3. 过高的撤出速率（10 mm min?1）导致柱状晶不连续和偏转，反而降低蠕变寿命，明确了最佳撤出速率范围为3–7 mm min?1。 | 1 | FALSE | [8 empty] | Ni–5.2Al–2Mo–8.9Cr–10Co–0.9Ti–7W–3.8Ta–1.5Hf–0.1C（wt.%） | 铸件 | [7 empty] | 高凝固速率（HRS）定向凝固，热梯度50 K cm?1，撤出速率5 mm min?1。 |  | 1180°C/2 h→1230°C/3 h→1100°C/4 h→870°C/20 h（空冷） | [19 empty] | 235 | 980 | 74.19 h | [22 empty] | 航空发动机及工业燃气轮机 | 涡轮叶片等高温承力部件 | 涡轮叶片等高温承力部件 | 高温（980°C）、高应力（235 MPa）环境 | 1
2b46f67d073343996797932ed512059c1569cb370c854b0c722ac780e2a077f2_3 | [5 empty] | /home/zjh/Cluster/project_0/data/2b46f67d073343996797932ed512059c1569cb370c854b0c722ac780e2a077f2/lab_json.txt | Effect of process parameters on microstructures and properties of DZ125 superalloy solidified by LMC | H. Zhang (School of Material Science and Engineering, Beijing University of Aeronautics and Astronautics, Beijing 100191, China); Y. Pei (School of Material Science and Engineering, Beijing University of Aeronautics and Astronautics, Beijing 100191, China); S. Li (School of Material Science and Engineering, Beijing University of Aeronautics and Astronautics, Beijing 100191, China); S. Gong (School of Material Science and Engineering, Beijing University of Aeronautics and Astronautics, Beijing 100191, China) | 1. 采用液态金属冷却（LMC）技术显著提高了凝固过程中的热梯度（218 K cm?1），抑制了Al、Ti、W、Mo等元素的偏析，并细化枝晶间距（PDAS降至94.10 μm）; 2. LMC工艺制备的DZ125合金在980°C/235 MPa下的蠕变寿命（最高100.90 h）优于传统HRS工艺（74.19 h），归因于碳化物弥散分布和低熔点相抑制; 3. 过高的撤出速率（10 mm min?1）导致柱状晶不连续和偏转，反而降低蠕变寿命，明确了最佳撤出速率范围为3–7 mm min?1。 | 2 | FALSE | [8 empty] | Ni–5.2Al–2Mo–8.9Cr–10Co–0.9Ti–7W–3.8Ta–1.5Hf–0.1C（wt.%） | 铸件 | [7 empty] | 液态金属冷却（LMC）定向凝固，热梯度218 K cm?1，撤出速率3 mm min?1。 |  | 1250°C/4 h→1100°C/4 h→870°C/20 h（空冷） | [19 empty] | 235 | 980 | 100.90 h | [22 empty] | 航空发动机及工业燃气轮机 | 涡轮叶片等高温承力部件 | 涡轮叶片等高温承力部件 | 高温（980°C）、高应力（235 MPa）环境 | 1
2b46f67d073343996797932ed512059c1569cb370c854b0c722ac780e2a077f2_4 | [5 empty] | /home/zjh/Cluster/project_0/data/2b46f67d073343996797932ed512059c1569cb370c854b0c722ac780e2a077f2/lab_json.txt | Effect of process parameters on microstructures and properties of DZ125 superalloy solidified by LMC | H. Zhang (School of Material Science and Engineering, Beijing University of Aeronautics and Astronautics, Beijing 100191, China); Y. Pei (School of Material Science and Engineering, Beijing University of Aeronautics and Astronautics, Beijing 100191, China); S. Li (School of Material Science and Engineering, Beijing University of Aeronautics and Astronautics, Beijing 100191, China); S. Gong (School of Material Science and Engineering, Beijing University of Aeronautics and Astronautics, Beijing 100191, China) | 1. 采用液态金属冷却（LMC）技术显著提高了凝固过程中的热梯度（218 K cm?1），抑制了Al、Ti、W、Mo等元素的偏析，并细化枝晶间距（PDAS降至94.10 μm）; 2. LMC工艺制备的DZ125合金在980°C/235 MPa下的蠕变寿命（最高100.90 h）优于传统HRS工艺（74.19 h），归因于碳化物弥散分布和低熔点相抑制; 3. 过高的撤出速率（10 mm min?1）导致柱状晶不连续和偏转，反而降低蠕变寿命，明确了最佳撤出速率范围为3–7 mm min?1。 | 3 | FALSE | [8 empty] | Ni–5.2Al–2Mo–8.9Cr–10Co–0.9Ti–7W–3.8Ta–1.5Hf–0.1C（wt.%） | 铸件 | [7 empty] | 液态金属冷却（LMC）定向凝固，热梯度218 K cm?1，撤出速率3 mm min?1。 |  | 1250°C/4 h→1100°C/4 h→870°C/20 h（空冷） | [19 empty] | 235 | 980 | 97.50 h | [22 empty] | 航空发动机及工业燃气轮机 | 涡轮叶片等高温承力部件 | 涡轮叶片等高温承力部件 | 高温（980°C）、高应力（235 MPa）环境 | 1
2b46f67d073343996797932ed512059c1569cb370c854b0c722ac780e2a077f2_5 | [5 empty] | /home/zjh/Cluster/project_0/data/2b46f67d073343996797932ed512059c1569cb370c854b0c722ac780e2a077f2/lab_json.txt | Effect of process parameters on microstructures and properties of DZ125 superalloy solidified by LMC | H. Zhang (School of Material Science and Engineering, Beijing University of Aeronautics and Astronautics, Beijing 100191, China); Y. Pei (School of Material Science and Engineering, Beijing University of Aeronautics and Astronautics, Beijing 100191, China); S. Li (School of Material Science and Engineering, Beijing University of Aeronautics and Astronautics, Beijing 100191, China); S. Gong (School of Material Science and Engineering, Beijing University of Aeronautics and Astronautics, Beijing 100191, China) | 1. 采用液态金属冷却（LMC）技术显著提高了凝固过程中的热梯度（218 K cm?1），抑制了Al、Ti、W、Mo等元素的偏析，并细化枝晶间距（PDAS降至94.10 μm）; 2. LMC工艺制备的DZ125合金在980°C/235 MPa下的蠕变寿命（最高100.90 h）优于传统HRS工艺（74.19 h），归因于碳化物弥散分布和低熔点相抑制; 3. 过高的撤出速率（10 mm min?1）导致柱状晶不连续和偏转，反而降低蠕变寿命，明确了最佳撤出速率范围为3–7 mm min?1。 | 4 | FALSE | [8 empty] | Ni–5.2Al–2Mo–8.9Cr–10Co–0.9Ti–7W–3.8Ta–1.5Hf–0.1C（wt.%） | 铸件 | [7 empty] | 液态金属冷却（LMC）定向凝固，热梯度218 K cm?1，撤出速率7 mm min?1。 |  | 1250°C/4 h→1100°C/4 h→870°C/20 h（空冷） | [19 empty] | 235 | 980 | 96.22 h | [22 empty] | 航空发动机及工业燃气轮机 | 涡轮叶片等高温承力部件 | 涡轮叶片等高温承力部件 | 高温（980°C）、高应力（235 MPa）环境 | 1
2b46f67d073343996797932ed512059c1569cb370c854b0c722ac780e2a077f2_6 | [5 empty] | /home/zjh/Cluster/project_0/data/2b46f67d073343996797932ed512059c1569cb370c854b0c722ac780e2a077f2/lab_json.txt | Effect of process parameters on microstructures and properties of DZ125 superalloy solidified by LMC | H. Zhang (School of Material Science and Engineering, Beijing University of Aeronautics and Astronautics, Beijing 100191, China); Y. Pei (School of Material Science and Engineering, Beijing University of Aeronautics and Astronautics, Beijing 100191, China); S. Li (School of Material Science and Engineering, Beijing University of Aeronautics and Astronautics, Beijing 100191, China); S. Gong (School of Material Science and Engineering, Beijing University of Aeronautics and Astronautics, Beijing 100191, China) | 1. 采用液态金属冷却（LMC）技术显著提高了凝固过程中的热梯度（218 K cm?1），抑制了Al、Ti、W、Mo等元素的偏析，并细化枝晶间距（PDAS降至94.10 μm）; 2. LMC工艺制备的DZ125合金在980°C/235 MPa下的蠕变寿命（最高100.90 h）优于传统HRS工艺（74.19 h），归因于碳化物弥散分布和低熔点相抑制; 3. 过高的撤出速率（10 mm min?1）导致柱状晶不连续和偏转，反而降低蠕变寿命，明确了最佳撤出速率范围为3–7 mm min?1。 | 5 | FALSE | [8 empty] | Ni–5.2Al–2Mo–8.9Cr–10Co–0.9Ti–7W–3.8Ta–1.5Hf–0.1C（wt.%） | 铸件 | [7 empty] | 液态金属冷却（LMC）定向凝固，热梯度218 K cm?1，撤出速率7 mm min?1。 |  | 1250°C/4 h→1100°C/4 h→870°C/20 h（空冷） | [19 empty] | 235 | 980 | 92.1 h | [22 empty] | 航空发动机及工业燃气轮机 | 涡轮叶片等高温承力部件 | 涡轮叶片等高温承力部件 | 高温（980°C）、高应力（235 MPa）环境 | 1
073f8305b8f461f789fc76a052bb48dbdb3ec05494a17df11ae4cdc6e65b55fe_10 | [5 empty] | /home/zjh/Cluster/project_0/data/073f8305b8f461f789fc76a052bb48dbdb3ec05494a17df11ae4cdc6e65b55fe/lab_json.txt |  | Ohkawa, B. (日本材料科学会); Takahashi, H. (日本材料科学会); Tomaru, T. (日本材料科学会); Misumi (日本材料科学会); Nakamura, M. (日本材料科学会); Hatton, T. (日本材料科学会); Toriyama, T. (日本材料科学会); Murakami, Y. (日本材料科学会); (日本材料科学会); Konda, N. (日本材料科学会); Toyama, K. (日本材料科学会); Yokomaku, T. (日本材料科学会); Kinefuchi, M. (日本材料科学会); Minokata, Y. (日本材料科学会); Jeng, S.M. (未标注单位); Alassoeur, P. (未标注单位); Yang, J.-M. (未标注单位); Aksoy, S. (未标注单位); Schweitzer, P.K. (表面涂层技术实验室); Ziehl, M.H. (表面涂层技术实验室); Schwaminer, Ch. (表面涂层技术实验室); Albertin, L. (金属材料学会); Liaw, P.K. (金属材料学会); Burke, M.G. (金属材料学会); Frohlich, R.L. (金属材料学会); Otegui, J.L. (国际压力容器与管道杂志); Burns, D.J. (国际压力容器与管道杂志); Kerr, H.W. (国际压力容器与管道杂志); Mohaupt, U.H. (国际压力容器与管道杂志) | 1. 建立了载荷比与疲劳阈值关系的数学模型; 2. 将Gough椭圆准则推广到异相加载条件; 3. 提出考虑接触边缘位移的微动疲劳预测方法; 4. 开发基于极值统计的夹杂物评估新方法; 5. 首次实现SEM原位观察腐蚀疲劳裂纹萌生; 6. 揭示P-Cu钢晶粒粗化-裂纹闭合协同机制; 7. 建立纤维增强钛基复合材料三区损伤模型; 8. 开发热喷涂涂层的动态疲劳测试新方法 | 9 | FALSE | [8 empty] | Ti–6Al–4V–7Y（wt.%） | [6 empty] | 25 | [48 empty] | 航空航天; 压力容器/管道; 机械; 能源; 汽车 | 高温部件; 压力容器/管道; 轴承/齿轮; 燃气轮机; 汽轮机; 制动系统 | 高温部件; 焊接接头; 轴承/齿轮; 热障涂层; 叶片; 制动部件 | 室温疲劳载荷; 循环机械载荷; 高周疲劳载荷; 高温氧化环境; 腐蚀+疲劳; 热机械疲劳 | 1 | 6 | 4 | [20 empty] | 7
073f8305b8f461f789fc76a052bb48dbdb3ec05494a17df11ae4cdc6e65b55fe_11 | [5 empty] | /home/zjh/Cluster/project_0/data/073f8305b8f461f789fc76a052bb48dbdb3ec05494a17df11ae4cdc6e65b55fe/lab_json.txt |  | Ohkawa, B. (日本材料科学会); Takahashi, H. (日本材料科学会); Tomaru, T. (日本材料科学会); Misumi (日本材料科学会); Nakamura, M. (日本材料科学会); Hatton, T. (日本材料科学会); Toriyama, T. (日本材料科学会); Murakami, Y. (日本材料科学会); (日本材料科学会); Konda, N. (日本材料科学会); Toyama, K. (日本材料科学会); Yokomaku, T. (日本材料科学会); Kinefuchi, M. (日本材料科学会); Minokata, Y. (日本材料科学会); Jeng, S.M. (未标注单位); Alassoeur, P. (未标注单位); Yang, J.-M. (未标注单位); Aksoy, S. (未标注单位); Schweitzer, P.K. (表面涂层技术实验室); Ziehl, M.H. (表面涂层技术实验室); Schwaminer, Ch. (表面涂层技术实验室); Albertin, L. (金属材料学会); Liaw, P.K. (金属材料学会); Burke, M.G. (金属材料学会); Frohlich, R.L. (金属材料学会); Otegui, J.L. (国际压力容器与管道杂志); Burns, D.J. (国际压力容器与管道杂志); Kerr, H.W. (国际压力容器与管道杂志); Mohaupt, U.H. (国际压力容器与管道杂志) | 1. 建立了载荷比与疲劳阈值关系的数学模型; 2. 将Gough椭圆准则推广到异相加载条件; 3. 提出考虑接触边缘位移的微动疲劳预测方法; 4. 开发基于极值统计的夹杂物评估新方法; 5. 首次实现SEM原位观察腐蚀疲劳裂纹萌生; 6. 揭示P-Cu钢晶粒粗化-裂纹闭合协同机制; 7. 建立纤维增强钛基复合材料三区损伤模型; 8. 开发热喷涂涂层的动态疲劳测试新方法 | 10 | FALSE | [8 empty] | Ti–6Al–4V–7Y（wt.%） | [6 empty] | 25 | [48 empty] | 航空航天; 压力容器/管道; 机械; 能源; 汽车 | 高温部件; 压力容器/管道; 轴承/齿轮; 燃气轮机; 汽轮机; 制动系统 | 高温部件; 焊接接头; 轴承/齿轮; 热障涂层; 叶片; 制动部件 | 室温疲劳载荷; 循环机械载荷; 高周疲劳载荷; 高温氧化环境; 腐蚀+疲劳; 热机械疲劳 | 1 | 6 | 4 | [20 empty] | 7
0d3ae9258898717d80e94c9e2f93c0ddfd1241568c034bccf119c9f4f6ac4092_1 | [5 empty] | /home/zjh/Cluster/project_0/data/0d3ae9258898717d80e94c9e2f93c0ddfd1241568c034bccf119c9f4f6ac4092/lab_json.txt | Laser Additive Processing of a Functionally Graded Internal Fracture Fixation Plate | D.D. Lima (Department of Materials Science and Engineering, University of North Texas); D.D. Lima (School of Mechanical Engineering, University of Campinas); S.A. Mantri (Department of Materials Science and Engineering, University of North Texas); C.V. Mikler (Department of Materials Science and Engineering, University of North Texas); R. Contieri (Department of Materials Science and Engineering, University of North Texas); R. Contieri (School of Applied Science, University of Campinas); (Department of Materials Science and Engineering, University of North Texas); K.N. Campo (School of Mechanical Engineering, University of Campinas); E.S. Lopes (School of Mechanical Engineering, University of Campinas); M.J. Styles (CSIRO Manufacturing, Clayton South Clayton, Australia); T. Borkar (Department of Mechanical Engineering, Cleveland State University); R. Caram (School of Mechanical Engineering, University of Campinas); R. Banerjee (Department of Materials Science and Engineering, University of North Texas) | 1. 首次采用LENS?技术制备功能梯度钛合金骨折固定板，实现成分与弹性模量连续梯度分布。2. 通过Ti-35Nb-10Zr（低模量）与CP-Ti（高模量）梯度组合，优化植入物刚度匹配，减少应力屏蔽效应。3. 证明了LENS?在复杂热循环下控制β相与α相比例的能力，为生物医学植入物定制化制造提供新方案。 | 0 | FALSE | [6 empty] | 75 |  | Ti–35Nb–10Zr（wt.%） | LENS?沉积态 | [7 empty] | LENS?沉积（激光功率：500 W ND:YAG激光；粉末输送：Ti-35Nb-15Zr预混粉末（Feeder 1）与纯钛粉末（Feeder 2）梯度混合；沉积环境：氩气保护（氧含量<10 ppm）） |  |  |  | 约250-300 HV | Vickers硬度 | [41 empty] | 骨科植入物 | 骨折内固定板 | 骨折内固定板 | 人体骨组织界面（需承受生理载荷，避免应力屏蔽与微动腐蚀） | 1 |  |  | 35 | 10
b43c3c8097c6ad3af189bd826f33ba87f27a57d2692c0c6bc0e271544088e7d0_5 | [5 empty] | /home/zjh/Cluster/project_0/data/b43c3c8097c6ad3af189bd826f33ba87f27a57d2692c0c6bc0e271544088e7d0/lab_json.txt | ['A time series approach to fatigue crack propagation', 'Effect of machining processes on the fatigue strength of hardened AISI 4340 steel', 'The influence of different test procedures and microstructures on fatigue crack propagation in aluminium alloys with magnesium and silicon', 'Studies of intergranular crack propagation in age-hardenable Al-Zn-Mg alloys', "Fatigue, fractals and a modified Miner's rule", 'Damage mechanisms of fatigue fracture in a metastable β-Ti-15-3 alloy', 'Aspects of the residual stress field at a notch and its effect on fatigue', 'Thermal fatigue characteristics of Ni-Ti-Cu alloy coils', 'Finite-element prediction of the fatigue limit of steel', 'The influence of applied stress, crack length and stress intensity factor on crack closure', 'Material effects in fretting wear: application to iron, titanium and aluminium alloys', 'Thermomechanical and bithermal fatigue behaviours of cast B1900 + Hf and wrought Haynes 188'] | Solomos, G.P. (单位未明确); Moussas, V.C. (单位未明确); Matsumoto, Y. (单位未明确); Magda, D. (单位未明确); Hoeppner, D.W. (单位未明确); Kim, T.Y. (单位未明确); Detert, K. (单位未明确); Ibas, O. (单位未明确); Scheffel, R. (单位未明确); Niegel, A. (单位未明确); Gudladt, H.-J. (单位未明确); Altus, E.J. (单位未明确); Mostafa, I. (单位未明确); Welsch, G. (单位未明确); Moet, A. (单位未明确); (单位未明确); Xu, K. (单位未明确); He, J. (单位未明确); Tsuji, K. (单位未明确); Takegawa, Yu (单位未明确); Kojima, K. (单位未明确); Baxter, W.J. (单位未明确); Wang, P.-C. (单位未明确); McClung, R.C. (单位未明确); Blanchard, P. (单位未明确); Colombie, C. (单位未明确); Pellerin, V. (单位未明确); Fayeulle, S. (单位未明确); Vincent, L. (单位未明确); Halford, G.R. (NASA); Verrilli, M.J. (NASA); Kalluri, S. (NASA); Ritzert, F.J. (NASA); Duckert, R.E. (NASA); Holland, F.A. (NASA) | ['将疲劳裂纹扩展建模为线性随机过程，提出基于时间序列的预测方法。', '揭示飞切工艺比磨削工艺更优的疲劳强度提升效果，归因于残余应力分布深度差异。', '通过ASTM E647标准研究铝合金疲劳裂纹扩展速率与试样几何/控制模式的关系。', '发现Al-Zn-Mg合金晶间裂纹扩展的氢脆主导机制及临界水蒸气压力阈值。', '提出基于分形损伤函数的修正Miner准则，解释载荷顺序依赖性。', '明确β-Ti-15-3合金疲劳断裂的位错主导机制，排除孪晶/相变影响。', '建立双轴剪切应力模型解释残余应力松弛，优于传统Mises准则。', '通过Ni-Ti-Cu合金冷加工和低温热处理优化热疲劳性能。', '有限元模型预测钢的疲劳极限，关联PSB应变场与S-N曲线。', '将裂纹闭合行为分为三类（近阈值、稳定区、大范围屈服），揭示机制差异。', '微动磨损中铝合金裂纹萌生与疲劳性能的直接关联机制。', '对比铸镍基和锻钴基超合金的热机械疲劳行为，支持寿命预测方法开发。'] | 4 | FALSE | [8 empty] | 硬化至HRC 54（wt.%）（AISI 4340钢）；Al–4.5Zn–1.25Mg（at.%）（Al-Zn-Mg合金）；Ni–50Ti–9Cu（at.%）（Ni-Ti-Cu合金）；SAE5140（wt.%）（中碳钢40Cr） | [6 empty] | 空气环境 | 最高10^6 | [47 empty] | 机械工程; 航空航天; 热机械驱动器件; 机械制造 |  | 高疲劳强度结构件（如航空发动机部件）; 轻量化承力结构件; 热循环执行元件（如传感器、驱动器）; 缺口敏感部件（如轴类零件）; 高温涡轮部件 | 高周次循环载荷; 潮湿大气环境; 高频热循环; 旋转弯曲载荷; 高温热机械疲劳 | 1
c6d43943d1af7c47917fe13b4ef80234d51b5241d5901a88dc65b63e035fee27_2 | [5 empty] | /home/zjh/Cluster/project_0/data/c6d43943d1af7c47917fe13b4ef80234d51b5241d5901a88dc65b63e035fee27/lab_json.txt | Properties, processability and weldability of novel affordable creep resistant nickel base superalloy | F. Tancret (Université de Nantes, Nantes Atlantique Universités, Polytech’Nantes, LGMPA, Rue Christian Pauc, BP 50609, F 44306 Nantes Cedex 3, France); M. Bellini (Université de Nantes, Nantes Atlantique Universités, Polytech’Nantes, LGMPA, Rue Christian Pauc, BP 50609, F 44306 Nantes Cedex 3, France) | 1. 低成本设计：通过避免使用昂贵合金元素（如Mo、Ta、Nb、Co），采用Cr、W、Al、Ti等低成本组合，实现与商用合金（如740、617）相当的蠕变性能；2. 工艺优化：铸造（Scheil模型验证微偏析，实现良好铸造性）、锻造（在γ'相溶解温度下保持高温拉伸延展性）、焊接（TIG焊接无裂纹，焊后热处理恢复性能）；3. 综合性能：蠕变寿命>100,000 h（750°C/100 MPa），冲击韧性K_IC≈245 MPa·m1/2，满足压力容器要求。 | 1 | FALSE | [8 empty] | Ni–20Cr–5Fe–3.5W–2.3Al–2.1Ti–0.07C–0.4Si–0.005B（wt.%） | 冷轧板材 | [8 empty] | 冷轧变形量真应变0.10-0.93 | 1100°C等温退火（15-135 min），水淬 |  | 4.28 GPa | 维氏硬度 | [41 empty] | 超超临界燃煤电站、高温气冷核反应堆（HTGR） | 锅炉、热交换器、涡轮部件 |  | 750°C高温、100 MPa应力、氧化腐蚀环境 | 1
4f2094a3f51e1c2d1f0bdc66ba34ec0f9dd4519e3adef16d91c42dd5dc9366b9_1 | [5 empty] | /home/zjh/Cluster/project_0/data/4f2094a3f51e1c2d1f0bdc66ba34ec0f9dd4519e3adef16d91c42dd5dc9366b9/lab_json.txt |  | A.K. Suri等 (Bhabha Atomic Research Centre, Bombay, India); A. Motoe等 (National Chemical Laboratory for Industry, Japan); A.D. Styrkas, D. Styrkas (Russian Academy of Sciences, Moscow, Russia); G.S. Upadhaya (Indian Institute of Technology, Kanpur, India); R.M. German等 (Pennsylvania State University, Pennsylvania, USA); V.V. Skorokhod, A.V Ragulya (Institute for Problems of Materials Science, Kiev, Ukraine); S. Saji等 (Osaka University, Suita, Osaka, Japan); M. Morishita等 (Himeji Institute of Technology, Himeji, Japan); M. Umemoto等 (Toyohashi University of Technology, Toyohashi, Japan); Z.H. Chen (Central South University of Technology, Hunan, China); N.W. Page等 (University of Queensland, Queensland, Australia) | 1. 低压限制喷嘴技术：优化铅、锡粉末制备工艺，实现13-22 μm粒径控制；2. 射频热等离子体合成：可调成分的Fe-Si-C超细合金粉末，发现硅化物与碳化硅相；3. 同素异形性利用：通过锡的同素异形性制备1 μm粉末过滤器，可截留5 μm颗粒；4. 多组分烧结模型：提出真实系统（尤其是多组分）烧结的理论与实践挑战；5. 超固相线液相烧结模型：基于毛细力与颗粒破碎的实验模型，定量研究收缩机理；6. 非等温烧结机制：揭示加热速率对多孔结构演化的影响（孔粗化与局部致密化）；7. 高能机械合金化Al-Ti-Fe：实现纳米晶过饱和固溶体，硬度达400-500 HV；8. 反应烧结三元Al-Ti-Ni合金：镍、铬、锰元素对TiAl3晶格取代的机制；9. 等离子体处理Al-Cu/Ni：Ar-N等离子体生成AlN相，调控超细复合颗粒相组成；10. 粉末压缩应力松弛模型：非线性流变方程描述金属粉末压缩行为；11. 机械合金化Cu的“套娃效应”：揭示粉末层状结构形成机制。 | 0 | FALSE | [8 empty] | Al–6Ti–1Fe（at.%） | 粉末（纳米晶结构，晶粒尺寸14-17 nm） | [7 empty] | 高能机械合金化（行星式球磨，氩气环境，分三阶段处理） |  |  |  | 400-500 | 维氏硬度 | [41 empty] | 工业过滤器; 高性能合金材料（潜在领域：磁性或结构材料）; 高硬度纳米晶材料（潜在领域：航空航天或耐磨部件）; 新型三元结构材料; 超细复合颗粒材料（潜在领域：催化或涂层）; 层状结构粉末（潜在领域：电子或复合材料） |  |  | 常温水性环境 | 1
c6d43943d1af7c47917fe13b4ef80234d51b5241d5901a88dc65b63e035fee27_1 | [5 empty] | /home/zjh/Cluster/project_0/data/c6d43943d1af7c47917fe13b4ef80234d51b5241d5901a88dc65b63e035fee27/lab_json.txt | Properties, processability and weldability of novel affordable creep resistant nickel base superalloy | F. Tancret (Université de Nantes, Nantes Atlantique Universités, Polytech’Nantes, LGMPA, Rue Christian Pauc, BP 50609, F 44306 Nantes Cedex 3, France); M. Bellini (Université de Nantes, Nantes Atlantique Universités, Polytech’Nantes, LGMPA, Rue Christian Pauc, BP 50609, F 44306 Nantes Cedex 3, France) | 1. 低成本设计：通过避免使用昂贵合金元素（如Mo、Ta、Nb、Co），采用Cr、W、Al、Ti等低成本组合，实现与商用合金（如740、617）相当的蠕变性能；2. 工艺优化：铸造（Scheil模型验证微偏析，实现良好铸造性）、锻造（在γ'相溶解温度下保持高温拉伸延展性）、焊接（TIG焊接无裂纹，焊后热处理恢复性能）；3. 综合性能：蠕变寿命>100,000 h（750°C/100 MPa），冲击韧性K_IC≈245 MPa·m1/2，满足压力容器要求。 | 0 | FALSE | 760 | 1075 | 10 | 25 |  |  |  |  | Ni–20Cr–5Fe–3.5W–2.3Al–2.1Ti–0.07C–0.4Si–0.005B（wt.%） | 铸件 | [7 empty] | 电弧熔炼铸造 |  | 4 h at 1175°C + 4 h at 935°C + 24 h at 760°C，空冷 |  | 4.28 GPa | 维氏硬度 | [16 empty] | 100 | 750 | 4200 h | [13 empty] | 13 | 25 ℃ | U型缺口（深度5 mm，尖端半径1 mm） | 245±10 MPa·m1/2 | [5 empty] | 超超临界燃煤电站、高温气冷核反应堆（HTGR） | 锅炉、热交换器、涡轮部件 |  | 750°C高温、100 MPa应力、氧化腐蚀环境 | 1
7fcb03173203eaa56b1b3001776c854154c1d8d74308044acb13dccd6b497803_1 | [5 empty] | /home/zjh/Cluster/project_0/data/7fcb03173203eaa56b1b3001776c854154c1d8d74308044acb13dccd6b497803/lab_json.txt | THERMAL STRESS ANALYSIS OF FUNCTIONALLY GRADED COMPOSITES WITH TEMPERATURE-DEPENDENT MATERIAL PROPERTIES | H. K. Ching (Department of Mechanical and Aerospace Engineering, University of Missouri, Columbia, MO 65201, United States); J. K. Chen (Department of Mechanical and Aerospace Engineering, University of Missouri, Columbia, MO 65201, United States) | 1. 首次在功能梯度复合材料（FGC）的热力学分析中同时考虑陶瓷（ZrO?）和金属（Ti-6Al-4V）相的温度依赖性热物理与热机械性能；2. 采用基于微机械理论的Mori-Tanaka模型计算有效材料属性，而非传统的混合律，提高了预测精度；3. 利用无网格局部Petrov-Galerkin（MLPG）方法处理非均匀材料的热弹性问题，避免了有限元法中网格畸变问题，并验证了其与有限元结果的一致性；4. 通过功能梯度空心圆柱、夹支厚梁和含孔方板的参数化研究，揭示了温度依赖性对高温环境下FGC热机械响应的显著影响。 | 1 | FALSE | [6 empty] | 122.7 |  | Ti–6Al–4V（wt.%）（体积分数随空间变化） | 功能梯度复合材料中的金属相 | [7 empty] | 功能梯度复合材料通过空间梯度分布陶瓷与金属相，具体工艺未明确描述 |  |  | 0.289 | [14 empty] | 6 | [6 empty] | 7.43×10^-6 - 5.56×10^-9T + 2.69×10^-12T^2 1/K | [21 empty] | 高温结构陶瓷 | 燃气轮机、热引擎、人体植入物、热电器件 | 涡轮叶片、热防护层、生物植入体、封装材料 | 高温（例如1000 K）、热冲击、腐蚀与磨损 | 1
aad4a9bc5c27cd46cc7510a2da1ec9265921e698a1c57e6aa8cb393a5a1dfdd8_1 | [5 empty] | /home/zjh/Cluster/project_0/data/aad4a9bc5c27cd46cc7510a2da1ec9265921e698a1c57e6aa8cb393a5a1dfdd8/lab_json.txt | Optimization of material composition of nonhomogeneous hollow sphere for thermal stress relaxation making use of neural network | Yoshihiro Ootao (大阪府立大学机械系统工程系); Ryuusuke Kawamura (大阪府立大学机械系统工程系); Yoshinobu Tanigawa (大阪府立大学机械系统工程系); Ryuutarou Imamura (Takuma有限公司) | 首次将神经网络技术应用于功能梯度材料（FGM）的成分优化设计，替代传统的非线性规划方法，简化了计算流程并显著减少CPU时间；提出基于分层空心球模型的热应力解析方法，并推导了非均匀材料温度场的近似解析解；在考虑材料性能温度依赖性的基础上，确定了ZrO2/Ti-6Al-4V梯度空心球的最佳成分分布，有效实现热应力松弛。 | 1 | FALSE | [7 empty] | 4.42 | Ti–6Al–4V（wt.%） | 功能梯度材料（FGM）的非均匀空心球结构 | [7 empty] | 粉末冶金或梯度烧结工艺 | [24 empty] | 1.3×10?? - 18.9×10?3 T + 12.7×10?12 T2 | 27 ℃ ≤ T ≤ 1027 ℃ | [20 empty] | 高温环境下的热应力管理结构 | 航空航天发动机、核反应堆冷却系统等高温装备 | 非均匀空心球结构，用于热应力敏感部件 | 温度梯度环境（300 K ≤ T ≤ 1300 K），需承受瞬态热载荷和机械自由边界条件 | 1
4f9fce915d73dcc5568bc131bae66e6920777cca2e4b868438c025134e8858d7_2 | [5 empty] | /home/zjh/Cluster/project_0/data/4f9fce915d73dcc5568bc131bae66e6920777cca2e4b868438c025134e8858d7/lab_json.txt | Thermo-optical modulation for improved ultrasonic fatigue crack detection in Ti–6Al–4V | Z. Yan (Department of Aerospace Engineering and Engineering Mechanics, University of Cincinnati, Cincinnati, OH 45221-0070, USA); P.B. Nagy (Department of Aerospace Engineering and Engineering Mechanics, University of Cincinnati, Cincinnati, OH 45221-0070, USA) | 1. 将热光调制技术成功应用于低热扩散率的Ti–6Al–4V钛合金，克服了直接热调制对检测的干扰；2. 提出了动态调制与准静态调制的区分方法，利用钛合金中热扩散率低导致的准静态调制增强效应，显著提升了疲劳裂纹的检测灵敏度；3. 通过扫描激光光斑位置分析调制对称性，揭示了疲劳裂纹与人工缺口在调制响应上的差异。 | 1 | FALSE | [6 empty] | 72 |  | Ti–6Al–4V（wt.%）（：Ti基体，6% Al，4% V） | [11 empty] | 0.33 | [14 empty] | 190 | 895 | [5 empty] | 23×10??/°C | [21 empty] | 航空航天结构件 | 飞机机身或发动机 | 承受循环载荷的部件（如接头、紧固件） | 存在高周疲劳载荷及潜在高温环境，需检测早期疲劳裂纹以避免多部位损伤（MSD）风险 | 1
821d1af37c76cae1de91f66993cf286f7b8dfbb39b5d19acae9dff5b00f534fc_1 | [5 empty] | /home/zjh/Cluster/project_0/data/821d1af37c76cae1de91f66993cf286f7b8dfbb39b5d19acae9dff5b00f534fc/lab_json.txt | Keyhole formation and power deposition in Nd:YAG laser spot welding | J M Jouvard (Laboratoire Laser et Traitements des matériaux, IUT Le Creusot, F71200 Le Creusot, France); K Girard (Laboratoire Laser et Traitements des matériaux, IUT Le Creusot, F71200 Le Creusot, France); O Perret (Laboratoire Laser et Traitements des matériaux, IUT Le Creusot, F71200 Le Creusot, France) | 1. 通过X射线闪速成像技术定量分析了钽和钛合金在激光脉冲过程中锁孔几何形状（深度和宽度）的动态演化；2. 提出锁孔形成延迟的解析热模型，并与实验测量的延迟时间进行对比验证；3. 建立了基于菲涅耳吸收的能量沉积计算模型，揭示了激光在锁孔内的多反射路径对吸收率的影响规律，发现吸收率随锁孔深度增加而显著提升并趋于极限值；4. 通过差示微热量计实测平均吸收率，验证了理论模型的准确性。 | 1 | FALSE | [7 empty] | 4.5 | Ti–6Al–4V（wt.%）（，未明确说明） | [26 empty] | 6 | 520 | 1660 | [26 empty] | 高熔点金属加工、核工业、电子器件; 航空航天、生物医学植入物 | 激光焊接实验中的靶材 | 激光焊接实验中的靶材 | 高温激光辐照（峰值功率7 kW，脉冲宽度15 ms）; 高温激光辐照（峰值功率8.7 kW，脉冲宽度5 ms） | 1
8916edafa5867a5901a3874ca8846d217cf4c629769af7751ebacc809de57237_1 | [5 empty] | /home/zjh/Cluster/project_0/data/8916edafa5867a5901a3874ca8846d217cf4c629769af7751ebacc809de57237/lab_json.txt | Mechanism of damage generation during drilling of carbon/epoxy composites and titanium alloy stacks | Ben Wang (Key Laboratory for Precision and Non-Traditional Machining Technology of Ministry of Education, School of Mechanical Engineering, Dalian University of Technology, Dalian City, China.); Hang Gao (Key Laboratory for Precision and Non-Traditional Machining Technology of Ministry of Education, School of Mechanical Engineering, Dalian University of Technology, Dalian City, China.); Bo Cao (Key Laboratory for Precision and Non-Traditional Machining Technology of Ministry of Education, School of Mechanical Engineering, Dalian University of Technology, Dalian City, China.); Yuan Zhuang (Key Laboratory for Precision and Non-Traditional Machining Technology of Ministry of Education, School of Mechanical Engineering, Dalian University of Technology, Dalian City, China.); Zhe Zhao (Key Laboratory for Precision and Non-Traditional Machining Technology of Ministry of Education, School of Mechanical Engineering, Dalian University of Technology, Dalian City, China.) | 1. 提出一种基于运动学分析的比较方法：通过对比传统钻孔和轨道钻孔的运动学特性（如切削速度、轴向进给量），确保两种工艺的切削速度和加工效率一致，从而公平比较损伤机制；2. 揭示高温是复合材料/钛合金叠层钻孔损伤的主因：发现钛合金加工时产生的切削热传导至复合材料导致其温度升高，引发树脂性能退化（如模量下降），进而产生分层、纤维拔出等损伤；3. 验证轨道钻孔的优越性：尽管轨道钻孔的轴向切削力与传统钻孔相当，但其切削温度降低36.3%，且半开放切削区域有利于排屑和散热，显著提高了孔壁质量和钛合金表面粗糙度。 | 1 | FALSE | [8 empty] | Ti–6Al–4V（wt.%）（未明确，但属于标准钛合金） | 板材，厚度约4 mm。 | [25 empty] | 7.31 | [28 empty] | 航空航天、船舶、汽车工业; 航空航天结构件 | 飞机结构件; 复合材料叠层结合的结构 | 螺栓/铆接孔 | 机械装配中承受循环载荷和热应力; 高温、高机械应力环境 | 1 | 6 | 4
3b6cf0a03ca2bd246379fe69225b0a3f0ed7918de2bb7e1dab72f97f75b9ac95_2 | [5 empty] | /home/zjh/Cluster/project_0/data/3b6cf0a03ca2bd246379fe69225b0a3f0ed7918de2bb7e1dab72f97f75b9ac95/lab_json.txt | Estimation of the coating/substrate interface temperature during deposition by impulse plasma excitation | Krzystof Zdunek (Institute of Materials Science, Warsaw University of Technology, 85 Narbutta St, 02-524 Warsaw, Poland) | 1. 发现脉冲等离子体沉积过程中涂层/基体界面温度可达1000K，显著高于先前报告的基体稳态温度500K；2. 提出基体热状态的双重性模型：稳态时保持低温（<500K），但每个等离子体脉冲期间界面达到高温（>0.5T_melt）；3. 首次揭示了界面温度对材料热物性参数的依赖性，特别是涂层/基体材料对的导热系数和热容差异；4. 通过扩散现象和界面反应验证了瞬时高温的存在，修正了传统M-D模型在脉冲沉积工艺中的局限性 | 1 | FALSE | [7 empty] | 4.5 | Fe–28Co–14Ni–7Al–3Cu–1Ti（wt.%）（Ti-substrate） | 涂层/钛基体复合板材 | [7 empty] | 脉冲等离子体沉积（IPD），参数同组1 |  |  |  | 750 HV | 维氏硬度 | [12 empty] | 21.54 | 649 | [27 empty] | 等离子体沉积涂层技术 | 脉冲等离子体发生器 | 高温防护涂层 | 瞬时高温（1000K级别脉冲热冲击），氢等离子体环境（20Pa压力），高能脉冲载荷（8kV放电电压） | 1
3db9e9444f443f06324e35bfb1fddbd6908fdbd51566b2adb7194533f82afc54_1 | [5 empty] | /home/zjh/Cluster/project_0/data/3db9e9444f443f06324e35bfb1fddbd6908fdbd51566b2adb7194533f82afc54/lab_json.txt | 《Unsteady magneto-nanofluid flow caused by a rotating cone with temperature dependent viscosity: A surgical implant application》 | C.S.K. Raju (Department of Mathematics, VIT University, Vellore-632014, India.); N. Sandeep (Department of Mathematics, VIT University, Vellore-632014, India.); V. Sugunamma (Department of Mathematics, Sri Venkateswara University, Tirupati-517502, India.) | 首次研究温度依赖粘度的磁纳米流体在旋转锥体上的非稳态流动及传热特性；比较Ti和Ti6Al4V合金纳米流体在手术植入应用中的性能差异，发现Ti-水纳米流体传热更优，而Ti合金组合适用于冷却过程；结合外部磁场调控纳米流体的热物理性质，提出其在生物医学（如视网膜、青光眼手术植入）中的潜在应用。 | 1 | FALSE | [7 empty] | 4.42 | Ti–6Al–4V（wt.%）（：90% Ti, 6% Al, 4% V） | 纳米颗粒（粉末形态） | [7 empty] | 未明确，推测为雾化法或等离子体合成。 | [16 empty] | 5.8×10? S/m | 6.7 | 526.3 | [5 empty] | 0.89×10?? /K | [21 empty] | 生物医学（外科植入物） | 眼科手术设备; 热管理系统的冷却部件 | 玻璃体覆盖、虹膜、视网膜、青光眼治疗; 冷却部件 | 温度变化环境（需热控制），外部磁场作用下的流体流动 | 1
69e569b26e484264ba406cb2734d7fda769171cdd6f94343d99b2ce94e590859_1 | [5 empty] | /home/zjh/Cluster/project_0/data/69e569b26e484264ba406cb2734d7fda769171cdd6f94343d99b2ce94e590859/lab_json.txt | PLANE HARMONIC WAVES IN A MICROPERIODIC LAYERED INFINITE THERMOELASTIC SOLID | Józef Ignaczak (Institute of Fundamental Technological Research, Polish Academy of Sciences, Warsaw, Poland) | 提出了一种基于微周期层状复合结构的动态耦合热弹性理论模型，推导了控制热弹性波的八阶偏微分方程；分析了两种极限情况下（高机械本征频率Ω→∞或高热本征频率α→∞）的平面谐波传播特性，揭示了波速和衰减系数与频率的依赖关系；通过ZrO?/Ti-6Al-4V复合材料的数值算例，展示了谐波在纳米尺度层状结构中的分散和衰减行为。 | 1 | FALSE | [6 empty] | 105.75 | 4.42 | Ti–6Al–4V（wt.%） | 层状复合材料中的单层 | [10 empty] | 0.2984 | [14 empty] | 6.2 | 537.7 | [5 empty] | 8.856×10?? | 27 ℃ | [20 empty] | 微周期层状热弹性复合材料的波动理论分析 | 高频热弹性波传播控制的结构设计（如声子晶体、热障涂层等） |  | 高频动态热机械载荷环境 | 1
98325f1d31b9a1f311808825552edf584eb62e3fc7f7e8130dfd224ecc4e82b3_2 | [5 empty] | /home/zjh/Cluster/project_0/data/98325f1d31b9a1f311808825552edf584eb62e3fc7f7e8130dfd224ecc4e82b3/lab_json.txt | Effect of cutting parameters and tool rake angle on the chip formation and adiabatic shear characteristics in machining Ti-6Al-4V titanium alloy | Anhai Li (Key Laboratory of High Efficiency and Clean Mechanical Manufacture of MOE, School of Mechanical Engineering, Shandong University; National Demonstration Center for Experimental Mechanical Engineering Education (Shandong University)); Jian Zang (Key Laboratory of High Efficiency and Clean Mechanical Manufacture of MOE, School of Mechanical Engineering, Shandong University); Jun Zhao (Key Laboratory of High Efficiency and Clean Mechanical Manufacture of MOE, School of Mechanical Engineering, Shandong University; National Demonstration Center for Experimental Mechanical Engineering Education (Shandong University)) | 1. 建立考虑热力耦合的Abaqus有限元切削模型，通过能量密度法优化网格划分，准确再现绝热剪切带形成过程；2. 揭示刀具前角对锯齿状切屑分段度的非线性影响规律（0°-5°区间影响最显著）；3. 提出高温剪切区（HTZ）温度与切削速度的正相关性机制（80-200m/min区间温度上升258℃）；4. 发现绝热剪切带参考单元应力波动幅度与刀具前角的负相关性特征 | 1 | FALSE | [6 empty] | 91 | 4.43 | Ti–6Al–4V（wt.%） | 棒材 | [7 empty] | 常规钛合金熔铸锻造工艺 |  |  | 0.34 | [14 empty] | 7.4 | 624 | [7 empty] | 782 MPa | [19 empty] | 航空航天 | 航空发动机、飞行器结构件 | 压气机叶片、机身骨架等 | 高温、高应变率 | 1 | 6 | 4
9ee816a3ec9cfaf01c8f84264602622360bbbe7e6e86ef28f9e33e0f7af49825_2 | [5 empty] | /home/zjh/Cluster/project_0/data/9ee816a3ec9cfaf01c8f84264602622360bbbe7e6e86ef28f9e33e0f7af49825/lab_json.txt | Process Simulation and Residual Stress Estimation of Micro-Electrodischarge Machining Using Finite Element Method | Meenakshi Sundaram M URALI (Center for Nontraditional Manufacturing Research, University of Nebraska-Lincoln, NE 68588, U.S.A.); Swee-Hock YEO (School of Mechanical and Aerospace Engineering, Nanyang Technological University, Singapore 639798) | 1. 开发了基于热传导原理的数学模型，结合有限元法（FEM）模拟微电火花加工（μEDM）单火花加工过程；2. 采用高斯分布热源和温度依赖性材料属性，预测了钛合金（Ti-6Al-4V）的熔蚀坑尺寸、温度分布和残余应力；3. 通过纳米压痕技术实验验证残余应力，提出μEDM加工后表面残余应力低于材料极限抗拉强度（860 MPa）；4. 首次将纳米压痕技术应用于μEDM加工钛合金的残余应力测量，填补了微观尺度热应力分析的空白。 | 1 | FALSE | [8 empty] | Ti–6Al–4V（wt.%） | 板材 | [7 empty] | 常规熔炼+轧制工艺 | [17 empty] | 7.3 | [28 empty] | 结构件、航空航天、生物医学 | 微机电系统（MST）中的复杂三维微零件 |  | 电火花加工后的残余应力环境 | 1 | 6 | 4
e6c168879b28f9b26ac9a5f9f25f214a7ce91971e01592b2d4a258cff90ef944_2 | /home/wsj/ti/result_1000/split_output_folder/e6c168879b28f9b26ac9a5f9f25f214a7ce91971e01592b2d4a258cff90ef944/_page_5_Figure_12+sub2+om.jpeg | /home/wsj/ti/result_1000/title_repair_output_folder/e6c168879b28f9b26ac9a5f9f25f214a7ce91971e01592b2d4a258cff90ef944/_page_5_Figure_12.jpeg | e6c168879b28f9b26ac9a5f9f25f214a7ce91971e01592b2d4a258cff90ef944 | **Fig. 8. Micrographs of (a) as-received, (b) one pass post-ECAP, and (c) two passes post-ECAP Ti-6Al-4V alloys in the longitudinal section of the billet.** | om | /home/zjh/Cluster/project_0/data/e6c168879b28f9b26ac9a5f9f25f214a7ce91971e01592b2d4a258cff90ef944/lab_json.txt | Thermomechanical coupling simulation and experimental study in the isothermal ECAP processing of Ti-6Al-4V alloy | LI Miaoquan (西北工业大学材料科学与工程学院); LI Miaoquan (香港理工大学机械工程系); ZHANG Chen (西北工业大学材料科学与工程学院); LUO Jiao (西北工业大学材料科学与工程学院); FU Mingwang (香港理工大学机械工程系) | 1. 首次对Ti-6Al-4V合金等温ECAP过程进行了热力耦合有限元模拟，揭示了剪切因子、冲头速度、残余坯料等参数对应变/应力场及温度分布的影响规律；2. 发现残余坯料对后续道次变形具有类似背压棒的应变均匀化作用；3. 实验证实750°C下ECAP可提升Ti-6Al-4V的屈服强度（从910→970 MPa），但再结晶和α相晶粒长大导致多道次强化效果有限。 | 1 | FALSE | 965 |  | 14.5 | 25 |  |  |  | 4.45 | Ti–6Al–4V（wt.%） | 棒材 | [7 empty] | 铸锭经热处理（950°C加热1.5 h空冷 + 650°C加热4 h空冷） |  | 950°C加热1.5 h空冷 + 650°C加热4 h空冷 |  |  |  | 等通道角挤压（ECAP），温度750°C，冲头速度0.3 mm/s，通道夹角120°，外弧角60°，路线C（每道次间绕纵轴旋转180°） | [11 empty] | 20.1 | [28 empty] | 航空航天; 生物医学 |  |  |  | 1 | 6 | 4
fc337e3f4e35a6ececa8ae0c2961336b1f2852196d8d5ba4ca70b84efb15723e_2 | [5 empty] | /home/zjh/Cluster/project_0/data/fc337e3f4e35a6ececa8ae0c2961336b1f2852196d8d5ba4ca70b84efb15723e/lab_json.txt | The Machining of γ-TiAl Intermetallic Alloys | D.K. Aspinwall (University of Birmingham, School of Engineering (Mechanical & Manufacturing)); R.C. Dewes (University of Birmingham, School of Engineering (Mechanical & Manufacturing)); A.L. Mantle (Rolls-Royce plc.) | 1. 表面完整性优化：首次证明高速铣削（HSM）和磨削可生成无裂纹表面，车削和钻孔仍存在表面撕裂和微裂纹问题；使用PCD刀具和超声辅助车削显著减少表面缺陷。2. 温度控制：通过红外热成像和植入热电偶测量，明确γ-TiAl在加工中的温度梯度（最高950°C）。3. 工艺对比：揭示γ-TiAl与传统钛合金（如Ti-6Al-4V）的切削力差异（γ-TiAl切向力高3倍）。4. 材料状态影响：铸态与挤压态γ-TiAl的切削温度差异（挤压态温度高2倍）。 | 1 | FALSE | [8 empty] | Ti–45Al–2Mn–2Nb–0.8Ti（wt.%） | HIP后棒材 | [7 empty] | HIP（1260°C/170MPa/4h） + 热处理（1010°C/50h） |  | 热处理（1010°C/50h） |  | 320-400 HV?.??? → 表面500-675 HV?.??? | 显微硬度测试 | [7 empty] | 20 |  |  |  |  | 22 | [28 empty] | 航空航天、燃气涡轮发动机 | RR Trent 800发动机、RR ANTLE验证机 | 高压压气机叶片/静子叶片、低压涡轮叶片 | 高温（600-800°C）、低载荷疲劳、耐蠕变 | 1 | 45 |  | 2 | [6 empty] | 2
50e4fe156a5449cbf0b40d494e280660109745093222d31bf2fad549b30c0bcb_1 | [5 empty] | /home/zjh/Cluster/project_0/data/50e4fe156a5449cbf0b40d494e280660109745093222d31bf2fad549b30c0bcb/lab_json.txt | THREE-DIMENSIONAL TRANSIENT THERMAL STRESSES OF FUNCTIONALLY GRADED RECTANGULAR PLATE DUE TO PARTIAL HEATING | Yoshihiro Ootao (Department of Mechanical Systems Engineering, Osaka Prefecture University, Sakai, Japan); Yoshinobu Tanigawa (Department of Mechanical Systems Engineering, Osaka Prefecture University, Sakai, Japan) | ① 首次开发了功能梯度矩形板在瞬态部分加热条件下的三维热应力分析理论；② 通过引入层压复合材料理论，建立了考虑横向剪切应力和法向应力的三维模型；③ 揭示了材料梯度参数（M）对瞬态热应力分布的显著影响；④ 数值验证了ZrO?/Ti-6Al-4V体系在瞬态加热下的应力演化规律 | 1 | FALSE | [6 empty] | 105.8 |  | Ti–6Al–4V（wt.%） | 功能梯度板材（通过体积分数梯度实现） | [7 empty] | 未明确提及，基于Kerner混合定律理论建模 |  |  | 0.3 | [14 empty] | 6.2 | [6 empty] | 8.9×10?? /K | [21 empty] | 高温环境工程材料 | 未明确提及 | 矩形板状热防护结构 | 瞬态高温加热环境（文中模拟部分加热工况） | 1
5ec63627e748699c8cf89eb7fc853cb8b698b5b3fd74b550105b843e7090710c_1 | [5 empty] | /home/zjh/Cluster/project_0/data/5ec63627e748699c8cf89eb7fc853cb8b698b5b3fd74b550105b843e7090710c/lab_json.txt | Analysis and optimization of a metal hydride cooling system | J. Paya′ (Instituto de Ingenier?′a Energe′tica IIE (Universidad Polite′cnica de Valencia), Spain); M. Linder (Institut fu¨r Kernenergetik und Energiesysteme IKE (Universita¨t Stuttgart), Germany); R. Mertz (Institut fu¨r Kernenergetik und Energiesysteme IKE (Universita¨t Stuttgart), Germany); J.M. Corbera′n (Instituto de Ingenier?′a Energe′tica IIE (Universidad Polite′cnica de Valencia), Spain) | 开发了动态模型并验证其与实验结果的吻合性，改进平衡压力和吸附动力学的计算；通过敏感性分析优化金属氢化物冷却系统的关键参数（如再生温度、循环时间）；提出基于合金特性优化的新型合金组合（A*-B*），以降低再生温度需求并提升冷却功率；揭示了实际与静态PeC曲线的动态差异对系统性能的影响。 | 1 | FALSE | [8 empty] | Ti–0.01Zr–0.43V–0.09Fe–0.05Cr–1.5Mn（wt.%） | 粉末 | [7 empty] | 粉末制备（颗粒尺寸约1 mm或更小） | [17 empty] | 1 | [28 empty] | 制冷系统（替代氟氯烃）、汽车空调、太阳能驱动冷却 | 金属氢化物冷却系统（MHCS） | 反应床（热交换器） | 高温（100–140°C再生温度）、低温（0–20°C冷却温度）循环热力学条件 | 1 |  | 0.43 |  | 0.01 |  |  |  |  | 0.05 | 1.5 | 0.09
8e9e2cfbe9e39835a66f692a89f8d513ce1ba38d4e0d54cf7c2972b99c7cf1e3_2 | [5 empty] | /home/zjh/Cluster/project_0/data/8e9e2cfbe9e39835a66f692a89f8d513ce1ba38d4e0d54cf7c2972b99c7cf1e3/lab_json.txt | Effect of Deep Cryogenic Treatment on Machinability of Titanium Alloy (Ti-6246) in Electric Discharge Drilling | Simranpreet Singh Gill (Department of Mechanical Engineering, Beant College of Engineering and Technology, Gurdaspur, Punjab, India); Jagdev Singh (Department of Mechanical Engineering, Beant College of Engineering and Technology, Gurdaspur, Punjab, India) | 1. 首次研究深冷处理对钛合金电火花钻孔（EDD）加工性能的影响，填补了该领域的研究空白。2. 发现深冷处理（DCT）显著提高了Ti-6246合金的EDD加工效率：材料去除率（MRR）提升8.57%（180分钟加工）；工具磨损率（TWR）降低34.78%（30分钟加工）。3. 证明DCT处理可改善加工精度：表面粗糙度降低9.01%（盲孔底部）；过切量减少16.09%（90分钟加工）。 | 1 | FALSE | 1107 | 1231 | [5 empty] | 4.7 | Ti–6Al–2Sn–4Zr–6Mo（wt.%） | 棒材（热锻件） | [7 empty] | 热锻（温度950°C，空冷） + 深冷处理（DCT） |  | 深冷处理：降温速率0.5°C/min至-196°C，保温24小时，回火至+196°C（降温速率0.5°C/min） |  | 384 Hv | 维氏硬度 | 热锻（温度950°C，空冷） | [9 empty] | 1.74 | 574712.644 (ohm·m)?1 | 7.9 | [28 empty] | 航空航天; 海洋工程; 工业制造 |  | 压缩机叶片、导弹结构件; 潜艇螺旋桨; 高温结构件 | 高温、高腐蚀性环境、高机械载荷 | 1
cc5751bfb1154ee5162972051d6b0a2f75b78cbc2ea590aff21638dcc6c43f27_2 | [5 empty] | /home/zjh/Cluster/project_0/data/cc5751bfb1154ee5162972051d6b0a2f75b78cbc2ea590aff21638dcc6c43f27/lab_json.txt | Die shape compensation in hot forging of titanium aerofoil sections | H. Ou (School of Mechanical and Manufacturing Engineering, The Queen's University of Belfast BT9 5AH, UK); C.G. Armstrong (School of Mechanical and Manufacturing Engineering, The Queen's University of Belfast BT9 5AH, UK) | 提出一种基于有限元模拟的模具形状补偿方法，通过引入两个权重因子（分别表征锻造过程中模具弹性变形和冷却过程中热变形引起的误差），显著降低了钛合金航空叶片热锻后的厚度误差和轮廓偏差。 | 1 | FALSE | [6 empty] | 72 |  | Ti–6Al–4V（wt.%） | 锻件 | [13 empty] | 热锻造工艺（锻造温度950°C，模具温度150°C） |  |  |  | 600 | 0.079 | 592 | [5 empty] | 14 | 715 | [27 empty] | 航空发动机 | 航空发动机压缩机 | 航空叶片（aerofoil blades） | 高温锻造（950°C）、冷却至室温，承受热机械载荷和热梯度引起的变形。 | 1 | 6 | 4
bf8923f2648973bfa78e08743b4f9b0b3857c55eea8117c4da3b0967741beb31_2 | [5 empty] | /home/zjh/Cluster/project_0/data/bf8923f2648973bfa78e08743b4f9b0b3857c55eea8117c4da3b0967741beb31/lab_json.txt | Analysis of Beam Material Interaction in Welding of Titanium with Fiber Lasers | Alexandra Costa (IDMEC – Instituto Superior Técnico, Tulisbon, Portugal); Rosa Miranda (IDMEC – Instituto Superior Técnico 和 FCT – Universidade Nova de Lisboa); Luísa Quintino (IDMEC – Instituto Superior Técnico); David Yapp (Cranfield University) | 1. 首次系统研究高功率光纤激光焊接Ti-6Al-4V的工艺-组织-性能关系；2. 揭示激光焊接参数对熔深形态（传导焊/深熔焊）的定量影响规律；3. 发现焊缝根部与表面区域的硬度分布差异及其与冷却速率的关联性；4. 建立激光功率-焊接速度-热输入的工艺窗口控制模型 | 1 | FALSE | [8 empty] | Ti–6Al–4V（wt.%）（：Al 6%，V 4%，余量Ti） | 全熔透焊接接头 | [7 empty] | 激光深熔焊接（功率7-8kW，速度1.5-1.8m/min） | [17 empty] | 6.6 | [28 empty] | 航空航天：飞机结构件；能源工业：核电站部件、热交换器；化工装备：反应容器、管道系统；海洋工程：船用部件；生物医疗：人工假体 | 激光焊接系统（IPG光纤激光器+机器人）；核反应堆压力容器；飞机发动机部件 | 焊接结构件；压力容器密封件；热交换器管板 | 高温腐蚀环境（最高400°C）；海水腐蚀介质；高应力循环载荷条件 | 1 | 6 | 4
c77a3a6cd2a8ee45d0c6e2d11776159d8fa3a5ebe0d5a5cedc136247057c04e1_1 | [5 empty] | /home/zjh/Cluster/project_0/data/c77a3a6cd2a8ee45d0c6e2d11776159d8fa3a5ebe0d5a5cedc136247057c04e1/lab_json.txt | Transient thermo-mechanical interactions during high-speed slip at metal-on-metal interfaces | N.S. Liou (凯斯西储大学机械与航空航天工程系); M. Okada (凯斯西储大学机械与航空航天工程系); M.A. Irfan (凯斯西储大学机械与航空航天工程系); V. Prakash* (凯斯西储大学机械与航空航天工程系) | 1. 开发了板冲击压力-剪切摩擦实验方法，可在1-3GPa法向压力下实现100m/s级滑动速度；2. 首次在金属摩擦副中实现了界面温度超过低熔点金属熔化点的可控实验；3. 建立了耦合热力学的有限元模拟方法，可同步获取界面应力、应变率、温度场等参数；4. 揭示了熔融金属膜在高压（1-3GPa）、高剪切率（＞10?s?1）下的动态剪切特性 | 1 | FALSE | 950 | [5 empty] | 110 | 4.4 | Ti–6Al–4V（wt.%）（TC4钛合金） | 飞板（直径76mm，厚度13mm） | [7 empty] | 商业级原材料（as-received） |  |  | 0.34 | [14 empty] | 6 | 522 | [27 empty] | 航空航天制动系统; 高速轴承、航天制动器 |  |  | 高压（1-3GPa）、高速滑动（60m/s）、高温（700℃）; 极端界面条件（100m/s滑动速度）、界面熔化状态 | 1 | 6 | 4
fc25f7a09b464893426f7b05e2b178119ed0c72a34068cab7735b35024e4e7a3_1 | [5 empty] | /home/zjh/Cluster/project_0/data/fc25f7a09b464893426f7b05e2b178119ed0c72a34068cab7735b35024e4e7a3/lab_json.txt | Titanium carbonitride-based cermets: processes and properties | Shanyong Zhang (School of Mechanical and Production Engineering, Nanyang Technological University, Singapore 2263 (Singapore)) | 1. 预烧结固溶处理（PSSS）的应用：通过预烧结固溶处理硬质相，使钛碳氮化物基金属陶瓷无需依赖钼（Mo）的添加即可实现高烧结性和性能，突破了传统工艺中钼为必需成分的限制。2. 高氮含量金属陶瓷的发展方向：提出对于超高氮含量的金属陶瓷，结合固溶处理和适量钼添加的复合工艺是未来的发展方向，解决了高氮含量导致的脱氮化和加工性能下降问题。3. 微结构优化：通过硬质相（如Ti(C,N)）与粘结相（Ni、Co、Cr等）的协同设计，显著提高了材料的断裂韧性、高温强度和抗氧化性。 | 1 | FALSE | [8 empty] | Ti–0.5Ni–11Co–9Mo（wt.%）（C,N，含WC、TaC固溶体，N/(C+N，：Ni 5.5 ，Co 11 ，Mo 9） | 烧结块体 | [7 empty] | 热等静压（HIP）+ 烧结（1500-1550°C，氮气气氛） |  |  |  | 600 kg·mm?2 | 维氏硬度 | [12 empty] | 42.3 | [28 empty] | 切削工具、耐磨部件; 航空航天、汽车工业; 耐腐蚀部件; 高精度加工 | 铣床、车床、钻床 | 刀片、铣刀、钻头; 涡轮叶片、高温紧固件; 化工反应器内衬、泵阀; 超硬涂层基体、精密刀具 | 高速切削（>150 m/min）、高温（>1000°C）、高应力; 高温氧化、热循环; 酸性/碱性介质、高温腐蚀; 超高速切削、低热变形 | 1 |  |  |  |  | 0.5 | [8 empty] | 9 | [9 empty] | 11
86a4234fccb9401d9f62dbd9ebeb58d5cc6a2c0946337285bbf80828dfa41afc_1 | [5 empty] | /home/zjh/Cluster/project_0/data/86a4234fccb9401d9f62dbd9ebeb58d5cc6a2c0946337285bbf80828dfa41afc/lab_json.txt | Micro-voids quantification for damage prediction in warm forging of biocompatible alloys using 3D X-ray CT and RVE approach | X.Z. Lu (Department of Industrial and Systems Engineering, The Hong Kong Polytechnic University, Hung Hom, Kowloon, Hong Kong Special Administrative Region, China); L.C. Chan* (Department of Industrial and Systems Engineering, The Hong Kong Polytechnic University, Hung Hom, Kowloon, Hong Kong Special Administrative Region, China) | ① 首次将非破坏性X射线CT与三维RVE方法相结合，实现生物相容合金温锻损伤预测；② 开发改进的热力耦合微损伤模型，考虑微孔体积分数变化；③ 通过淬火冻结微观结构实现锻后微孔演化的准原位分析；④ 建立不同应变区域（STSR/SCSR/LCSR）的RVE模型；⑤ 揭示压缩与拉伸应变下损伤演化的显著差异机制 | 1 | FALSE | [6 empty] | 32 |  | Ti–6Al–4V（wt.%）（C 0.03, O 0.03, Fe 0.25, Al 6.22, V 4.15, Ti余量） | 铸件（预锻件） | [7 empty] | 铸造 |  |  | 0.34 |  |  | 温锻（700℃） | 150 |  |  | 700 | 0.001、0.01、0.1 | [6 empty] | 14.6 | 750 | [27 empty] | 医疗植入; 生物医学工程 | 骨科植入系统; 骨科修复器械 | 基底拇指植入物; 关节植入物 | 人体生理环境; 人体骨骼承重环境 | 1 | 6 | 4
c1f1d7ccb3054c0836cd2b57e196dac9c2f237bd5acc95ab0d13b8890e10a458_2 | [5 empty] | /home/zjh/Cluster/project_0/data/c1f1d7ccb3054c0836cd2b57e196dac9c2f237bd5acc95ab0d13b8890e10a458/lab_json.txt | Integration of High-Conductivity Graphite Foam to Metallic Systems Using Ag-Cu-Ti and Ag-Cu-Pd Braze Alloys | Mrityunjay Singh (Ohio Aerospace Institute, Cleveland, Ohio 44142); Craig Smith (Ohio Aerospace Institute, Cleveland, Ohio 44142); Andrew Gyekenyesi (Ohio Aerospace Institute, Cleveland, Ohio 44142); Rajiv Asthana (Department of Engineering and Technology, University of Wisconsin-Stout, Menomonie, Wisconsin 54751) | 1. 首次将高导热石墨泡沫（低/中/高密度）与多种高温合金通过Ag-Cu-Ti和Ag-Cu-Pd钎料成功连接；2. 在Cusil-ABA钎焊接头中观察到Ti富集的碳韧带，推测形成TiC增强界面结合；3. Cusil-ABA钎焊的泡沫/金属接头强度高于泡沫本身，断裂发生于泡沫基体而非界面；4. 集成石墨泡沫可降低金属基体热阻45–48%，同时显著减轻重量。 | 1 | FALSE | 333 |  | 11 | [5 empty] | Ag–27Cu–5Pd（wt.%） | 箔材 | [7 empty] | 箔材形式（厚度0.1 mm），双层钎焊箔片 | [17 empty] | 208 | [6 empty] | 17.2 × 10?? /K | [21 empty] | 高温热管理; 航空发动机高温组件 | 热交换器、发动机冷却系统、热储能装置; 喷气涡轮发动机钎焊件 |  | 高温（钎焊温度1088 K），需承受CTE失配热应力; 高温氧化环境 | 1
4c4cd1bdc567a45e8415903cdc790ab411c67f2ba9563c6cb7ea045b2c2b1356_2 | [5 empty] | /home/zjh/Cluster/project_0/data/4c4cd1bdc567a45e8415903cdc790ab411c67f2ba9563c6cb7ea045b2c2b1356/lab_json.txt | Characteristics of martensitic and strain-glass transitions of the Fe-substituted TiNi shape memory alloys probed by transport and thermal measurements | Balakrishnan Ramachandran (国立东华大学物理系); Pei-Chi Chang (国立东华大学物理系); Yung-Kang Kuo (国立东华大学物理系); Chen Chien (台湾大学材料科学与工程系); Shyi-Kaan Wu (台湾大学材料科学与工程系) | 1. 首次确定Ti50Ni44Fe6为R相与应变玻璃态的分界成分；2. 发现1%的Ni含量变化（Ti49Ni45Fe6 vs Ti50Ni44Fe6）可完全改变相变类型；3. 揭示Fe取代通过局域晶格畸变影响马氏体相变特征的内在机制；4. 建立了ΔH与Ms/ΔTH的线性关系，阐明相变热力学演化规律。 | 1 | FALSE | [8 empty] | Ti–47Ni–3Fe（wt.%） | 板材 | [7 empty] | 真空电弧重熔6次，1173K热轧成2mm厚板材 | 1173K热轧 | 1173K固溶处理1小时后水淬 | [13 empty] | 1.47 |  | 15 |  |  | 7 | [25 empty] | 形状记忆合金功能材料 | 传感器/执行器 |  | 温度敏感型智能器件工作环境（基于相变温度范围200-300K） | 1 |  |  |  |  | 47 | [5 empty] | 3
ab1c9641a9d49124a8dfc4f99e855e699006ff07339544f5b5395d12cbbf0832_2 | [5 empty] | /home/zjh/Cluster/project_0/data/ab1c9641a9d49124a8dfc4f99e855e699006ff07339544f5b5395d12cbbf0832/lab_json.txt | Predicting hot deformation behaviors under multiaxial loading using the Gurson-Tvergaard-Needleman damage model for Ti–6Al–4V alloy sheets | Hyuk Jong Bong (韩国材料科学院材料加工部); Daeyong Kim (韩国材料科学院材料加工部); Yong-Nam Kwon (韩国材料科学院航空航天材料中心); Jinwoo Lee (韩国材料科学院材料加工部) | 首次将 GTN 损伤模型与流变软化、应变率敏感性及绝热升温耦合，用于 Ti–6Al–4V 板材多轴热成形行为的数值模拟；通过高温单轴拉伸和 LDH 试验校准模型参数，验证了模型对复杂应变路径下塑性变形与断裂行为的预测能力；通过断口定量分析揭示了微孔洞形貌与应变率的关系，为优化钛合金热成形工艺提供微观力学依据。 | 1 | FALSE | [7 empty] | 4.512 | Ti–6Al–4V（wt.%）（Al 5.5–6.75 ，V 3.5–4.5 ，C ≤0.08 ，N ≤0.05 ，O ≤0.2 ，H ≤0.0125 ，Fe ≤0.3 ，Y ≤0.005 ，余量 Ti） | 1.27 mm厚轧制退火态板材 | [7 empty] | 轧制 + 退火（未明确具体退火参数） | [17 empty] | 6.7 | [6 empty] | 8.6×10??/K | [21 empty] | 航空工业 | 飞机结构件 | 轻量化设计的飞机零部件（需耐腐蚀、中等强度、低重量） | 高温成形（650°C）、低至中等应变率（5×10??/s 至 0.05/s），涉及动态再结晶与微孔洞演化 | 1
abbad70aacf370a056a2f304eec9e6e01365910e774cc7dfbb8f004de215100e_2 | [5 empty] | /home/zjh/Cluster/project_0/data/abbad70aacf370a056a2f304eec9e6e01365910e774cc7dfbb8f004de215100e/lab_json.txt | A new material model for 2D numerical simulation of serrated chip formation when machining titanium alloy Ti–6Al–4V | Madalina Calamaz (Laboratoire Matériaux Endommagement Fiabilité Ingénierie des Procédés (LAMEFIP), ENSAM CER Bordeaux, France); Dominique Coupard (Laboratoire Matériaux Endommagement Fiabilité Ingénierie des Procédés (LAMEFIP), ENSAM CER Bordeaux, France); Franck Girot (Laboratoire Matériaux Endommagement Fiabilité Ingénierie des Procédés (LAMEFIP), ENSAM CER Bordeaux, France) | 1. 开发了新型TANH本构模型，在Johnson-Cook模型中引入双曲正切函数描述应变软化效应；2. 首次实现仅通过绝热剪切带形成（无需材料失效准则）模拟钛合金切削过程的锯齿状切屑；3. 提出动态回复/再结晶机制驱动的应变软化数学表达式，包含温度相关的临界应变参数；4. 验证了摩擦系数对切削力预测影响较小的新发现 | 1 | FALSE | [8 empty] | Ti–6Al–4V（wt.%） | 未明确具体形态 | [25 empty] | 21.5 | 1060 | [5 empty] | 1.07×10?? K?1 | 1000 ℃ | [20 empty] | 航空工业 | 飞机发动机/机身结构 | 压气机叶片、起落架等 | 高温（500-700°C界面温度）；高应变率（10? s?1量级）；循环热机械载荷；氧化/扩散腐蚀环境 | 1
c831016ca1788f60a7effaa919596970cea07eae3bdf349aa7b401654dea8d7f_2 | [5 empty] | /home/zjh/Cluster/project_0/data/c831016ca1788f60a7effaa919596970cea07eae3bdf349aa7b401654dea8d7f/lab_json.txt | Machinability improvement of titanium alloy (Ti–6Al–4V) via LAM and hybrid machining | Chinmaya R. Dandekar (Center for Laser-based Manufacturing, School of Mechanical Engineering, Purdue University); Yung C. Shin (Center for Laser-based Manufacturing, School of Mechanical Engineering, Purdue University); John Barnes (Lockheed Martin Aeronautics, Advanced Development Programs) | 1. 首次实现钛合金（Ti-6Al-4V）在200 m/min高速切削下的稳定加工；2. 开发激光辅助（250℃）+液氮冷却的复合加工工艺，使刀具寿命提升2-3倍；3. 建立三维热力耦合模型，成功预测刀具磨损率（误差＜26%）；4. 通过微观结构验证加工过程未引起相变（α→β相变温度＞880℃）；5. 经济分析显示混合加工可降低40%成本 | 1 | FALSE | [8 empty] | Ti–6Al–4V（wt.%） | 棒材 | [7 empty] | 激光辅助加工（250℃）配合液氮冷却 |  |  |  | 295 HV | 维氏硬度 | [12 empty] | 6.27 | 420.19 | [27 empty] | 航空航天 | 先进航空器 | 飞机结构承力件 | 高温腐蚀环境；高比强度要求工况；复杂应力交变载荷 | 1 | 6 | 4
0bd751c5049d43c14ffacd7a42d80639f7018238cfd13b6ad33a2aeb8ba3b1c2_2 | [5 empty] | /home/zjh/Cluster/project_0/data/0bd751c5049d43c14ffacd7a42d80639f7018238cfd13b6ad33a2aeb8ba3b1c2/lab_json.txt | Laser welding and microstructural characterization of dissimilar γ-TiAl-Ti6242 joints | Irmela Burkhardt (Helmholtz-Zentrum Geesthacht, Institute of Materials Research, Materials Mechanics); Volker Ventzke (Helmholtz-Zentrum Geesthacht, Institute of Materials Research, Materials Mechanics); Stefan Riekehr (Helmholtz-Zentrum Geesthacht, Institute of Materials Research, Materials Mechanics); Nikolai Kashaev (Helmholtz-Zentrum Geesthacht, Institute of Materials Research, Materials Mechanics); Josephin Enz (Helmholtz-Zentrum Geesthacht, Institute of Materials Research, Materials Mechanics) | 通过预热（400°C、600°C、800°C）成功实现γ-TiAl（TNM）与Ti6242的激光焊接，克服了两种合金热物理性质差异导致的裂纹敏感性；揭示了预热温度对FZ和HAZ微观结构的影响：预热温度升高导致晶粒粗化，800°C时FZ形成α2层片结构，β/βO过渡层被α2渗透，400°C和600°C预热时形成β/βO过渡层，抑制裂纹扩展；异质接头的FZ硬度介于TNM和Ti6242母材之间，且与预热温度无关，主要归因于α2相主导的FZ结构。 | 1 | FALSE | [8 empty] | Ti–6Al–2Sn–4Zr–2Mo（wt.%） | 铣削板材（2 mm厚） | [7 empty] | 铣削工艺 | VSMPO-Avisma提供 |  |  | 416 ± 5 HV 0.3 | 显微硬度 | [12 empty] | 7 | [28 empty] | 航空航天 | Pratt & Whitney齿轮传动涡扇发动机（GTF?）、空客A320neo; 高性能发动机 | 涡轮叶片; 高温结构件 | 高温（700–800°C）、高应力、氧化环境; 高温（长期使用温度≤425°C）、蠕变敏感环境 | 1 | 6 |  |  | 4 |  | 2 | [7 empty] | 2
9f10aa9abd9ad996b75f0cf95a7e2d23178316aeb233f88f88eecd1597a73581_2 | [5 empty] | /home/zjh/Cluster/project_0/data/9f10aa9abd9ad996b75f0cf95a7e2d23178316aeb233f88f88eecd1597a73581/lab_json.txt | On the formation of temperature-induced defects at the surface of TEM specimens prepared from TiAl using high-energy Gallium and low-energy Argon ions | Ulrich Fr?bel (Helmholtz-Zentrum Geesthacht, Institute for Materials Research, Geesthacht, Germany); Daniel Laipple (Helmholtz-Zentrum Geesthacht, Institute for Materials Research, Geesthacht, Germany) | 1. 揭示了高能Ga离子制备TEM样品时因局部高温（~480°C）诱导表面非晶层析出α-Ti晶片的机制。2. 开发了复合离子束制备工艺（Ga离子粗加工+Ar离子低能抛光），通过优化热传导路径抑制温度峰值，避免缺陷形成。 | 1 | FALSE | [8 empty] | Ti–46.5Al–5Nb（at.%） | TEM箔材 | [7 empty] | FIB（Ga离子）制备TEM样品（30kV10nA粗加工，30kV200pA/50pA精抛光） | [17 empty] | 24.2 | [28 empty] | 高温结构材料（航空发动机） | 航空发动机 | 涡轮叶片、高压压气机部件 | 高温（>700°C）、高应力、氧化腐蚀环境 | 1 | 46.5 |  | 5
20b5187337b793318d8bb646ced20a3f1f36bdff45799aa86ca88b6082c2f97c_1 | [5 empty] | /home/zjh/Cluster/project_0/data/20b5187337b793318d8bb646ced20a3f1f36bdff45799aa86ca88b6082c2f97c/lab_json.txt | Evaluation of soldering, washout and thermal fatigue resistance of advanced metal materials for aluminum die-casting dies | Yulong Zhu (Department of Materials Science and Engineering, Case Western Reserve University); David Schwam (Department of Materials Science and Engineering, Case Western Reserve University); John F. Wallace (Department of Materials Science and Engineering, Case Western Reserve University); Sebastian Birceanu (Department of Materials Science and Engineering, Case Western Reserve University) | 开发了一种加速测试方法（基于商业压铸机），模拟熔融铝冲击和铸件顶出条件，量化评估模具材料的抗焊合、冲刷和热疲劳性能；首次系统对比了钨基（Anviloy1150）、钼基（Mo-785）、钛基（Ti-6Al-4V）、镍基（Ni-718）等新型材料与传统H13钢的性能差异，发现Anviloy1150综合性能最优；提出焊合不仅由金属间化合物层导致，还与机械咬合和原子吸引力相关；冲刷主要由腐蚀-侵蚀协同机制主导。 | 1 | FALSE | 1320 | [5 empty] | 210 | 7.8 | C–0.40Mn–0.35Si–1.00Cr–5.25Mo–1.50V–1.00Fe（wt.%） | 软化处理态 | [9 empty] | 软化处理态 |  | 34–36 HRC | HRC | [12 empty] | 24.5 |  | 1500 |  |  |  |  | 12.2–13.5 m/m·°C | [21 empty] | 铝压铸模具 |  | 型芯销; 模具腔体、型芯; 高应力区域型芯 | 高温熔融铝冲击、热循环、机械应力; 热疲劳、焊合、冲刷; 高热导、低热膨胀需求场景; 抗焊合需求高但热疲劳敏感场景; 高温强度需求场景，但抗焊合性差; 高溶解性导致快速冲刷 | 1
f69d2606ee1cdd2da1117abfffbcc3d06753977c11cacf50f4d214b4aaa45026_2 | [5 empty] | /home/zjh/Cluster/project_0/data/f69d2606ee1cdd2da1117abfffbcc3d06753977c11cacf50f4d214b4aaa45026/lab_json.txt | Machining of Titanium and its Alloys - a Review | A R Machado (Department of Engineering, University of Warwick, Coventry); J Wallbank (Department of Engineering, University of Warwick, Coventry) | 1. 系统分析了钛合金加工中的主要问题（切屑形成、刀具磨损机制）; 2. 提出采用旋转刀具、台阶刀具和超声辅助加工等替代加工方法; 3. 首次将'灾难性热塑性剪切'理论应用于钛合金切屑形成机制分析 | 1 | FALSE | 965 | 1035 | 8 | [5 empty] | Ti–6Al–4V（wt.%） | 固溶处理+时效棒材 | [9 empty] | 固溶处理+时效 | [15 empty] | 7.5 | [28 empty] | 化工、海洋工程、生物医疗; 航空航天、能源; 航空航天; 航空航天、军事; 通用机械制造 | 飞机发动机、导弹 | 腐蚀环境结构件、生物植入物; 发动机压气机叶片; 机身结构件、涡轮盘; 高强度紧固件; 轴类、齿轮等结构件 | 腐蚀性介质、低温环境; 高温蠕变环境; 高应力、中等高温环境; 需要冷成形性的复杂工况; 常规机械载荷环境 | 1 | 6 | 4
b40f918124e956f8b80185f2cd84849de7f488ada8a7f6e7e59bcb8ca8220313_2 | [5 empty] | /home/zjh/Cluster/project_0/data/b40f918124e956f8b80185f2cd84849de7f488ada8a7f6e7e59bcb8ca8220313/lab_json.txt | Microstructure and joining mechanism of Ti/Al dissimilar joint by pulsed gas metal arc welding | Wei Shouzheng (Key Laboratory for Liquid-Solid Structural Evolution and Processing of Materials (Ministry of Education), Shandong University, Jinan 250061, China); Li Yajiang (Key Laboratory for Liquid-Solid Structural Evolution and Processing of Materials (Ministry of Education), Shandong University, Jinan 250061, China); Wang Juan (Key Laboratory for Liquid-Solid Structural Evolution and Processing of Materials (Ministry of Education), Shandong University, Jinan 250061, China); Liu Kun (Key Laboratory for Liquid-Solid Structural Evolution and Processing of Materials (Ministry of Education), Shandong University, Jinan 250061, China); Zhang Pengfei (Key Laboratory for Liquid-Solid Structural Evolution and Processing of Materials (Ministry of Education), Shandong University, Jinan 250061, China) | 首次采用P-GMAW技术：通过脉冲气体金属电弧焊（P-GMAW）成功实现钛合金Ti–2Al–Mn与铝1060的异种对接接头；界面反应机制解析：揭示了不同焊接热输入下Ti/Al界面反应层的形成规律；Si元素作用：AlSi5焊丝中Si元素抑制Ti-Al金属间化合物的生长速率，并促进Ti?Al?Si??的形成。 | 1 | FALSE | [7 empty] | 2.7 | Al–0.03Ti–0.03Mn–0.25Fe–0.05Si–0.03Mg（wt.%） | 板材（切割为200×50×1.5 mm） | [23 empty] | 27.8 |  | 243 |  | 657 |  |  |  |  | 23.6×10??/K | [21 empty] | 航空航天、汽车工业 | 轻量化结构件（具体未明确） | 轻量化结构件（具体未明确） | 未明确 | 1
6e750a18b0b596aaf12bc4fc71bafafcf77b2cdb0f0234db5c2639ee7e4f8b22_2 | [5 empty] | /home/zjh/Cluster/project_0/data/6e750a18b0b596aaf12bc4fc71bafafcf77b2cdb0f0234db5c2639ee7e4f8b22/lab_json.txt | Prospects and problems using vanadium alloys as a structural material of the first wall and blanket of fusion reactors | S.N. Votinov (VNIINM, Moscow); M.I. Solonin (VNIINM, Moscow); Yu.I. Kazennov (VNIINM, Moscow); V.P. Kondratjev (VNIINM, Moscow); A.D. Nikulin (VNIINM, Moscow); V.N. Tebus (VNIINM, Moscow); E.O. Adamov (RF State Scientific Center); S.E. Bougaenko (RF State Scientific Center); Yu.S. Strebkov (未明确单位); A.V. Sidorenkov (RF State Scientific Center); V.B. Ivanov (RF State Scientific Center); V.A. Kazakov (RF State Scientific Center); V.A. Evtikhin (RF State Scientific Center); I.E. Lyublinski (RF State Scientific Center); V.M. Trojanov (RF State Scientific Center); A.E. Rusanov (RF State Scientific Center); V.M. Chernov (RF State Scientific Center); G.A. Birgevoj (RF State Scientific Center) | 低活化特性：钒基合金（V-Ti-Cr系统）在辐照后具有快速衰变活化的优势，优于传统钢材料；抗辐照性能：通过钛合金化抑制低温辐照脆性，铬合金化提高高温稳定性，辐照肿胀率极低（≤0.1%）；液态锂兼容性：在含氮锂环境中表面形成氮化钛保护层，显著降低质量转移速率，验证了其在锂冷却剂中的适用性；工业化制备可行性：采用铝热还原+电子束重熔技术，成功生产大尺寸板材和管材，并实现焊接工艺。 | 1 | FALSE | [8 empty] | V–4Ti–4Cr（wt.%） | 轧制板材（厚度5 mm） | [8 empty] | 轧制后未退火 | [16 empty] | 30.8 | [28 empty] | 核聚变反应堆结构材料 | DEMO、ITER等聚变反应堆 | 第一壁（First Wall）、氚增殖包层（Tritium Breeding Blanket） | 高温（350-800°C）；快中子辐照（注量达50 dpa）；液态锂冷却剂（含氮、氧杂质）；氢/氚渗透环境 | 1
13955a59ba1e6cba8068d15616febb7243302a02114de15b45bea3cd944c20e4_2 | [5 empty] | /home/zjh/Cluster/project_0/data/13955a59ba1e6cba8068d15616febb7243302a02114de15b45bea3cd944c20e4/lab_json.txt | Accelerated Discovery of Thermoelectric Materials: Combinatorial Facility and High-Throughput Measurement of Thermoelectric Power Factor | Jorge García-Ca?adas (Cardiff University, School of Engineering, United Kingdom); Nicholas J. E. Adkins (University of Birmingham, College of Engineering & Physical Sciences, United Kingdom); Stephen McCain (European Space Agency, Netherlands); Bastian Hauptstein (European Space Agency, Netherlands); Ashley Brew (Cardiff University, School of Engineering, United Kingdom); David J. Jarvis (Cardiff University, School of Engineering, United Kingdom); Gao Min (Cardiff University, School of Engineering, United Kingdom) | 1. 开发了基于激光熔化的悬浮液滴合金化（SDA）技术，通过调节送丝速率实现成分可控的高通量合成。2. 设计多功能探针，可在 20 秒内完成单样品 Seebeck 系数和电阻率测量（总时间 1-2 分钟/样品），为当前最快功率因子测量方法。3. 首次发现 Al-Fe-Ti 三元合金体系兼具 n 型和 p 型热电性能，功率因子达 13.3×10^-4 W/(m·K)^2，与高温热电材料（如方钴矿）相当，且原料环保、储量丰富。 | 1 | FALSE | [8 empty] | Al–55Fe–15Ti（wt.%）（p 型） | 块体合金（铸件） | [7 empty] | 激光熔化 Al、Fe、Ti 丝材（纯度 ≥99.8%），送丝速率控制成分。沉积于 430 不锈钢基底，冷却在氩气环境（氧含量 ≤30 ppm）。 | [16 empty] | ~10^4 S/cm | 6 | [28 empty] | 热电发电（热能-电能转换）、固态制冷 | 热电发电机、温差制冷器件 |  | 室温至中高温（文中仅测试室温性能，需进一步研究高温稳定性） | 1
5ef91580a811b8502a53705d6b9835d9f909f86ffb24401aba7fbd820c9d42dc_1 | [5 empty] | /home/zjh/Cluster/project_0/data/5ef91580a811b8502a53705d6b9835d9f909f86ffb24401aba7fbd820c9d42dc/lab_json.txt | Loss and Thermal Analysis of a High-Speed Surface-Mounted PMSM With Amorphous Metal Stator Core and Titanium Alloy Rotor Sleeve | Wenming Tong (National Engineering Research Centre for Rare Earth Permanent Magnet Machines, Shenyang University of Technology, Shenyang 110870, China); Ruolan Sun (National Engineering Research Centre for Rare Earth Permanent Magnet Machines, Shenyang University of Technology, Shenyang 110870, China); Chao Zhang (National Engineering Research Centre for Rare Earth Permanent Magnet Machines, Shenyang University of Technology, Shenyang 110870, China); Shengnan Wu (National Engineering Research Centre for Rare Earth Permanent Magnet Machines, Shenyang University of Technology, Shenyang 110870, China); Renyuan Tang (National Engineering Research Centre for Rare Earth Permanent Magnet Machines, Shenyang University of Technology, Shenyang 110870, China) | ① 首次在高速表贴式永磁同步电机中同时应用非晶金属定子铁芯和钛合金保持套; ② 通过实验平台测试非晶金属定子铁芯的电磁特性; ③ 对比分析正弦电源和变流器供电时的损耗差异; ④ 建立包含装配间隙的三维热模型，提出端部绕组的线性等效模型; ⑤ 通过背靠背实验验证计算结果的准确性 | 1 | FALSE | [7 empty] | 4.44 | Ti–6Al–4V（wt.%） | 转子套（管状部件） | [23 empty] | 1.7 |  | 7.2 | [28 empty] | 高速电机 | 高速电动主轴 | 电机定子铁芯; 转子护套 | 高频电磁场（400Hz及以上），温升75.5K; 19000r/min高速旋转，承受离心应力 | 1 | 6 | 4
6558fc0c4976a09ad4fd367a3f4f910501bf2a55c498ff46230ebb3deb390fc4_2 | [5 empty] | /home/zjh/Cluster/project_0/data/6558fc0c4976a09ad4fd367a3f4f910501bf2a55c498ff46230ebb3deb390fc4/lab_json.txt | The alloying effects of tantalum on the microstructure of an a2+g titanium aluminide | D.J. Larson (Oak Ridge National Laboratory, Metals and Ceramics Division, PO Box 2008, Oak Ridge, TN 37831-6376, USA); C.T. Liu (Oak Ridge National Laboratory, Metals and Ceramics Division, PO Box 2008, Oak Ridge, TN 37831-6376, USA); M.K. Miller (Oak Ridge National Laboratory, Metals and Ceramics Division, PO Box 2008, Oak Ridge, TN 37831-6376, USA) | 1. 首次通过原子探针场离子显微镜研究了钽在双相（α2+γ）钛铝合金中的分布，发现约一半的钽固溶于基体相中，且钽在α2和γ相间无明显偏析。2. 揭示了钽对硼化物类型的影响：钽添加使主要硼化物从MB?转变为MB，并可能加速α2/γ相中Al/Ti的平衡过程。3. 发现了钽促进富Cr、Ta、W的Ti(Cr,Al)?相析出，该相含显著Ta和W，且在未添加Ta的合金中未观察到。4. 明确了钽不影响氧在α2相的强烈偏析行为，也不改变硼在基体相中的低溶解度。 | 1 | FALSE | [8 empty] | Ti–47Al–2Cr–1Nb–0.80Ta–0.20W–0.15B（at.%） | 热挤压件 | [7 empty] | 粉末通过快速凝固（旋转雾化法）制备，热挤压温度1400°C（高于Tα温度）。热挤压成型。 |  | 时效处理（800°C，2160小时） | [44 empty] | 高温结构材料（航空发动机、燃气轮机等） | 高温承力部件 | 涡轮叶片、燃烧室构件 | 高温（800–900°C）、氧化性/蠕变载荷环境 | 1 | 47 |  | 1 | [5 empty] | 2 | [8 empty] | 0.2 | 0.15 | [5 empty] | 0.8
27e57dfa69fefece4b9e47a29a4033cf3981faed718cdf3dd81fb5656cea5d6d_2 | [5 empty] | /home/zjh/Cluster/project_0/data/27e57dfa69fefece4b9e47a29a4033cf3981faed718cdf3dd81fb5656cea5d6d/lab_json.txt | Omega versus alpha precipitation mediated by process parameters in additively manufactured high strength Ti–1Al–8V–5Fe alloy and its impact on mechanical properties | M.S.K.K.Y. Nartu (美国北德克萨斯大学敏捷与自适应制造中心（CAAM），材料科学与工程系); S. Dasari (北德克萨斯大学材料科学与工程系); A. Sharma (北德克萨斯大学材料科学与工程系); S.A. Mantri (CAAM，材料科学与工程系); Shashank Sharma (CAAM，材料科学与工程系); Mangesh V. Pantawane (CAAM，材料科学与工程系); B. McWilliams (美国陆军研究实验室（CCDC）); K. Cho (美国陆军研究实验室（CCDC）); Narendra B. Dahotre (CAAM，材料科学与工程系); R. Banerjee (CAAM，材料科学与工程系) | 1. 首次采用激光定向能量沉积（LENS）成功制备高强亚稳β钛合金Ti-185，避免了传统铸造中Fe偏析导致的β斑点问题；2. 揭示了快速凝固条件下Ti-185形成等轴β晶粒的机制（大凝固温度区间促进晶粒细化）；3. 通过工艺参数调控实现了β基体内ω相与α相的析出控制（300W促进α，500W形成ω）；4. 发现激光加工态材料无需后处理即可获得1200MPa级超高屈服强度（较传统工艺提升25%）；5. 通过原子探针层析技术揭示了α/β界面Gibbs-Thompson效应导致的局部成分梯度 | 1 | FALSE | 1000 |  | 6 | 25 | 10^-3 | 标距5mm×宽1mm×厚0.7-1mm |  |  | Ti–1Al–8V–5Fe（wt.%） | 激光增材制造块体 | [7 empty] | 激光功率500W，扫描速度12.7mm/s，层间距0.254mm，舱口宽度0.381mm，90°旋转 |  | 无后续热处理，沉积态 | [44 empty] | 航空航天 | 飞机 | 紧固件 |  | 1 | 1 | 8 | [8 empty] | 5
075d56233d3cc6ce8b214da5a35c6de9daf8e48cd47abe685447570607722c71_2 | [5 empty] | /home/zjh/Cluster/project_0/data/075d56233d3cc6ce8b214da5a35c6de9daf8e48cd47abe685447570607722c71/lab_json.txt | 《As-Fabricated and Heat-Treated Microstructures of the Ti-6Al-4V Alloy Processed by Selective Laser Melting》 | T. VILARO (Poly-Shape, Villecresnes, France; Materials Centre of Mines ParisTech, CNRS UMR 7633, Evry, France); C. COLIN (Materials Centre of Mines ParisTech, CNRS UMR 7633, Evry, France); J.D. BARTOUT (Materials Centre of Mines ParisTech, CNRS UMR 7633, Evry, France) | 首次系统研究SLM制备Ti-6Al-4V的热处理优化，提出超固溶线（1323 K）和亚固溶线（1223 K）两种策略，通过调控晶粒形态（柱状或等轴）适应不同载荷需求；揭示缺陷与力学性能各向异性的直接关联，发现横向（TD）加载因缺陷开口效应导致延展性显著下降（仅1.7%），优化SLM参数可提升延展性至8-9%；提出新型回火工艺窗口，回火温度在973-1123 K区间内硬度显著降低，因正交马氏体α''相形成，为平衡强度与延展性提供新途径。 | 1 | FALSE | 962 | 1166 | 1.7 | 25 | 10^-3 |  | 102 |  | Ti–6Al–4V（wt.%） | 增材制造件 | [7 empty] | SLM（激光功率160 W，扫描速度600 mm/s，层厚40 μm，预热773 K，氧含量<100 ppm） |  |  |  | 354 HV2 ± 8 | HV2 | [15 empty] | 990 | [25 empty] | 航空工业 | 飞机发动机、机身结构 | 近净形复杂部件（如涡轮叶片、支架） | 高温（≤773 K）、腐蚀性环境 | 1
fabe442a6bcdf30f2a21f6e0b947f0da6074c50e94c3feb517d6c41a4a8218bd_1 | [5 empty] | /home/zjh/Cluster/project_0/data/fabe442a6bcdf30f2a21f6e0b947f0da6074c50e94c3feb517d6c41a4a8218bd/lab_json.txt | A novel lattice correspondence of B19–B19<sup>0</sup> transformation in Ti–Ni–Cu shape memory alloy thin film | Xianglong Meng (Institute for Materials Science, 1-2-1 Sengen, Tsukuba, Ibaraki 305-0047, Japan); Morio Sato (Institute for Materials Science, 1-2-1 Sengen, Tsukuba, Ibaraki 305-0047, Japan); Akira Ishida (Institute for Materials Science, 1-2-1 Sengen, Tsukuba, Ibaraki 305-0047, Japan) | 1. 发现Ti-Ni-Cu薄膜中B19→B19<sup>0</sup>相变的新晶格对应关系：(1 1 1)B19<sup>0</sup>//(0 0 1)B19，[0 1 -1]B19<sup>0</sup>//[1 0 0]B19。2. 揭示在粗大析出相和晶界附近，B19<sup>0</sup>马氏体通过新晶格对应关系形成(1 1 1)型I孪晶（而非传统的(0 0 1)复合孪晶），其根源是局部应力集中。 | 0 | FALSE | [8 empty] | Ti–35.9Ni–15.5Cu（at.%） | 薄膜（厚度约8 μm） | [7 empty] | 磁控溅射（基底温度473 K，Ar气压0.13 Pa，溅射功率：Cu靶66 W、Ni靶230 W、Ti靶1000 W，基底旋转速度60 rpm，沉积时间2.5小时，薄膜厚度约8 μm） |  | 真空炉中973 K退火1小时 | [44 empty] | 形状记忆合金薄膜 | 微型驱动器、传感器或微机电系统（MEMS）中的智能元件 |  | 涉及温度变化的场景（如热循环驱动的执行器） | 1
bf93544bbf75137398cadd8e16fa1f251fbdf851f16188a263cd9af201cf2d14_2 | [5 empty] | /home/zjh/Cluster/project_0/data/bf93544bbf75137398cadd8e16fa1f251fbdf851f16188a263cd9af201cf2d14/lab_json.txt | The Elevated-Temperature Creep Behavior of Boron-Modified Ti-6Al-4V Alloys | C. J. Boehlert (密歇根州立大学化学工程与材料科学系); W. Chen (密歇根州立大学化学工程与材料科学系) | 1. 揭示了微量硼添加（0.1-1wt.%）通过细化铸态晶粒尺寸（从1700μm降至70μm）和形成TiB晶须显著提升Ti-6Al-4V合金高温蠕变性能；2. 首次发现β相场挤压工艺在保持TiB晶须定向排列的同时，通过形成基底面垂直挤压轴的α相织构和细化层片间距（降低至铸态1/4），使挤压态合金蠕变抗力比铸态提升4倍；3. 通过原位SEM蠕变观察揭示了TiB晶须裂纹萌生早于α/β界面开裂的损伤演化序列，建立了"TiB断裂→滑移带形成→α/β界面失效"的损伤机制模型 | 1 | FALSE | 435 | 552 | 11.8 | 455 | 10^-3 |  | 94 |  | Ti–6Al–4V–0.1B（wt.%） | 铸件 | [7 empty] | 真空感应凝壳熔炼+热等静压（1173K/100MPa/7.2ks） | [22 empty] | 400-455 | [23 empty] | 航空航天结构件 | 航空发动机 | 高温承力部件 | 673-728K高温蠕变条件 | 1 | 6 | 4 | [16 empty] | 0.1
bbf14d7427721cbcafbf5eb8a34980ee9fecf78f470d574dddf51984b1b44dd3_2 | [5 empty] | /home/zjh/Cluster/project_0/data/bbf14d7427721cbcafbf5eb8a34980ee9fecf78f470d574dddf51984b1b44dd3/lab_json.txt | Fatigue and Fracture Characteristics of Silicon-Bearing Titanium Alloys | M. W. Mahoney (Rockwell International Science Center, Thousand Oaks, CA 91360); N. E. Paton (Rockwell International Science Center, Thousand Oaks, CA 91360) | 首次明确硅显著降低钛合金的断裂韧性（降幅达40%），但对疲劳裂纹扩展速率影响有限；发现氢在保持时间加载下通过应力诱导基底氢化物形成，大幅加速疲劳裂纹扩展；氧含量变化对疲劳性能无显著影响，但与硅、氢协同作用可能引发材料失效。 | 1 | FALSE | 490 | 646 | 6.96 | 538 |  |  |  |  | Ti–6Al–2Sn–2Zr–1Mo–0.5Si–0.12O（wt.%） | 板材 | [7 empty] | 铸造 → 锻造（1422 K）→ 轧制（1338 K）→ 热处理（1338 K/15 min空冷 + 978 K/2 h空冷） | 轧制（1338 K） | 热处理（1338 K/15 min空冷 + 978 K/2 h空冷） |  |  |  | 锻造（1422 K） | [6 empty] | 96 | [33 empty] | 航空航天高温部件（如发动机组件） | 燃气轮机、航天器结构 | 抗蠕变板材、耐疲劳紧固件 | 高温（811 K）、含氢或氧化环境 | 1
01eed9c2453d12895756a365ed8cdd72b25805cef8ac692a7ad457088a2c260d_2 | [5 empty] | /home/zjh/Cluster/project_0/data/01eed9c2453d12895756a365ed8cdd72b25805cef8ac692a7ad457088a2c260d/lab_json.txt | Cooling dynamics of two titanium alloys during laser powder bed fusion probed with in situ X-ray imaging and diffraction | Nicholas P. Calta (美国劳伦斯利弗莫尔国家实验室); Vivek Thampy (美国SLAC国家加速器实验室); Duncan R.C. Lee (美国劳伦斯利弗莫尔国家实验室); Aiden A. Martin (美国劳伦斯利弗莫尔国家实验室); Rishi Ganeriwala (美国劳伦斯利弗莫尔国家实验室); Jenny Wang (美国劳伦斯利弗莫尔国家实验室); Philip J. Depond (美国劳伦斯利弗莫尔国家实验室); Tien T. Roehling (美国劳伦斯利弗莫尔国家实验室); Anthony Y. Fong (美国SLAC国家加速器实验室); Andrew M. Kiss (美国SLAC国家加速器实验室); Christopher J. Tassone (美国SLAC国家加速器实验室); Kevin H. Stone (美国SLAC国家加速器实验室); Johanna Nelson Weker (美国SLAC国家加速器实验室); Michael F. Toney (美国SLAC国家加速器实验室); Anthony W. Van Buuren (美国劳伦斯利弗莫尔国家实验室); Manyalibo J. Matthews (美国劳伦斯利弗莫尔国家实验室) | 1. 首次通过同步实现原位X射线成像（20 kHz）和衍射（1 kHz）技术，对比研究了两种钛合金在激光粉末床融合过程中的熔池流体动力学和固态相变动力学；2. 量化了Ti-6Al-4V的β相寿命（τβ）与激光功率的线性关系（2-5 ms），揭示了冷却速率从3×10? K/s到5×10? K/s的变化规律；3. 发现Ti-5553在快速冷却过程中保持全β相结构，其残余应力演化机制与Ti-6Al-4V存在本质差异；4. 通过热机械建模揭示了Ti-6Al-4V中热应变（占总应变90%）与机械应变的耦合作用机制 | 1 | FALSE | [8 empty] | Ti–5Al–5V–5Mo–3Cr（wt.%）（近β钛合金） | 粉末（粒径约20-30 μm）和基板（500 μm厚板材） | [7 empty] | 激光粉末床融合（LPBF），激光功率100-300 W，扫描速度455 mm/s | [46 empty] | 航空航天、生物医疗; 先进航空航天 | GE Aviation的航空发动机、Airbus飞机部件; 新型飞行器结构 | 承力结构件、植入物; 轻量化承力组件 | 高温/高应力环境; 复杂热机械载荷环境 | 1 | 5 | 5 | [6 empty] | 3 |  |  |  |  | 5
9381c620bab6b468e6c43ec1e06aee3a3d654c32cf49a24bf335089aa55872c0_2 | [5 empty] | /home/zjh/Cluster/project_0/data/9381c620bab6b468e6c43ec1e06aee3a3d654c32cf49a24bf335089aa55872c0/lab_json.txt | FEM simulation of the linear friction welding of titanium alloys | J. Sorina-Müller (FSU Jena, Germany); M. Rettenmayr (FSU Jena, Germany); D. Schneefeld (MTU Aero Engines, Germany); O. Roder (MTU Aero Engines, Germany); W. Fried (FSU Jena, Germany) | 1. 首次完整模拟线性摩擦焊接全过程：通过全结构-热耦合瞬态3D分析，覆盖焊接初始阶段到锻造阶段的完整过程；2. 工业几何形状对比：针对两种工业相关接触面几何形状（棱柱形和叶片状）进行模拟，并计算轴向缩短-时间关系；3. 材料状态与温度依赖性建模：考虑Ti6246两种状态（β锻造和α+β锻造）的相变点、摩擦系数温度依赖性及动态材料性能；4. 实验验证：通过显微组织和硬度分布与实验数据对比，验证模拟结果的可靠性。 | 1 | FALSE | [8 empty] | Ti–6Al–2Sn–4Zr–6Mo（wt.%）（Ti6246） | 锻件 | [7 empty] | α+β锻造（在β相区温度1188 K保温1小时，空冷），随后在868 K时效8小时（STA工艺） |  |  |  | 480 HV | 维氏硬度 | α+β锻造形成双态组织（28±5 vol.%等轴α晶粒+层状α+β基体） | [14 empty] | 935 |  |  |  | 通过膨胀法测量（图6） | [21 empty] | 航空航天（航空发动机制造） | 航空发动机 | 叶片（Blade）和盘（Disk）的集成焊接（BLISK部件） | 高温、高周疲劳（叶片）和低周疲劳（盘）环境 | 1 | 6 |  |  | 4 |  | 2 | [7 empty] | 6
8dca344e7eeffeabf8bb0bc29a396d18add49bd0a8c7de74e08230ad95342dbd_2 | [5 empty] | /home/zjh/Cluster/project_0/data/8dca344e7eeffeabf8bb0bc29a396d18add49bd0a8c7de74e08230ad95342dbd/lab_json.txt | Hot working of commercial Ti–6Al–4V with an equiaxed a–b microstructure: materials modeling considerations | T. Seshacharyulu (Materials Process Design Branch (AFRL/MLMR), Materials and Manufacturing Directorate, Air Force Research Laboratory, Wright-Patterson Air Force Base, OH 45433-7746, USA); S.C. Medeiros (Materials Process Design Branch (AFRL/MLMR), Materials and Manufacturing Directorate, Air Force Research Laboratory, Wright-Patterson Air Force Base, OH 45433-7746, USA); W.G. Frazier (Materials Process Design Branch (AFRL/MLMR), Materials and Manufacturing Directorate, Air Force Research Laboratory, Wright-Patterson Air Force Base, OH 45433-7746, USA); Y.V.R.K. Prasad (Materials Process Design Branch (AFRL/MLMR), Materials and Manufacturing Directorate, Air Force Research Laboratory, Wright-Patterson Air Force Base, OH 45433-7746, USA) | 首次建立商业Ti-6Al-4V的宽域热加工图；揭示β相的临界作用；发现瞬态超塑性现象；量化热变形机制；工业加工指导。 | 1 | FALSE | [8 empty] | Ti–6Al–4V（wt.%）（6.28 Al, 3.97 V, 0.18 O, 0.052 Fe, 0.0062 N, 0.008 C, 0.0049 H, 余量 Ti） | 轧制退火态棒材（初始等轴α-β组织，平均α晶粒尺寸约8 μm） | [7 empty] | 商用级棒材，未提及具体熔炼工艺，但初始组织为等轴α-β | [9 empty] | 850 | 0.0003 | 39.2 | [20 empty] | 39.5 | [13 empty] | 航空航天; 能源化工; 生物医学 | 燃气涡轮发动机; 高温反应器容器; 生物植入设备 | 叶片、压气机盘; 人工关节、骨植入物 | 超塑性成形：750–950°C，低应变率（0.0003–0.1 s?1）; 化工反应器中长期高温氧化条件 | 1 | 6 | 4
932a3d45f34dd9572c34106754ab4a21a6a5e348befda699856fa8e6169b6a1f_2 | [5 empty] | /home/zjh/Cluster/project_0/data/932a3d45f34dd9572c34106754ab4a21a6a5e348befda699856fa8e6169b6a1f/lab_json.txt | Microstructure effects on fatigue crack growth in additively manufactured Ti–6Al–4V | Raeann VanSickle (Department of Aerospace Engineering, University of Illinois at Urbana-Champaign, Urbana, IL, 61801, USA); David Foehring (Department of Aerospace Engineering, University of Illinois at Urbana-Champaign, Urbana, IL, 61801, USA); Huck Beng Chew (Department of Aerospace Engineering, University of Illinois at Urbana-Champaign, Urbana, IL, 61801, USA); John Lambros (Department of Aerospace Engineering, University of Illinois at Urbana-Champaign, Urbana, IL, 61801, USA) | 揭示了增材制造 Ti-6Al-4V 中 α’ 板条和原始 β 晶界对疲劳裂纹路径的调控机制；发现未烧结粉末或气体包裹形成的孔隙会引导裂纹扩展；证明层带结构对硬度无显著影响，但可能通过热历史差异影响局部变形；表明增材制造 Ti-6Al-4V 的各向异性较弱。 | 1 | FALSE | [8 empty] | Ti–6Al–4V（wt.%）（，Ti 基体，6% Al，4% V） | 近净成形试样，表面经磨削和抛光处理 | [5 empty] | 25 |  | 粉末床熔融（DMLM）工艺，激光功率 400 W，扫描速度 ≤7 m/s，粉末层厚 30 μm，冷却速率 10?–10? K/s | [46 empty] | 航空航天结构件 | 飞机、航天器、船舶或太空环境中的备用零件 | 复杂几何零件、轻量化结构件、集成化组件 | 常温大气环境，可能涉及循环载荷（疲劳）和应力腐蚀（未明确） | 1 | 6 | 4
cb48ae8107068b00d53d25eafdfa3b88897cdf051672b91b767cf36c8f4b94e6_2 | [5 empty] | /home/zjh/Cluster/project_0/data/cb48ae8107068b00d53d25eafdfa3b88897cdf051672b91b767cf36c8f4b94e6/lab_json.txt | Effect of Cu addition on phase transformation of Ti–Ni–Hf high-temperature shape memory alloys | X.L. Meng (School of Materials Science and Engineering, Harbin Institute of Technology, China; Department of Mechanical Engineering, The Hong Kong Polytechnic University, China); Y.X. Tong (School of Materials Science and Engineering, Harbin Institute of Technology, China); K.T. Lau (Department of Mechanical Engineering, The Hong Kong Polytechnic University, China); W. Cai (School of Materials Science and Engineering, Harbin Institute of Technology, China); L.M. Zhou (Department of Mechanical Engineering, The Hong Kong Polytechnic University, China); L.C. Zhao (School of Materials Science and Engineering, Harbin Institute of Technology, China) | Cu的添加略微降低Ti-Ni-Hf合金的相变温度，并分离了马氏体→R相和R相→母相的相变过程（5 at.% Cu时）; Cu的引入未显著影响合金的热循环稳定性，相变温度在15次循环后趋于稳定; 首次在Ti-Ni基合金的冷却DSC曲线中观察到双峰现象，可能暗示新的相变类型。 | 1 | FALSE | [8 empty] | Ti–36Ni–46Hf–3Cu（at.%） | 铸件（电弧熔炼后水淬） | [7 empty] | 电弧熔炼（99.99% Ti、99.9% Ni、99.95% Hf），水冷铜坩埚，氩气保护，反复熔炼6次。均质化处理：1273 K保温4小时，水淬。 |  | 均质化处理：1273 K保温4小时，水淬。 | [18 empty] | 129 | [25 empty] | 高温形状记忆合金（SMA） | 高温驱动器、航空航天热控部件、能源系统执行器等 | 高温驱动器、航空航天热控部件、能源系统执行器等 | 高温（400-500 K）、需热循环稳定性的场景 | 1
ed1dd183a1b515fff896b2a6fd42ae0d2b56d11376eb0b58210e98fdf35aa80f_1 | [5 empty] | /home/zjh/Cluster/project_0/data/ed1dd183a1b515fff896b2a6fd42ae0d2b56d11376eb0b58210e98fdf35aa80f/lab_json.txt | Deposition and characterization of Ti1?xNixCu shape memory alloy thin films | Hejun Du (School of Mechanical Production and Engineering, Nanyang Technological University, Singapore; Advanced Materials for Micro and Nano Systems Programme, Singapore-MIT Alliance, Singapore); Yongqing Fu (School of Mechanical Production and Engineering, Nanyang Technological University, Singapore; Advanced Materials for Micro and Nano Systems Programme, Singapore-MIT Alliance, Singapore) | 1. Cu含量对相变行为的调控：首次系统研究了Cu含量（0-15 at.%）对TiNiCu薄膜相变温度、热滞和恢复应力的影响，发现Cu含量增加可显著降低相变温度和热滞。 2. 应力增加率峰值现象：在Cu含量为9 at.%时观察到最大应力增加率（对应驱动速度），为微执行器设计提供了关键参数。 3. 相结构演变规律：通过XRD验证了Cu含量升高导致马氏体相从单斜（B19'）向正交（B19）转变，并抑制R相形成。 | 1 | FALSE | [8 empty] | Ti–45.2Ni–4.5Cu（at.%）（4.5 Cu） | 薄膜（厚度4.5 μm） | [7 empty] | 磁控溅射（Ti55Ni45靶，r.f. 300 W；Cu靶DC 2.5 W），基底温度723 K，氩气压1-2 mTorr | [18 empty] | 25.08 | [27 empty] | 微机电系统（MEMS）、生物医学 | 微执行器 | 微阀、微泵、微夹持器 | 温度循环、低应力驱动环境 | 1 |  |  |  |  | 45.2 |  |  | 4.5
32c6160b522e109716367f928618dfffe6c32147d5713533c9913180efb92db0_1 | [5 empty] | /home/zjh/Cluster/project_0/data/32c6160b522e109716367f928618dfffe6c32147d5713533c9913180efb92db0/lab_json.txt | Experimental Investigation and Thermodynamic Calculation of the Ti-Ni-Cu Shape Memory Alloys | W. TANG (Department of Materials Science and Engineering, Royal Institute of Technology, S-100 44 Stockholm, Sweden); R. SANDSTR?M (Department of Materials Science and Engineering, Royal Institute of Technology, S-100 44 Stockholm, Sweden); Z.G. WEI (Department of Materials Science and Engineering, Royal Institute of Technology, S-100 44 Stockholm, Sweden); S. MIYAZAKI (Institute of Materials Science, University of Tsukuba, Ibaraki 305-8573, Japan) | 1. 系统研究了Cu含量（0–13 at.%）对Ti-Ni-Cu形状记忆合金相变温度、相变序列及热滞的影响，首次通过实验确定了Cu含量在7.7 at.%时相变由单阶段（B2→B19'）转变为两阶段（B2→B19→B19'）；2. 建立了包含B2、B19和B19'相的热力学模型，首次预测了Ti-Ni-Cu合金的相变焓和应力率（dσ/dT），并与实验数据吻合；3. 通过DSC精确测量了B19→B19'的相变焓（此前因峰形弥散难以检测），填补了热力学数据空白。 | 1 | FALSE | [8 empty] | Ti–47Ni–3Cu（at.%）（x=3） | 丝材（电解抛光） | [7 empty] | 同组1 | 冷拉成丝材（直径1 mm，冷加工率30%） | 固溶处理（1073 K/1 h，水淬） |  |  |  | 热锻+热挤压 | [14 empty] | 78 | [25 empty] | 形状记忆合金（SMAs）、阻尼材料 | 传感器、执行器、减震器、医疗植入器件 | 传感器、执行器、减震器、医疗植入器件 | 温度循环条件（依赖马氏体相变特性），需低热滞、高循环稳定性的场景。 | 1
334251561e98e2b42606fd006740681a37e192db2186591cfe351e0a13c32767_2 | [5 empty] | /home/zjh/Cluster/project_0/data/334251561e98e2b42606fd006740681a37e192db2186591cfe351e0a13c32767/lab_json.txt | Formation of an ultrafine-grained structure during equal-channel angular pressing of a β-titanium alloy with low phase stability | W. Xu (Department of Mechanical Engineering and ARC Centre of Excellence for Design in Light Metals, University of Melbourne, Australia); X. Wu (Department of Mechanical Engineering and ARC Centre of Excellence for Design in Light Metals, University of Melbourne, Australia); M. Calin (IFW Dresden, Institute for Complex Materials, Germany); M. Stoica (IFW Dresden, Institute for Complex Materials, Germany); J. Eckert (IFW Dresden, Institute for Complex Materials 和 TU Dresden, Institute of Materials Science, Germany); K. Xia (Department of Mechanical Engineering and ARC Centre of Excellence for Design in Light Metals, University of Melbourne, Australia) | 在低相稳定性的β-钛合金（Ti67.4Nb24.6Zr5Sn3）中，通过ECAP成功制备出均匀的超细晶结构（平均晶粒尺寸412 nm）；揭示了应力辅助的β→α''马氏体相变及其逆转变（α''→β）与位错滑移的协同作用机制，显著促进晶粒细化；对比高相稳定性β-钛合金（Ti73.5Nb19.6Ta4.5Cr2.4），验证了低相稳定性对ECAP过程中晶粒细化的重要性。 | 1 | FALSE | [8 empty] | Ti–24.6Nb–5Zr–3Sn（at.%）（TNZS，） | ECAP后的挤压棒材 | [7 empty] | 电弧熔炼（高纯度元素，氩气气氛，钛吸气剂）→冷坩埚铸造→热处理（1273 K，24 h，水淬） |  | 热处理（1273 K，24 h，水淬） |  |  |  | ECAP（903 K，4 passes，Route C） | [40 empty] | 结构材料或生物医用材料; 高强轻质结构材料 | 文中未明确提及 | 文中未明确提及 | 文中未明确提及 | 1 |  |  | 24.6 | 5 |  | 3
8e56de9a84784c5a403fb39ecf2e8d731f601c5b38f4015ba4efab05dc373a53_2 | [5 empty] | /home/zjh/Cluster/project_0/data/8e56de9a84784c5a403fb39ecf2e8d731f601c5b38f4015ba4efab05dc373a53/lab_json.txt | The effect of Sn addition on the glass-forming ability of Cu–Ti–Zr–Ni–Si metallic glass alloys | E.S. Park (Yonsei University); H.K. Lim (Yonsei University); W.T. Kim (Yonsei University; Chongju University); D.H. Kim (Yonsei University) | 首次研究Sn部分替代Ni对Cu-Ti-Zr-Ni-Si合金非晶形成能力的影响；发现Sn添加（x=2）显著降低合金液相线温度（Tm^liq=1140 K），接近深共晶成分，扩大过冷液相区（ΔTx=45 K），并将注射铸造非晶棒材临界直径从4 mm提升至6 mm；提出合金设计新策略：利用Sn与基体元素的大原子尺寸差异（Sn原子半径1.58 ? vs. Cu 1.28 ?、Ni 1.25 ?）和强负混合焓（Sn-Zr ΔH=-201 kJ/mol），抑制竞争性晶相形核。 | 1 | FALSE | [8 empty] | x=2（at.%）（Cu–33Ti–11Zr–6Ni–2Sn–1Si(wt.%)（））） | 箔材（带状） | [7 empty] | 熔体纺丝（表面速度40 m/s，厚度~45 μm，宽度~2 mm） | [19 empty] | 827 | 464 | [25 empty] | 高性能结构材料、非晶合金工程部件 | 高强轻量化结构件 | 航空航天、精密机械部件 | 常温至高温（Tg~720-737 K），需避免超过玻璃转变温度的长期热暴露 | 1
f94f74fa6b0be88011ac8a283367f9f5e7f8639fcec3f2d18f14da3c99f8519e_2 | [5 empty] | /home/zjh/Cluster/project_0/data/f94f74fa6b0be88011ac8a283367f9f5e7f8639fcec3f2d18f14da3c99f8519e/lab_json.txt | Behavior of Al-Si-Cu-Mg Alloys Through Micro-additions of Ti, V, and Zr | S.K. SHAHA (Ryerson University机械与工业工程系（加拿大）); F. CZERWINSKI (加拿大自然资源部CanmetMATERIALS研究中心); W. KASPRZAK (加拿大自然资源部CanmetMATERIALS研究中心); J. FRIEDMAN (Ryerson University机械与工业工程系); D.L. CHEN (Ryerson University机械与工业工程系) | 首次在铸态Al-7Si-1Cu-0.5Mg合金中通过Ti/V/Zr微合金化形成新型热稳定相：Al21.4Si4.1Ti3.5VZr3.9、Al6.7Si1.2TiZr1.8、Al2.8Si3.8V1.6Zr、Al5.1Si35.4Ti1.6Zr5.7Fe；揭示含Zr-Ti-V金属间化合物在高温下（达673K）的强化机制；发现铸态合金的低周疲劳性能优于T6热处理态对比合金。 | 1 | FALSE | 84 | 102 |  | 400 | 10^-3 | 矩形试样（标距25mm，截面6×6mm） |  |  | Si–7.02Cu–0.95Mg–0.48Fe–0.09Sr–0.012Mn–0.005Zr–0.47Ti–0.20V–0.32Al（wt.%） | 铸件（楔形铸件，二次枝晶臂间距25μm） | [7 empty] | 熔炼工艺：采用Al-Cu、Al-Si、Al-Ti、Al-Zr、Al-V母合金及纯Mg/Al；纯Al在保护气氛下熔化；Zr/Ti/V添加时熔体温度升至1073-1123K确保溶解；最终浇注温度1013K。铸造工艺：预热至673K的楔形钢模铸造，铸件中部取样（SDAS=25μm）。 | [46 empty] | 汽车工业、航空航天 | 内燃机、热防护系统 | 发动机缸体、缸盖、热防护罩 | 高温环境（最高673K/400℃），循环机械载荷 | 1
1aae78447107c9cee2aa8eacf6be7dadefe0f83625dd736b5f7430eb57e3d9bf_2 | [5 empty] | /home/zjh/Cluster/project_0/data/1aae78447107c9cee2aa8eacf6be7dadefe0f83625dd736b5f7430eb57e3d9bf/lab_json.txt | Microstructure and fatigue properties of double-sided friction stir welded Ti-4.5Al-2.5Cr-1.2Fe-0.1C alloy plate for aerospace applications | M Nakai (Institute for Materials Research, Tohoku University, Japan); M Niinomi; J Hieda (Institute for Materials Research, Tohoku University, Japan); K Cho (Institute for Materials Research, Tohoku University, Japan); K Komine (Institute for Materials Research, Tohoku University, Japan); H Fujii (Joining and Welding Research Institute, Osaka University, Japan); Y Morisada (Joining and Welding Research Institute, Osaka University, Japan); Y Ito (Kobe Steel, Ltd, Japan); T Konno (Kobe Steel, Ltd, Japan); Y Itsumi (Kobe Steel, Ltd, Japan); H Oyama (Kobe Steel, Ltd, Japan); W Abe (Kawasaki Heavy Industries, Ltd, Japan) | 1. 双面FSW技术：通过双面摩擦搅拌焊接（DS-FSW）避免熔焊过程中的气孔缺陷，显著提高钛合金焊接接头的疲劳强度；2. 微观结构调控：发现第二焊区的热输入导致第一焊区的针状次生α相和晶界α相粗化，揭示了硬度差异引起的应力集中机制；3. 疲劳性能对比：双面FSW的疲劳强度优于激光焊接，但微观结构不均匀性仍限制其性能，为后续工艺优化提供方向。 | 1 | FALSE | [8 empty] | Ti–4.5Al–2.5Cr–1.2Fe–0.1C（wt.%） | 双面摩擦搅拌焊接（DS-FSW）板材 | [7 empty] | 双面FSW参数：旋转速度600 rpm，焊接速度25 mm/min，未焊后热处理 |  |  |  | 第一焊区: 320-330 HV, 第二焊区: 340-350 HV | 维氏硬度 | [41 empty] | 航空航天 | 复杂形状结构件 | 飞机机身、发动机部件 | 常温至中高温，高循环疲劳载荷环境 | 1 | 4.5 | [7 empty] | 2.5 |  | 1.2 |  |  |  |  | 0.1
277de511c3c3fdf1b15ee92175953a6e385849739fd549583216ab78ce55a969_2 | [5 empty] | /home/zjh/Cluster/project_0/data/277de511c3c3fdf1b15ee92175953a6e385849739fd549583216ab78ce55a969/lab_json.txt | Phase transformation and microstructure of quaternary TiNiHfCu high temperature shape memory alloys | X.L. Meng (哈尔滨工业大学材料科学与工程学院材料物理与化学系（中国哈尔滨）); W. Cai (哈尔滨工业大学材料科学与工程学院材料物理与化学系); K.T. Lau (香港理工大学机械工程系（中国香港）); L.C. Zhao (哈尔滨工业大学材料科学与工程学院材料物理与化学系); L.M. Zhou (香港理工大学机械工程系) | 1. 首次发现添加3at.%Cu的TiNiHfCu合金呈现B2?B19'单阶段相变；2. 当Cu含量达到5at.%时，加热过程中出现两阶段相变（含R相转变）；3. 揭示了热循环过程中R相转变与马氏体相变的分离现象；4. 发现Cu添加显著提高相变滞后（As-Ms）至53-55K，相比TiNiHf三元合金增加约20K；5. 阐明Cu添加对马氏体亚结构的影响，确定(001)复合孪晶为主要亚结构。 | 1 | FALSE | [8 empty] | Ti–44Ni–15Hf–5Cu（wt.%） | 铸态 | [7 empty] | 真空电弧熔炼（6次重熔） |  | 1273K/4h均质化处理，水淬 | [18 empty] | 151 | [25 empty] | 高温形状记忆合金 | 高温作动器、温度敏感元件 | 航空航天热驱动部件、工业高温传感器 | 高温环境（400-500K区间） | 1
38f08f621c7574422b543fd861674c40b7020c0ca44eaddb247d18750db6ddc7_2 | [5 empty] | /home/zjh/Cluster/project_0/data/38f08f621c7574422b543fd861674c40b7020c0ca44eaddb247d18750db6ddc7/lab_json.txt | MICROSTRUCTURAL EVOLUTION AND PROPERTIES OF A FORGED GAMMA ALUMINIDE ALLOY | YOUNG-WON (Y-W.) KIM (Metcut-Materials Research Group, P.O. Box 33511, Wright-Patterson Air Force Base, OH 45433-0511, U.S.A.) | 1. 揭示了双相γ钛铝化物合金（Ti-47Al-1Cr-1V-2.5Nb）在锻造及热处理过程中形成的四类微观结构（近γ、双相、近层状、全层状）及其演化机制；2. 发现全层状结构（FL）具有高断裂韧性（20-30 MPa√m），而双相结构（Duplex）具有较高拉伸塑性（3.8%延伸率），但断裂韧性较低（12.9 MPa√m）；3. 通过相图分析及电子显微技术，明确了三种层状结构（Type I、II、III）的形成路径，包括冷却速率对α→γ相变及α?有序化的影响；4. 提出通过控制热处理工艺（如晶粒细化）可优化全层状结构的强度与韧性平衡（如细晶FL的YS达508 MPa，K_ic为22.8 MPa√m）。 | 1 | FALSE | 378 | 428 | 0.8 | 25 |  | 3 mm直径 × 1.8 cm标距长度 |  |  | Ti–47Al–1Cr–1V–2.5Nb（at.%） | 锻件 | [7 empty] | 颅骨熔炼（skull melting）及铸造；热等静压（HIP）：1200°C/3h/270 MPa（氩气）；锻造：等温锻造（1180°C，88%变形量） |  | 1390°C/1h，控制冷却（80°C/min）至900°C，空冷（AC） |  |  |  | 等温锻造（1180°C，88%变形量） | [6 empty] | 26.3 | [33 empty] | 高温结构材料（航空发动机、燃气轮机等） | 航空发动机、燃气轮机等 | 涡轮叶片、压气机部件等 | 高温氧化环境、机械载荷条件 | 1 | 47 | 1 | 2.5 | [5 empty] | 1
bae86d9195a92feb1a7531c4b7535bbf0e37237a76f08f9d02221d4faceee5c0_1 | [5 empty] | /home/zjh/Cluster/project_0/data/bae86d9195a92feb1a7531c4b7535bbf0e37237a76f08f9d02221d4faceee5c0/lab_json.txt | Assessment of Thermal Nitridation to Protect Metal Bipolar Plates in Polymer Electrolyte Membrane Fuel Cells | M. P. Brady (Oak Ridge National Laboratory, USA); K. Weisbrod (Los Alamos National Laboratory, USA); C. Zawodzinski (Los Alamos National Laboratory, USA); I. Paulauskas (University of Tennessee, USA); R. A. Buchanan (University of Tennessee, USA); L. R. Walker (Oak Ridge National Laboratory, USA) | 1. 热氮化表面层技术：首次验证热氮化处理的Nb-Ti-W合金在模拟PEM燃料电池环境中兼具优异耐腐蚀性和导电性；2. 低成本替代材料：发现氮化Ni-Cr合金（如Ni-50Cr）的耐腐蚀性能接近氮化Nb基合金，成本显著降低；3. 工业可行性：提出热氮化工艺可规模化应用于复杂几何形状双极板，避免传统涂层缺陷（如针孔） | 0 | FALSE | [8 empty] | Nb–30Ti–20W（wt.%） | 板材（≈2.5×2.5×0.1-0.2 cm） | [7 empty] | 热氮化处理（1100°C，48小时，N?-4H?环境） | 冷轧至厚度0.1-0.2 cm | 热氮化处理（1100°C，48小时，N?-4H?环境） | [44 empty] | PEM燃料电池 | 双极板 | 双极板 | 80°C酸性环境（H?SO?溶液，含氟化物）; 80°C酸性环境（H?SO?溶液） | 1
c219edbdaf41ab9e1a04c86e2604ff67938630f7ed0593e78830fb5670c94483_2 | [5 empty] | /home/zjh/Cluster/project_0/data/c219edbdaf41ab9e1a04c86e2604ff67938630f7ed0593e78830fb5670c94483/lab_json.txt | Effects of the Colony Size on the Fracture Toughness of TiAl-Mo-B Alloys | S. W. Kim (Department of Materials Science and Engineering, Korea Advanced Institute of Science and Technology (KAIST), Daejeon, Korea); J. S. Kim (Department of Materials Science and Engineering, Kumoh National Institute of Technology (KIT), Gumi-si, Korea); K. Sharvan Kumar (Division of Engineering, Brown University, Providence, RI, USA); D. M. Wee (Department of Materials Science and Engineering, KAIST, Daejeon, Korea); M. H. Oh (Department of Materials Science and Engineering, KIT, Gumi-si, Korea（通讯作者）) | 1. 首次通过系统实验证实，在具有层状组织的TiAl合金中，晶粒尺寸（而非层间距）是决定断裂韧性的关键因素；2. 发现当晶粒尺寸约为350 μm时，Ti-46.5Al-1.5Mo-0.1B合金的断裂韧性达到最高值（15.16 MPa·m^0.5）；3. 揭示了硼元素通过细化晶粒提高强度的同时，因TiB_2析出物弱化晶界导致韧性下降的矛盾机制。 | 1 | FALSE | [8 empty] | Ti–46.5Al–1.5Mo–0.6B（wt.%） | [8 empty] | 真空电弧熔炼→ 热处理（1200°C 24 h + 1370°C 2 h）→ 完全层状组织 | [6 empty] | 475 |  |  | 25 | 2×10^-4 s^-1 |  | 8.42 | [33 empty] | 高温结构材料 | 航空发动机; 燃气轮机 | 涡轮叶片; 耐高温部件 | 高温、高应力、氧化性气氛 | 1
1995c95a6edd39d461eb9f7b2f7e0cc72ad93fb5b547bbb700655bd816f95975_2 | [5 empty] | /home/zjh/Cluster/project_0/data/1995c95a6edd39d461eb9f7b2f7e0cc72ad93fb5b547bbb700655bd816f95975/lab_json.txt | Design and Fabrication of W-Mo-Ti-TiAl-Al System Functionally Graded Material | HUAPING XIONG (武汉理工大学材料复合新技术国家重点实验室；北京航空材料研究院焊接与锻压实验室); LIANMENG ZHANG (武汉理工大学材料复合新技术国家重点实验室); LIDONG CHEN (日本东北大学材料研究所); RUNZHANG YUAN (武汉理工大学材料复合新技术国家重点实验室); TOSHIO HIRAI (日本东北大学材料研究所) | 低温一步烧结制备高密度梯度FGM；新型烧结助剂设计（Ni-Cu/Fe-Al/Mn）；梯度界面优化与钎焊连接技术；化学反应诱导亚尺度梯度结构 | 1 | FALSE | [7 empty] | 9.52 | Mo–3Fe–1.5Al（wt.%） | 热压烧结体（块状材料） | [7 empty] | 粉末冶金法机械混合Mo粉（2.4 μm）、Fe粉（25 μm）、Al粉（20 μm），热压条件：1473 K/30 MPa/1小时（氩气气氛） | [46 empty] | 动态高压技术 | 梯度密度飞片 | 冲击波实验中的高密度-低密度过渡材料 | 极端高压短时加载（低温升要求） | 1
687b26ff8233bedbfec1fb1a682031755479ff2095049ca41fc1ecdb2e2f3003_2 | [5 empty] | /home/zjh/Cluster/project_0/data/687b26ff8233bedbfec1fb1a682031755479ff2095049ca41fc1ecdb2e2f3003/lab_json.txt | Effect of growth rate on microstructures and microhardness in directionally solidified Ti–47Al–1.0W–0.5Si alloy | Tong Liu (National Key Laboratory for Precision Hot Processing of Metals, School of Materials Science and Engineering, Harbin Institute of Technology, Harbin 150001, Heilongjiang, People’s Republic of China); Liangshun Luo (National Key Laboratory for Precision Hot Processing of Metals, School of Materials Science and Engineering, Harbin Institute of Technology, Harbin 150001, Heilongjiang, People’s Republic of China); Yanqing Su (National Key Laboratory for Precision Hot Processing of Metals, School of Materials Science and Engineering, Harbin Institute of Technology, Harbin 150001, Heilongjiang, People’s Republic of China); Liang Wang (National Key Laboratory for Precision Hot Processing of Metals, School of Materials Science and Engineering, Harbin Institute of Technology, Harbin 150001, Heilongjiang, People’s Republic of China); Xinzhong Li (National Key Laboratory for Precision Hot Processing of Metals, School of Materials Science and Engineering, Harbin Institute of Technology, Harbin 150001, Heilongjiang, People’s Republic of China); Ruirun Chen (National Key Laboratory for Precision Hot Processing of Metals, School of Materials Science and Engineering, Harbin Institute of Technology, Harbin 150001, Heilongjiang, People’s Republic of China); Jingjie Guo (National Key Laboratory for Precision Hot Processing of Metals, School of Materials Science and Engineering, Harbin Institute of Technology, Harbin 150001, Heilongjiang, People’s Republic of China) | 1. 首次揭示生长速率对Ti-47Al-1.0W-0.5Si合金的微观结构细化规律：提出一次枝晶臂间距（λ ∝ V^-0.356）和层片间距（λ_s ∝ V^-0.49）与生长速率的定量关系；2. 发现W元素的凝固偏析行为：W在初生α相中富集，且偏析程度随生长速率增加而加剧；3. 揭示层片取向偏离生长方向的原因：初生α枝晶生长方向偏离其择优取向〈0001〉，导致层片取向非严格垂直生长方向；4. 建立硬度与生长速率的幂律关系：提出HV = 289.5V^0.12，证实微观结构细化是硬度提升的主因。 | 1 | FALSE | [8 empty] | Ti–47Al–1.0W–0.5Si（at.%） | 铸态棒材（直径6 mm，长度120 mm） | [7 empty] | 熔炼工艺：原料：Ti（99.99%）、Al（99.99%）、Si（99.99%）、Al-50 wt.% W；设备：冷坩埚感应炉；气氛：氩气保护；定向凝固工艺：设备：Bridgman型真空炉（含液态Ga-In-Sn冷却浴）；温度梯度：18 K/mm；生长速率范围：3–100 μm/s；坩埚：氧化铝管（内径7 mm，外径8.5 mm），表面涂覆Y?O?防反应 |  | 无后续热处理（铸态直接测试） |  | 345 ± 32 HV | 维氏硬度（HV） | [41 empty] | 航空航天、汽车工业的高温结构材料 | 航空发动机高压涡轮叶片、燃烧室部件；汽车涡轮增压器耐高温部件 | 航空发动机高压涡轮叶片、燃烧室部件；汽车涡轮增压器耐高温部件 | 高温（≥700°C）、高应力、抗氧化及抗蠕变环境 | 1 | 47 | [13 empty] | 0.5 |  |  | 1
cdf04359409457250e58fe7130019040bd7a0f20d3393208e545fe7a4464cd02_2 | [5 empty] | /home/zjh/Cluster/project_0/data/cdf04359409457250e58fe7130019040bd7a0f20d3393208e545fe7a4464cd02/lab_json.txt | Ti(C,N) Cermets - Metallurgy and Properties | P. Ettmayer (Institute for Chemical Technology of Inorganic Materials, University of Technology, Vienna, Austria); W. Lengauer (Institute for Chemical Technology of Inorganic Materials, University of Technology, Vienna, Austria); K. Dreyer (Institute for Chemical Technology of Inorganic Materials, University of Technology, Vienna, Austria); H. Kolaska (Widia GmbH, Essen, Germany) | 揭示了真空烧结过程中Ti(C,N)与液态镍/钴粘结相的优先溶解机制（TiC优先溶解，TiN残留）；通过质谱分析明确了烧结过程的气体释放规律与相变行为的关联；阐明了Ni/Co比例对粘结相合金化状态和力学性能的调控规律；建立了核心-环状显微结构与氮含量/烧结参数的构效关系 | 1 | FALSE | [8 empty] | N–26C–20C–8.6C–1.1C–1C–8.2Ni–8.6Co（wt.%） | 热等静压件 | [7 empty] | 粉末混合，热等静压工艺（hot isostatic pressing） | [46 empty] | 金属切削加工 | 车床、加工中心 | 切削刀具（具体类型：SPUN 120308、TNMG 160408、DNMG 150608-4等刀片型号） | 高速切削（250-350 m/min）；中等切深（0.1-2.5 mm）；加工材料：42CrMo4V钢（Rm≈950 MPa）、GGG40球墨铸铁、Cf53V钢等；存在热机械疲劳、磨粒磨损、氧化磨损等复合载荷 | 1
fdea2dd9eb9e757ad0dc5b04ec20e9a47ebadd2009309065fd1903787873e672_2 | [5 empty] | /home/zjh/Cluster/project_0/data/fdea2dd9eb9e757ad0dc5b04ec20e9a47ebadd2009309065fd1903787873e672/lab_json.txt | X-RAY DIFFRACTION STUDY OF THE REVERSE MARTENSITIC TRANSFORMATION IN Cu-Al-Ni-Mn-Ti SHAPE MEMORY ALLOY | J. Gui (Department of Physics, Wuhan University, 430072 Wuhan, P.R.China); W.H. Zou (Department of Physics, Wuhan University, 430072 Wuhan, P.R.China); R. Wang (Department of Physics, Wuhan University, 430072 Wuhan, P.R.China); D. Zhang (Department of Physics, Wuhan University, 430072 Wuhan, P.R.China); C.H. Tang (Department of Physics, Wuhan University, 430072 Wuhan, P.R.China); M.Z. Xiang (Department of Physics, Wuhan University, 430072 Wuhan, P.R.China); D.Z. Yang (Department of Physics, Wuhan University, 430072 Wuhan, P.R.China); D.Z. Yang (Department of Material Science and Engineering, Dalian University of Technology, 116024 Dalian, P.R.China) | 1. 发现Cu-Al-Ni-Mn-Ti形状记忆合金的马氏体逆转变行为强烈依赖于加热速率和热处理工艺；2. 提出快速热循环处理（283K?493K）可显著改善合金的可逆相变能力，减少马氏体稳定化现象；3. 揭示分步淬火和时效处理会引发贝氏体析出和成分偏析，导致相变温度异常升高（A_f可达763K）；4. 通过X射线衍射分析，明确了M18R型马氏体的正交畸变程度与热处理工艺的关系。 | 1 | FALSE | [8 empty] | Cu–11.9Al–5Ni–1.6Mn–1Ti（wt.%） | 板材 | [7 empty] | 感应熔炼、均匀化、热轧、1223K固溶处理20分钟 |  | 分步淬火（中间温度T保持时间t后空冷） | [18 empty] | 362 | [25 empty] | 形状记忆合金（SMA） |  | 高温环境下工作的形状记忆驱动元件、传感器或连接器 | 需承受热循环或较高温度（300-500K）的工况，如航空航天、能源系统 | 1
0c4dbe0cca3da64c0db5ca3f5466f685321429f0b8183d08c5b2a2a58703a8a0_2 | [5 empty] | /home/zjh/Cluster/project_0/data/0c4dbe0cca3da64c0db5ca3f5466f685321429f0b8183d08c5b2a2a58703a8a0/lab_json.txt | Ti–Cr–X protium absorbing alloys with high protium content for fuel-cell | M. Okada (Department of Materials Science, Graduate School of Engineering, Tohoku University, Sendai 980-8579, Japan); T. Chou (Department of Materials Science, Graduate School of Engineering, Tohoku University, Sendai 980-8579, Japan); A. Kamegawa (Department of Materials Science, Graduate School of Engineering, Tohoku University, Sendai 980-8579, Japan); T. Tamura (Department of Materials Science, Graduate School of Engineering, Tohoku University, Sendai 980-8579, Japan); H. Takamura (Department of Materials Science, Graduate School of Engineering, Tohoku University, Sendai 980-8579, Japan); A. Matsukawa (Department of Materials Science, Graduate School of Engineering, Tohoku University, Sendai 980-8579, Japan); S. Yamashita (Materials Research Center, TDK, Narita-shi, Chiba 286-8588, Japan) | 开发了新型V-free Ti–Cr–X合金（X=Mo、Ru等），通过添加Mo或Ru稳定b.c.c.相，实现了3.0 mass%以上的高储氢容量；发现添加Mo或Ru可有效抑制Laves相形成，优于传统Ti–Cr–V合金（需5–7.5at%V）；揭示了b.c.c.相稳定性与添加元素种类的关系：6B族（Mo、W）和8族（Ru、Os、Rh、Ir）元素更优，而5B族（Nb、Ta）易形成Laves相。 | 1 | FALSE | [8 empty] | Ti–58.5Cr–2.5W（at.%） | 铸态+热处理态（b.c.c.单相） | [7 empty] | 电弧熔炼（Ar气氛），均质化退火后水淬 |  | 1673 K保温1分钟，水淬 | [44 empty] | 燃料电池（PEFC）氢储存系统 | 燃料电池汽车（FC-cars） | 固态储氢罐 | 常温（313 K）、低压氢环境，需耐受循环吸放氢过程中的相变应力。 | 1 | [8 empty] | 58.5 | [8 empty] | 2.5
1013310b89286c9e726dda997904f9ef10fcbd4bc8cc9b90c8e820075c199b23_2 | [5 empty] | /home/zjh/Cluster/project_0/data/1013310b89286c9e726dda997904f9ef10fcbd4bc8cc9b90c8e820075c199b23/lab_json.txt | Phase Transformations and Characterization of a D b Titanium Alloys | M. Motyka (Rzeszow University of Technology); K. Kubiak (Rzeszow University of Technology); J. Sieniawski (Rzeszow University of Technology); W. Ziaja (Rzeszow University of Technology) | 1. 揭示了钛合金β→α相变过程中动态再结晶与亚稳态相形成的耦合机制; 2. 建立了热机械加工参数与双态组织演变规律的定量关系模型; 3. 提出通过氢化处理实现α+β钛合金超细晶组织的创新工艺路线 | 1 | FALSE |  |  | 2100 | 850 | 0.01 |  |  |  | Ti–6Al–4V（wt.%） | 锻件 | [7 empty] | β相区(1050℃)水淬 | [5 empty] | α+β相区(900℃)锻造(ε≈20%和50%) | [40 empty] | 航空航天、生物医疗; 化工装备; 高温结构件 |  | 发动机压气机叶片、人工关节; 耐蚀管道系统; 航空发动机涡轮盘 | 300-400℃氧化环境; 强酸强碱腐蚀介质; 600-750℃高温氧化 | 1 | 6 | 4
83834e6010465b2bfe39e39cb0d8c320356aa9717480d2b6d2d32236d612c178_2 | [5 empty] | /home/zjh/Cluster/project_0/data/83834e6010465b2bfe39e39cb0d8c320356aa9717480d2b6d2d32236d612c178/lab_json.txt | On the effect of low and high pressure hydrogen charging on the oxidation of a Ti–48Al–2Cr–2Nb alloy | K. Li (Structural Integrity Division, University of Dayton Research Institute, USA); T.M. Pollock (Department of Materials Science and Engineering, University of Michigan, USA); M. De Graef (Department of Materials Science and Engineering, Carnegie Mellon University, USA); U. Habel (Crucible Research, USA); A.W. Thompson (Materials Science Division, Lawrence Berkeley Lab, USA) | 1. 氢化物与氧化协同效应：首次发现低氢压（0.1 MPa）下氢化物仅存在于近表面，而高氢压（13.8 MPa）下氢化物遍布材料体，但近表面因氧的存在导致更高体积分数；2. 氧化层结构：揭示了氢环境中Ti–48Al–2Cr–2Nb表面形成双层氧化物（TiO?外层+Al?O?内层），且Al?O?层不连续，与γ氢化物共存；3. 氢加速氧化：证明氢显著增加氧化速率（相比纯氧环境），归因于氢破坏保护性Al?O?层。 | 1 | FALSE | [8 empty] | Ti–48Al–2Cr–2Nb（at.%） | 铸造+热等静压件 | [7 empty] | 铸造+热等静压（未具体描述HIP参数） | [46 empty] | 高温结构材料 | 航空航天发动机部件、高温环境防护涂层 |  | 高温氢气氛（如燃料系统、涡轮环境），涉及氧化与氢脆耦合作用 | 1 | 48 |  | 2 | [5 empty] | 2
c42dc1f3813dbcac3d86593bfecae342139d297ed6e1c39c397cee362d86f940_2 | [5 empty] | /home/zjh/Cluster/project_0/data/c42dc1f3813dbcac3d86593bfecae342139d297ed6e1c39c397cee362d86f940/lab_json.txt | Resistance Changes in Iron-Base Alloys Forming Ni3(AI Ti) Precipitates; Martensite Transformations in an Fe-Ni-Cr Alloy | J. M. Silcock (Central Electricity Research Laboratories, CEGB, Leatherhead, Surrey); W. K. C. Jones (Central Electricity Generating Board, Marchwood Engineering Laboratories); A. R. Entwisle (Department of Metallurgy, University of Sheffield) | 1. 揭示了Fe-Ni-Cr合金中Ni含量对电阻率和温度系数的非线性影响规律; 2. 首次发现高Ni含量不锈钢冷加工后时效产生异常电阻升高的现象，并证明与短程有序相关; 3. 建立了γ'相析出过程中电阻率变化的定量计算模型; 4. 在Fe-Ni-Cr合金中发现等温马氏体相变，证实Cr与Mn对Fe-Ni合金相变动力学的等效作用 | 1 | FALSE | [8 empty] | Fe–16Cr–25Ni–0.81Al–0.92Ti（wt.%） | 固溶处理线材 | [7 empty] | 通过纯材料制备（BSC Inter-Group Laboratories） | 线材加工（直径0.5-1.2 mm） | 1100°C固溶处理 | [13 empty] | 0.927 | [30 empty] | 高温电阻元件、核反应堆结构材料 | 热力发电设备 | 高温紧固件、涡轮叶片 | 500-700°C高温环境; 热机械循环载荷环境 | 1
0984bb65e4ea502104b0d05842ef03be4abfe008a14afbaf9b99de820f73157f_2 | [5 empty] | /home/zjh/Cluster/project_0/data/0984bb65e4ea502104b0d05842ef03be4abfe008a14afbaf9b99de820f73157f/lab_json.txt | Maximum supercooling studies in Ti39.5Zr39.5Ni21, Ti40Zr30Ni30, and Zr80Pt20 liquids—Connecting liquid structure and the nucleation barrier | M. E. Sellers (华盛顿大学圣路易斯分校物理系); D. C. Van Hoesen (华盛顿大学圣路易斯分校物理系); A. K. Gangopadhyay (华盛顿大学圣路易斯分校物理系); K. F. Kelton (华盛顿大学圣路易斯分校物理系) | 首次对Ti-Zr-Ni和Zr-Pt液态合金进行系统化统计研究（数百次过冷循环测量）；通过临界成核功差异验证Frank假说：含明显二十面体短程有序（ISRO）的Ti39.5Zr39.5Ni21液态合金（准晶相成核）的W*值（31-40 kBT）显著低于非准晶相成核体系（Ti40Zr30Ni30:54-79 kBT; Zr80Pt20:60-99 kBT）；建立液态结构（ISRO含量）与成核势垒的定量关系，为深过冷机制提供新证据。 | 1 | FALSE | [8 empty] | Ti–30Zr–30Ni（wt.%） | 电弧熔炼球形样品 | [7 empty] | 电弧熔炼+无容器悬浮处理 | 未涉及轧制 | 未涉及热处理 |  |  |  | 未涉及锻造 | [13 empty] | 868 | [26 empty] | 准晶材料研究; Laves相合金研究; 金属玻璃/多相合金研究 |  | 深过冷液态结构研究样本; 非平衡凝固过程研究样本; 复杂相变机制研究样本 | 高温熔融态（真空悬浮处理） | 1 |  |  |  | 30 | 30
22fd700048bd947ef554349895b6a84b97fcd30257a3f47f083464f9ab493298_2 | [5 empty] | /home/zjh/Cluster/project_0/data/22fd700048bd947ef554349895b6a84b97fcd30257a3f47f083464f9ab493298/lab_json.txt | An investigation of fatigue crack nucleation and growth in a Ti–6Al–4V/TiB in situ composite | W.O. Soboyejo (Department of Mechanical and Aerospace Engineering, Princeton University, USA); W. Shen (Department of Mechanical and Aerospace Engineering, Princeton University, USA); T.S. Srivatsan (Department of Mechanical Engineering, The University of Akron, USA) | 1. 首次研究疲劳裂纹成核机制：揭示Ti–6Al–4V/TiB复合材料中疲劳裂纹成核占寿命的20%（应力范围480 MPa），源于TiB晶须的横向开裂和界面脱粘。2. 发现循环软化现象：归因于疲劳早期TiB/基体界面渐进脱粘。3. 阐明裂纹扩展差异：复合材料的低ΔK区裂纹扩展速率快于基体合金，但Paris区速率相当。4. 提出应用指导：复合材料在刚度/强度受限的中温结构场景（如汽车阀门、航空部件）具有潜力。 | 1 | FALSE | 986 | 1035 |  | 27 |  |  | 110 |  | Ti–6Al–4V（wt.%）（未添加硼） | 挤压棒材 | [7 empty] | 与复合材料相同（铸造、挤压、热处理条件一致） | [12 empty] | 39.9 | [33 empty] | 汽车工业; 航空航天 | 汽车; 航空 | 进气/排气阀门（丰田赛车及量产车型）; 机身加强件、发动机压气机部件 | 中温（<500°C）、轻量化高刚度场景 | 1 | 6 | 4
33949629d96a9167c44381b1809aa8a1e92ce577439dad45ecd63f20ca3c2b56_2 | [5 empty] | /home/zjh/Cluster/project_0/data/33949629d96a9167c44381b1809aa8a1e92ce577439dad45ecd63f20ca3c2b56/lab_json.txt | Effects of heat shock at 800 [°]C on mechanical properties of γ-TiAl alloys | Y.L. Pei (北京航空航天大学材料科学与工程学院；北京航空航天大学先进功能材料与薄膜技术北京市重点实验室); M. Song (北京航空航天大学材料科学与工程学院); Y. Ma (北京航空航天大学材料科学与工程学院); S.K. Gong (北京航空航天大学材料科学与工程学院；北京航空航天大学先进功能材料与薄膜技术北京市重点实验室) | 揭示了热冲击（500次循环）对γ-TiAl合金层状结构的破坏机制，包括α?相和γ相块体的形成及微裂纹的萌生；发现表面粗糙度显著影响力学性能，未抛光样品性能劣化更严重；提出W和B元素的添加可部分缓解热冲击导致的性能下降（UTS和延伸率降幅较小）。 | 1 | FALSE |  |  |  | 25 | 0.00 | 1.5 mm × 3 mm × 25 mm |  |  | Ti–47Al–2Cr–2Nb（at.%） | [8 empty] | 真空感应熔炼（冷壁铜坩埚）制备铸锭；热等静压处理（1250°C，4 h，175 MPa，氩气环境）；退火（900°C，12 h，炉冷至室温）；电火花切割制备拉伸样品。 |  | 热冲击：室温至800°C循环500次（升温/降温速率66°C/s，800°C保温180 s）；热暴露：800°C暴露25 h（空气环境）。 | [44 empty] | 航空航天、汽车工业 | 燃气轮机、喷气发动机 | 高温结构件 | 高温（800°C）、热冲击、氧化环境 | 1 | 47 |  | 2 | [5 empty] | 2
5e158b012246f78ef0e3d9ccfd4ff5792db89f9c0c43734ee08fda0d15f6255c_1 | [5 empty] | /home/zjh/Cluster/project_0/data/5e158b012246f78ef0e3d9ccfd4ff5792db89f9c0c43734ee08fda0d15f6255c/lab_json.txt | EFFECTS OF ADDITION OF RARE EARTH ELEMENT Gd ON THE LAMELLAR GRAIN SIZES OF A BINARY Ti-44Al ALLOY | K. Xia (Materials Group, Department of Mechanical and Manufacturing Engineering, University of Melbourne, Parkville, Victoria 3052, Australia); W. Li (Materials Group, Department of Mechanical and Manufacturing Engineering, University of Melbourne, Parkville, Victoria 3052, Australia); C. Liu (Department of Second Mechanical Engineering, Chongqing University, Chongqing 400044, P.R. China) | 首次发现添加0.15at% Gd可使二元Ti-44Al合金的层状晶粒尺寸从1400μm细化至400μm；揭示Gd的添加能显著提高层状组织的热稳定性（1350°C长时间热处理仍保持稳定）；发现热压+热处理复合工艺可使含Gd合金晶粒进一步细化至140μm | 1 | FALSE | [8 empty] | Ti–44Al–0.15Gd（at.%） | 铸态 | [7 empty] | 真空电弧熔炼+5次重熔+水冷铜模铸造 |  | 无 | [44 empty] | 高温结构材料 | 航空发动机高温部件 | 航空发动机高温部件 | 高温（推测>600°C） | 1 | 44 | [24 empty] | 0.15
85d2696220f99f69fb133a96412b82d13b14863eb83283d60c24fb73ae26cc33_2 | [5 empty] | /home/zjh/Cluster/project_0/data/85d2696220f99f69fb133a96412b82d13b14863eb83283d60c24fb73ae26cc33/lab_json.txt | Phase equilibria, microstructure, and high temperature oxidation resistance of novel refractory high-entropy alloys | B. Gorr (Institut für Werkstofftechnik, Universit?t Siegen, Germany); M. Azim (Institut für Werkstofftechnik, Universit?t Siegen, Germany); H.-J. Christ (Institut für Werkstofftechnik, Universit?t Siegen, Germany); T. Mueller (Institut für Bau- und Werkstoffchemie, Universit?t Siegen, Germany); D. Schliephake (Institut für Angewandte Materialien - Werkstoffkunde, KIT, Germany); M. Heilmaier (Institut für Angewandte Materialien - Werkstoffkunde, KIT, Germany) | 1. 提出新型Mo-W-Al-Cr-x难熔高熵合金体系，设计20Mo-20W-20Al-20Cr-20Ti（at.%）为首个候选合金；2. 通过热力学计算指导合金设计，预测合金熔点1700°C和高温单相BCC稳定性；3. 发现合金在铸态下呈现树枝晶结构但具有显著均质化趋势；4. 揭示合金在保持40at.%难熔元素含量的同时仍具有反常的优异高温抗氧化性能；5. 提出通过Nb替代Ti的合金化策略来增强氧化保护层形成能力 | 1 | FALSE | [8 empty] | 20Mo–20W–20Al–20Cr–20Ti（at.%） | 热处理态（铸件经热处理） | [7 empty] | 电弧熔炼（Ar气保护，水冷铜模翻转重熔5次以上） |  | 1200°C/40h（Ar气保护） |  | 802±10HV0.1 | 维氏硬度 | [14 empty] | 1700 | [26 empty] | 高温结构材料 | 高温工业设备、航空航天动力系统 | 涡轮叶片、燃烧室部件等高温承力部件 | 温度：≥1000°C（目标超过Ni基超合金200K）；环境：氧化性气氛；力学要求：长期高温强度保持能力；密度要求：<10 g/cm3 | 1
d61916f4021b59599aa1bb09a4b8398952e2d6ee915476ced2c241f44485ce8f_1 | [5 empty] | /home/zjh/Cluster/project_0/data/d61916f4021b59599aa1bb09a4b8398952e2d6ee915476ced2c241f44485ce8f/lab_json.txt | New Type Fe-Mn Based Alloys with Super Elinvar and Invar Characteristics | Tsuyoshi Masumoto (Public Interest Incorporated Foundation Research Institute for Electromagnetic Materials, Sendai 982–0807, Japan); Shigehiro Ohnuma (Public Interest Incorporated Foundation Research Institute for Electromagnetic Materials, Sendai 982–0807, Japan); Kazuyuki Sugawara (Public Interest Incorporated Foundation Research Institute for Electromagnetic Materials, Sendai 982–0807, Japan); Hisamichi Kimura (Public Interest Incorporated Foundation Research Institute for Electromagnetic Materials, Sendai 982–0807, Japan) | 首次在含25wt.%Mn的Fe-Mn基合金中通过添加4-6族元素（Mo/W/Nb/Ta/Ti/Zr/Hf），同时实现：① 超Elinvar特性（杨氏模量温度系数1×10??K?1）；② Invar特性（热膨胀系数8×10??K?1）；③ 抗磁特性（磁化率1×10?? emu/g级）；④ 宽温域稳定性（293-353K） | 1 | FALSE | [8 empty] | Fe–25Mn–3Mo（wt.%） | 锻件 | [7 empty] | 铸造→锻造→型锻 |  | 不同温度退火（873K、1073K、1173K） | [44 empty] | 精密仪器、电磁设备、控制装置 | 强磁场环境下的测量/控制设备 | 尺寸稳定件、电磁敏感元件 | 高强度磁场（>80kA/m）、293-353K温区 | 1
f46b47e23967e043a4441717f9bc4c5fd219a97afca64931b6d3c1e649fa8d53_2 | [5 empty] | /home/zjh/Cluster/project_0/data/f46b47e23967e043a4441717f9bc4c5fd219a97afca64931b6d3c1e649fa8d53/lab_json.txt | THE STUDY OF NIOBIUM-RICH PRECIPITATES IN A Ni-Ti-Nb SHAPE MEMORY ALLOY | L.C. Zhao (哈尔滨工业大学（中国哈尔滨）); T.W. Duerig (Raychem Corporation（美国加州门洛帕克）); S. Justi (Raychem Corporation（美国加州门洛帕克）); K.N. Melton (Raychem Corporation（美国加州门洛帕克）); J.L. Proft (Raychem Corporation（美国加州门洛帕克）); W. Yijt (Raychem Corporation（美国加州门洛帕克）); C.M. Wayman (伊利诺伊大学（美国伊利诺伊州厄巴纳）) | 首次明确Ni-Ti-Nb合金中铌富集相的成分与结构为体心立方β-Nb相，并量化其晶格参数（0.32963 nm）；发现铌相在合金变形过程中发生塑性流动（X射线线宽证据），提出“应变分割”机制解释宽热滞现象。 | 1 | FALSE | [8 empty] | Ni–44Ti–9Nb（at.%） | 轧制带材（厚度0.50mm） | [7 empty] | 电子束熔炼 → 热轧（约850℃） | 热轧 | 炉冷 | [44 empty] | 形状记忆合金（SMA） | 宽热滞形状记忆器件 | 管接头、紧固件 | 宽温度范围（-175℃至室温），航天、医疗器械等低温环境 | 1
219e7a13fc55be53235741f2e7bfce89e8e1709b5e56b491162c2e6d33835a07_2 | [5 empty] | /home/zjh/Cluster/project_0/data/219e7a13fc55be53235741f2e7bfce89e8e1709b5e56b491162c2e6d33835a07/lab_json.txt | Correlation between the thermal and superelastic behavior of Ni50-xTi35Zr15Cux shape memory alloys | W.C. Kim (Department of Materials Science and Engineering, Yonsei University, Seoul, 03722, South Korea); Y.J. Kim (Department of Materials Science and Engineering, Yonsei University, Seoul, 03722, South Korea); J.S. Kim; Y.S. Kim (Department of Materials Science and Engineering, Yonsei University, Seoul, 03722, South Korea); D.H. Kim (Department of Materials Science and Engineering, Yonsei University, Seoul, 03722, South Korea); M.Y. Na (Advanced Analysis Center, Korea Institute of Science and Technology, Seoul, 02792, South Korea); W.T. Kim (Department of Optical Engineering, Cheongju University, Cheongju, 28503, South Korea) | 1. 首次系统研究Cu对四元Ni-Ti-Zr-Cu合金的影响：揭示Cu通过稳定B2奥氏体（提高C44剪切模量和价电子浓度）和破坏B19'马氏体（降低单斜角β），显著降低相变温度（Ms斜率-15.1 K/at.% Cu）。2. 超弹性窗口扩展：Cu合金化降低σ?的温度依赖性（dσ/dT从2.25→1.44 MPa/K），扩大Af-Md超弹性温度范围，提升应变恢复率（ε?从2.25%→0.44%）。3. 相变路径差异：与三元Ni-Ti-Cu合金不同，四元Ni-Ti-Zr-Cu合金保持B2→B19'单步相变，未出现B19中间相（因Zr提高非基底剪切阻力）。 | 1 | FALSE | [8 empty] | Ni–35Ti–15Zr–3Cu（at.%） | 直径2 mm圆柱棒材（吸铸成型） | [7 empty] | 等离子弧熔炼，氩气保护，均质化处理（1223 K/72 h + 水淬） |  | 均质化处理（1223 K/72 h + 水淬） |  |  |  |  | 1612 |  |  | 约187 | 1×10?? | [9 empty] | 130 | [25 empty] | 高温形状记忆合金（潜在）、精密驱动器、医疗植入物 | 航空航天作动器、汽车MEMS、生物医学器械 | 血管支架 | 中低温至高温（Af范围246-459 K），需承受循环载荷和热机械耦合条件 | 1
2288c685c8d8d344622d40131b1de03e670ae1abfe9fa93854422f0a0bc2d16e_2 | [5 empty] | /home/zjh/Cluster/project_0/data/2288c685c8d8d344622d40131b1de03e670ae1abfe9fa93854422f0a0bc2d16e/lab_json.txt | Development and characterization of advanced 9Cr ferritic/martensitic steel for fission and fusion reactors | S. Saroja (印度英迪拉甘地原子研究中心); A. Dasgupta (印度英迪拉甘地原子研究中心); R. Divakar (印度英迪拉甘地原子研究中心); S. Raju (印度英迪拉甘地原子研究中心); E. Mohandas (印度英迪拉甘地原子研究中心); M. Vijayalakshmi (印度英迪拉甘地原子研究中心); K. Bhanu Sankara Rao (印度海得拉巴大学工程学院); Baldev Raj (印度英迪拉甘地原子研究中心) | 开发了新型9Cr氧化物弥散强化（ODS）钢：通过机械合金化工艺实现Y?O?-Ti复合氧化物纳米颗粒（5-20nm）的均匀分布；创新性发现Ti元素对Y?O?颗粒的细化作用，证实微量Ti可形成Y-Ti复合氧化物；研制出新型低活化铁素体/马氏体（RAFM）钢：通过W、Ta替代Mo、Nb，严格控制痕量元素（Mo、Nb、B、Cu、Ni等）含量；首次建立9Cr RAFM钢的完整相变温度体系（Ac?/Ac?/Ms/Mf）和相区图 | 1 | FALSE | [8 empty] | Fe–9.04Cr–0.08C–0.55Mn–1.00W–0.22V–0.06Ta–0.0226N（wt.%） | 板材 | [7 empty] | 真空感应熔炼（VIM）；真空电弧重熔（VAR） | 热轧成25mm厚板材 | 正火：1253K/30min空冷；回火：1033K/60min空冷 | [18 empty] | 831 | [25 empty] | 核能; 核聚变 | 钠冷快中子增殖反应堆; ITER实验堆 | 燃料包壳管; 测试包层模块（TBM） | 高温（~823K）；高中子通量（>101? n/cm2·s）；高辐照损伤（>200 dpa）; 高热负荷；14 MeV高能中子辐照；氚增殖环境 | 1
8b8212077106e31c7bb941fa7d7f30273f4a331313b538158039b26344b87e04_2 | [5 empty] | /home/zjh/Cluster/project_0/data/8b8212077106e31c7bb941fa7d7f30273f4a331313b538158039b26344b87e04/lab_json.txt | An investigation of fatigue crack growth in a cast lamellar Ti48Al2Cr2Nb alloy | C. Mercer (Department of Mechanical and Aerospace Engineering, The Princeton Materials Institute, Princeton University, NJ 08544, USA); J. Lou (Department of Mechanical and Aerospace Engineering, The Princeton Materials Institute, Princeton University, NJ 08544, USA); W.O. Soboyejo (Department of Mechanical and Aerospace Engineering, The Princeton Materials Institute, Princeton University, NJ 08544, USA) | 揭示了温度对裂纹尖端变形机制的影响：25°C时裂纹尖端通过常规滑移变形；450°C和700°C时转变为滑移与微孪生的复合模式；阐明了氧化物诱导裂纹闭合的阈值效应：700°C时氧化层（Al?O?为主，厚度约3 μm）显著提高疲劳阈值（ΔK_th=10 MPa√m）；解释了中温（450°C）异常快速疲劳裂纹扩展的原因：微孪生的不可逆性导致裂纹扩展速率比室温高1-2个数量级。 | 1 | FALSE | 269 | 391 | 58 | 760 |  | 板材 |  |  | Ti–48Al–2Cr–2Nb（at.%） | 铸件（板材） | [7 empty] | 铸造 → 均质化退火（1100°C，5小时） → 热等静压（HIP，1185°C，175 MPa，4小时） → 时效处理（1200°C，2小时） → 气冷至室温 | [46 empty] | 航空发动机；汽车部件 |  | 高温结构件 | 中等温度（450–700°C） | 1 | 48 |  | 2 | [5 empty] | 2
71bdb918898f4cbfe5ac32ba838f0ee328a86a28b43bb6978edef864d8dc18ef_2 | [5 empty] | /home/zjh/Cluster/project_0/data/71bdb918898f4cbfe5ac32ba838f0ee328a86a28b43bb6978edef864d8dc18ef/lab_json.txt | Plasma-sprayed coatings for titanium alloy oxidation protection | D. W. McKee (General Electric Corporate Research and Development, Schenectady, NY 12301 (USA)); K. L. Luthra (General Electric Corporate Research and Development, Schenectady, NY 12301 (USA)) | 1. 首次系统评估MCrAlY类涂层在钛合金上的应用：证明FeCrAlY、NiCrAlY和CoCrWFeNi等离子喷涂涂层在高温（≤900°C）下对钛合金（如Ti 64、Ti 6242）的氧化保护能力；2. 涂层成分优化：通过降低铬和铝含量提高涂层延展性，缓解热膨胀系数失配导致的涂层开裂问题；3. 长时间热循环性能验证：在快速热循环（850°C）条件下，涂层保护效果可持续数百小时，显著抑制基材氧脆化；4. 扩散行为定量分析：揭示涂层元素（Fe、Co、Ni）向钛基材的扩散深度（≤250 μm）及β相稳定化效应。 | 1 | FALSE | [8 empty] | Ti–6Al–4V–6Al–2Sn–4Zr–2Mo–6Al（wt.%） | [12 empty] | >1000 kg/mm2 | 显微硬度 | [41 empty] | 航空发动机结构件; 航空发动机旋转部件; 叶片（Blisk） |  | 叶片 | 高温氧化（≤600°C）; 高温氧化（≤815°C） | 1 | 6 | 4 |  | 4 |  | 2 | [7 empty] | 2
7377d9ea5adc8930966e098c3e26c7ac7ec90003e0a22261d3e77cf93f103d23_2 | [5 empty] | /home/zjh/Cluster/project_0/data/7377d9ea5adc8930966e098c3e26c7ac7ec90003e0a22261d3e77cf93f103d23/lab_json.txt | Integrated experimental and theoretical approach for corrosion and wear evaluation of laser surface nitrided, Ti–6Al–4V biomaterial in physiological solution | Hitesh D. Vora (Laboratory of Laser Materials Processing & Synthesis, Center for Advanced Research & Technology (CART), USA; Department of Materials Science and Engineering, University of North Texas, Denton, TX 76203-5017, USA); Ravi Shanker Rajamure (Laboratory of Laser Materials Processing & Synthesis, Center for Advanced Research & Technology (CART), USA; Department of Materials Science and Engineering, University of North Texas, Denton, TX 76203-5017, USA); Sanket N. Dahotre (Laboratory of Laser Materials Processing & Synthesis, Center for Advanced Research & Technology (CART), USA; Texas Academy of Mathematics and Science (TAMS), University of North Texas, Denton, TX 76203-5017, USA); Yee-Hsien Ho (Laboratory of Laser Materials Processing & Synthesis, Center for Advanced Research & Technology (CART), USA; Department of Materials Science and Engineering, University of North Texas, Denton, TX 76203-5017, USA); Rajarshi Banerjee (Laboratory of Laser Materials Processing & Synthesis, Center for Advanced Research & Technology (CART), USA; Department of Materials Science and Engineering, University of North Texas, Denton, TX 76203-5017, USA); Narendra B. Dahotre (Laboratory of Laser Materials Processing & Synthesis, Center for Advanced Research & Technology (CART), USA; Department of Materials Science and Engineering, University of North Texas, Denton, TX 76203-5017, USA) | 1. 集成实验与理论方法：首次结合激光表面氮化实验、电化学腐蚀测试、腐蚀磨损实验与第一性原理计算（DFT）及热力学分析，系统研究Ti–6Al–4V生物材料的表面改性机制；2. 揭示性能提升机理：通过DFT计算阐明了TiN涂层的热力学稳定性（低形成焓和吉布斯自由能）、共价键合特性（Ti-p与N-d轨道杂化）以及弹性性能（高弹性模量、低泊松比），揭示了其耐腐蚀和耐磨性增强的物理本质；3. 建立工艺-结构-性能关系：明确激光能量密度（1.70–2.12×10? J/m2）对TiN层厚度、相组成（δ-TiN为主）及表面能的调控作用，并关联至腐蚀速率（0.78–1.42 μm/yr）和磨损率（1.16–3.05 mg/mm2/12,000转）的改善；4. 生物医学应用验证：证实激光氮化处理后的Ti–6Al–4V在生理溶液中具有优异的抗点蚀能力（极化电阻Rp达109 kΩ·cm2）和低体积磨损损失（0.786 mm3），适用于骨科植入物。 | 1 | FALSE | [8 empty] | Ti–6Al–4V（wt.%） | 激光氮化表面（多晶TiN层，δ-TiN相占5.3%） | [7 empty] | 激光参数：功率2000 W，光斑直径0.6 mm，扫描速度2500 mm/s，填充间距0.6 mm；氮气环境（20 L/min） | [46 empty] | 生物医学：骨科植入物（如髋关节、膝关节假体） | 人工关节系统（如髋臼杯、股骨头） | 钛合金植入物表面（与氧化锆对磨件接触的滑动界面） | 模拟体液（SBF，pH 7.4，含NaCl、CaCl?、MgCl?等离子）；滑动磨损（0.9 kg载荷，0.0625 m/s转速）与腐蚀介质协同作用 | 1 | 6 | 4
b39d8e8ff06157654a6b6fe051acf720f0e2606b8efe2b097c6005d1b971be94_2 | [5 empty] | /home/zjh/Cluster/project_0/data/b39d8e8ff06157654a6b6fe051acf720f0e2606b8efe2b097c6005d1b971be94/lab_json.txt | Controlling martensitic decomposition during selective laser melting to achieve best ductility in high strength Ti-6Al-4V | A. Zafari (Department of Mechanical Engineering, The University of Melbourne, Victoria 3010, Australia); M.R. Barati (Department of Mechanical Engineering, The University of Melbourne, Victoria 3010, Australia; The Medical Device Research Institute, College of Science and Engineering, Flinders University, Adelaide, South Australia 5001, Australia); K. Xia (Department of Mechanical Engineering, The University of Melbourne, Victoria 3010, Australia) | 1. 工艺优化：通过调控选择性激光熔化（SLM）的曝光时间和点距离，在不使用焦点偏移（FOD=0）和薄层（30 μm）条件下，实现了α'马氏体原位分解为全层状α/β。2. 颠覆传统认知：发现全马氏体α'的Ti-6Al-4V具有优异延展性（~15%断裂延伸率），挑战了“α'马氏体本质脆性”的传统观点。3. 微观结构-性能关联：揭示了含少量β的“近α'”材料延展性显著下降（<6%）的机制，归因于α'/β界面应力集中导致的早期断裂。4. 热力学机制：提出能量密度（E > 70 J/mm3）通过控制稳态温度（T_SS > α'分解温度）和持续时间（Δt），驱动α'分解的关键作用。 | 1 | FALSE | 1115 |  | 6 | 25 | 2.5 × 10?? | ASTM E8/E8M-13标准，标距长度30 mm，直径6 mm |  | 4.43 | Ti–6Al–4V（wt.%） | 棒材 | [7 empty] | 选择性激光熔化（SLM），参数为：层厚度（τ）= 30 μm，点距离（PD）= 45 μm，曝光时间（ET）= 50 μs，激光功率（P）= 200 W，能量密度（E）= 71 J/mm3，基底预热温度 = 170°C，无焦点偏移（FOD = 0） | [46 empty] | 生物医学领域（如定制化复杂形状植入物） | 选择性激光熔化（SLM）设备（如Renishaw AM250系统） | 骨科或牙科植入物、轻量化航空航天部件 | 人体生理环境（生物相容性要求）、常温至中等温度（<600°C）结构件 | 1
d108be0df7b2e003099ec680d9aea968995cba61295b0fbaf7dc3ddff873c5b6_2 | [5 empty] | /home/zjh/Cluster/project_0/data/d108be0df7b2e003099ec680d9aea968995cba61295b0fbaf7dc3ddff873c5b6/lab_json.txt | On the Influence of Thermomechanical Processing on the Fracture Behavior of Gamma-Based Titanium Aluminides. II. Effects of Alloying with Cr and Nb | W. O. Soboyejo (俄亥俄州立大学材料科学与工程系); C. Mercer (俄亥俄州立大学材料科学与工程系) | 1. 首次系统研究了Cr和Nb合金化对γ-TiAl基合金断裂行为的协同影响；2. 揭示了挤压比对微观结构演变和力学性能的耦合作用机制；3. 发现了Ti-48Al-1.5Cr合金中力学性能与晶粒尺寸的Hall-Petch关系；4. 开发出具有优异综合性能（K_IC=32.2 MPa√m，815°C延伸率30.4%）的三阶段热处理工艺（HTC） | 1 | FALSE | 508 | 547 | 15.3 | 815 | 5×10^-4 | 直径3.18mm圆柱试样 |  |  | Ti–48Al–1.5Cr（wt.%） | 挤压件 | [7 empty] | 真空感应熔炼+1343°C挤压（挤压比14:1） |  | 1250°C/0.5h空冷 + 982°C/4h空冷; 1250°C/0.5h空冷 + 982°C/100h空冷; 1200°C/0.5h空冷 + 982°C/4h空冷; 1200°C/0.5h空冷 + 982°C/100h空冷; 1150°C/0.5h空冷 + 982°C/4h空冷; 1150°C/0.5h空冷 + 982°C/100h空冷; 982°C/4h空冷; 982°C/100h空冷; HTC（982°C/4h空冷 + 704°C/8h炉冷 + 815°C/24h空冷）; 挤压态 | [44 empty] | 航空航天结构件 | 航空发动机 | 高温叶片、涡轮盘 | 高温（815°C）氧化环境 | 1 | 48 | [7 empty] | 1.5
d7e4a732d8ce6d19282574b61a0dd95e35a955ff0f5a38627d611e76ab707c5f_2 | [5 empty] | /home/zjh/Cluster/project_0/data/d7e4a732d8ce6d19282574b61a0dd95e35a955ff0f5a38627d611e76ab707c5f/lab_json.txt | Martensitic transformations in Ti-6Al-4V (ELI) alloy manufactured by 3D Printing | N. Kazantseva (Institute of Metal Physics, 620990 Ekaterinburg, Russia; Ural Federal University, 620002 Ekaterinburg, Russia); P. Krakhmalev (Karlstad University, SE-651 88 Karlstad, Sweden); M. Thuvander (Chalmers University of Technology, G?teborg SE-412 96, Sweden); I. Yadroitsev (Central University of Technology, Free State, Bloemfontein 9300, South Africa); N. Vinogradova; I. Ezhov (Institute of Metal Physics, 620990 Ekaterinburg, Russia) | 1. 首次在激光烧结制备的Ti-6Al-4V ELI合金中观察到两种亚稳马氏体相——六方α′相和少量正交α″相，并阐明其形成机制；2. 通过原子探针层析（APT）证实β稳定元素（如V）在界面（孪晶或层状边界）的局域偏聚，揭示了3D打印过程中热循环对元素分布的影响；3. 提出激光烧结的高冷却速率（~10? K/s）和层间热循环是α′和α″相共存的关键原因，为调控增材制造钛合金性能提供了新思路 | 1 | FALSE | [6 empty] | 114 |  | Ti–6Al–4V（wt.%） | 3D打印件（垂直方向制造的圆柱形试样） | [7 empty] | 激光烧结（Laser Sintering, LS），粉末床熔融（Powder-Bed Fusion, PBF）技术，参数：激光功率170 W，扫描速度1.2 m/s，粉末层厚30 μm，氩气保护气氛 |  | 无（as-build状态） |  | 5.6 GPa | 纳米压痕 | [41 empty] | 航空航天; 医疗 | 3D打印定制化复杂结构件 | 轻量化航空构件; 个性化医疗植入体 | 高温、高应力、腐蚀性环境; 人体体液环境（需耐腐蚀、低毒性） | 1 | 6 | 4
7852cb8d852094bf9723462160f4feb67009fcacd99b9fdd93e7386a38e33bf2_2 | [5 empty] | /home/zjh/Cluster/project_0/data/7852cb8d852094bf9723462160f4feb67009fcacd99b9fdd93e7386a38e33bf2/lab_json.txt | Characterisation of Hydrogen Induced Fracture in the Titanium Alloy IMI685 | M.R. BACHE (I.R.C. in Materials for High Performance Applications, University of Wales, Swansea, West Glamorgan, SA2 8PP, U.K.); H.M. DAVIES (I.R.C. in Materials for High Performance Applications, University of Wales, Swansea, West Glamorgan, SA2 8PP, U.K.); W.J. EVANS (I.R.C. in Materials for High Performance Applications, University of Wales, Swansea, West Glamorgan, SA2 8PP, U.K.) | 1. 揭示了氢含量对近α钛合金IMI685断裂机制的影响规律：低氢（60ppm）下以准解理刻面断裂为主，无驻留敏感性；高氢（250ppm）下转变为α/β界面开裂，并伴随显著驻留敏感性。2. 通过EBSD技术证实了准解理刻面的基底面取向特性，并支持基于位错塞积的刻面形成模型。3. 提出高氢条件下氢化物形成是界面开裂的主导机制，且应变积累与氢扩散协同控制失效过程。 | 1 | FALSE |  | 998 |  | 25 |  | 管状试样 |  |  | Ti–6Al–5Zr–0.5Mo–0.25Si（wt.%） | 棒材 | [5 empty] | 25 |  | 原始材料为30mm圆棒材（棒材状态）。真空退火: 800°C保温18小时（脱氢）。氢化处理: 重新充氢至250ppm。固溶热处理：1030°C保温45分钟，炉冷至室温。时效处理：550°C保温24小时。 |  | 真空退火: 800°C×18小时。固溶处理: 1030°C×45分钟，炉冷。时效处理: 550°C×24小时。 | [44 empty] | 高性能航空结构材料 | 航空发动机或机身结构 |  | 低温、循环/驻留载荷（可能涉及氢环境暴露，如燃料或腐蚀介质） | 1 | 6 |  |  | 5 | [9 empty] | 0.5 | 0.25
ace73257e2b8344f4d9e9e268a6c4c9fa2ed1333d6d35680b92e3f42caa56475_2 | [5 empty] | /home/zjh/Cluster/project_0/data/ace73257e2b8344f4d9e9e268a6c4c9fa2ed1333d6d35680b92e3f42caa56475/lab_json.txt | Studies on Processing and Properties of Metal Alloys and Composites | Y. Zeng, E. Forssberg (Lule? University, Sweden); Sivakumar et al. (Defence Metallurgical Research Lab, Hyderabad, India); H. Yamaguchi et al. (Tohoku University, Japan); H.S. Kim, D.N. Lee (Seoul National University, Korea); B.A. Frisch et al. (Max-Planck Institute); S-G. Lim et al. (Nihon University, Japan); I. Brand, W. Schatt (Technical University of Dresden, Germany); Y.S. Lim, K.S. Lee (Hanyang University, Seoul, Korea); G. Veltl et al. (Fraunhofer Institut, Bremen, Germany); M.A. Dombroski et al. (M-CAP Technology International, Wilmington, USA) | 1. 揭示了机械合金化Al-Ti合金中Al3Ti相在260°C脱气过程中形成的机制; 2. 提出爆炸压实技术用于铝基碳化硅复合材料的制备，并获得与传统CIP-sinter-hot roll工艺相当的力学性能; 3. 开发了Al-4at%Fe-1%Ce合金的高压气体雾化+热压制备工艺，实现300°C高温下性能保持; 4. 建立了描述球磨/棒磨过程中粒径分布与工艺参数的抛物线-正弦方程; 5. 提出多孔金属圆柱体塑性成形的弹塑性有限元分析方法，成功预测折叠裂纹; 6. 发现烧结铜基材料中密度梯度与导电率变化的关联机制 | 1 | FALSE | [8 empty] | Al–4Fe–1Ce（at.%） | 热压致密件 | [7 empty] | 1. 高压气体雾化制备粉末（粒径<25μm） 2. 440°C热压至全致密状态 |  |  |  | 140 | Vickers | [41 empty] | 结构材料; 高温结构材料; 金属基复合材料; 高密度材料; 电工材料; 高强轻质材料 | 航空航天部件; 发动机耐热部件; 航空航天结构件; 配重件/穿甲弹芯; 导电元件; 汽车结构件 | 航空航天部件; 发动机耐热部件; 航空航天结构件; 配重件/穿甲弹芯; 导电元件; 汽车结构件 | 中高温环境; 300°C以上高温环境; 高比强度要求环境; 高冲击载荷环境; 常规电气环境; 常规机械载荷环境 | 1
c9c2d742e6b487a83c78c9dcb60b77dcf80298b8762ce015826434b930eb6818_2 | [5 empty] | /home/zjh/Cluster/project_0/data/c9c2d742e6b487a83c78c9dcb60b77dcf80298b8762ce015826434b930eb6818/lab_json.txt | Superconductivity in thermally annealed Ta-Nb-Hf-Zr-Ti high-entropy alloys | S. Vrtnik (J. Stefan Institute and University of Ljubljana, Faculty of Mathematics and Physics); P. Ko?elj (J. Stefan Institute and University of Ljubljana, Faculty of Mathematics and Physics); A. Meden (University of Ljubljana, Faculty of Chemistry and Chemical Technology); S. Maiti (ETH Zürich, Department of Materials); W. Steurer (ETH Zürich, Department of Materials); M. Feuerbacher (Institut für Mikrostrukturforschung, Forschungszentrum Jülich); J. Dolin?ek (J. Stefan Institute and University of Ljubljana, Faculty of Mathematics and Physics) | 1. 发现Ta-Nb-Hf-Zr-Ti高熵合金在热退火后具有稳定的超导特性，且超导性对材料结构变化（从均质固溶体到纳米级有序结构）不敏感；2. 首次揭示了高熵合金中局域原子有序（Zr/Hf富集团簇）与基体（Ta/Nb富集区）具有不同的超导转变温度；3. 证实了混合熵与混合焓在热退火过程中的竞争机制：高温退火时熵主导形成无序固溶体，长期退火时焓驱动形成部分有序纳米结构；4. 建立了高熵合金超导性能与纳米结构（三维短程有序团簇网络）的关联机制 | 1 | FALSE | [8 empty] | Ta–21Nb–20Hf–20Zr–19Ti（at.%） | 退火态块体 | [7 empty] | 电弧熔炼 |  | 2000℃/7h退火 | [13 empty] | 0.77 |  |  |  |  | 267 | [25 empty] | 低温超导材料；高熵合金功能材料开发 | 核聚变装置超导磁体；量子计算设备 | 强磁场环境用超导部件；高辐射/极端环境电子器件 | 液氦温区（4.2 K以下）；强磁场环境（最高9 T） | 1
a01dde47d14336ee3da3c368f3bf1a947e52cbcbd048f24f902991d560b7b81c_2 | [5 empty] | /home/zjh/Cluster/project_0/data/a01dde47d14336ee3da3c368f3bf1a947e52cbcbd048f24f902991d560b7b81c/lab_json.txt | Novel low cost procedure for fabrication of diffusion bonds in Ti 6/4 | M. R. Bache (Materials Research Centre, School of Engineering, Swansea University, Swansea, SA2 8PP, UK); S. J. Tuppen (Rolls-Royce plc, Derby, DE24 8BJ, UK); W. E. Voice (Rolls-Royce plc, Derby, DE24 8BJ, UK); H. G. Lee (Machining Research Group, I.R.C. in Materials Processing, University of Birmingham, B15 2TT, UK); D. K. Aspinwall (Machining Research Group, I.R.C. in Materials Processing, University of Birmingham, B15 2TT, UK) | 提出一种新型低成本的钛合金扩散连接技术，通过电火花加工（EDM）在结合面沉积铜中间层，显著降低连接所需压力；利用Gleeble热模拟器优化连接参数（温度、时间、压力），实现接近母材性能的高质量接头；结合铜中间层的液相扩散机制，避免传统固态扩散所需的高压力和大变形量（如传统电阻焊接的过度“upset”问题）。 | 1 | FALSE | [8 empty] | Ti–6Al–4V（wt.%）（板材，轧制方向为L方向） | 轧制板材（T-ST平面） | [7 empty] | 交叉轧制（cross-rolled plate）；表面处理：EDM沉积铜中间层（厚度减少） | 交叉轧制（cross-rolled plate） |  |  | 低于100 HK0.025 | 维氏硬度（HV） | [41 empty] | 航空航天（航空发动机） | 航空发动机风扇叶片、叶盘（blisk） | 钛合金叶片与叶盘的连接或修复 | 静态与疲劳载荷（安全关键部件）、高温环境（扩散连接温度达930~950°C） | 1 | 6 | 4
bf97a45117fd1f57c332b997ea09d8ccd9356d8364d93f2cabbe29bb7ee5673b_2 | [5 empty] | /home/zjh/Cluster/project_0/data/bf97a45117fd1f57c332b997ea09d8ccd9356d8364d93f2cabbe29bb7ee5673b/lab_json.txt | 《In situ creep under helium implantation of titanium–aluminium alloy》 | J. Chen (Department of Nuclear Energy and Safety, Paul Scherrer Institut, CH-5232 Villigen PSI, Switzerland); P. Jung (Forschungszentrum Jülich, D-52425 Jülich, Germany); M. Nazmy (ALSTOM POWER, Haseltrasse, CH-5401 Baden, Switzerland); W. Hoffelner (Department of Nuclear Energy and Safety, Paul Scherrer Institut, CH-5232 Villigen PSI, Switzerland) | 首次研究钛铝合金在He离子注入下的原位蠕变行为，揭示了其辐照蠕变速率与应力的线性关系（蠕变合规度8×10?? dpa?1 MPa?1）；发现温度对微观结构演变的显著影响：573 K下仅形成“黑点”损伤，无气泡；773 K下形成密集气泡和位错环，且二者相互附着；提出钛铝合金在VHTR/GFR高温反应堆中的潜在适用性，其辐照蠕变性能与热蠕变在高温度区间的竞争关系。 | 1 | FALSE | [8 empty] | Ti–47Al–2W–0.5Si（at.%） | 箔材（厚度0.2 mm） | [7 empty] | 通过火花切割从块体材料中加工出狗骨状样品，切片至0.3 mm后机械抛光至0.2 mm。 | [22 empty] | 500 | [23 empty] | 核能系统（第四代反应堆） | 超高温气冷堆（VHTR）、气冷快堆（GFR） | 高温结构部件（如燃料包壳、热交换器） | 高温（≤1273 K）、He冷却剂、中子辐照与He嬗变产生环境 | 1 | 47 | [13 empty] | 0.5 |  |  | 2
d65dc917360fb76fc744b0c2f23414860f8e22ba6a1f7f869ef92814f0d9a716_2 | [5 empty] | /home/zjh/Cluster/project_0/data/d65dc917360fb76fc744b0c2f23414860f8e22ba6a1f7f869ef92814f0d9a716/lab_json.txt | New oxidation-resistant tungsten alloys for use in the nuclear fusion reactors | A Litnovsky (Forschungszentrum Jülich GmbH, Institut für Energie- und Klimaforschung, Germany); T Wegener (Forschungszentrum Jülich GmbH, Institut für Energie- und Klimaforschung, Germany); F Klein (Forschungszentrum Jülich GmbH, Institut für Energie- und Klimaforschung, Germany); Ch Linsmeier (Forschungszentrum Jülich GmbH, Institut für Energie- und Klimaforschung, Germany); M Rasinski (Forschungszentrum Jülich GmbH, Institut für Energie- und Klimaforschung, Germany); A Kreter (Forschungszentrum Jülich GmbH, Institut für Energie- und Klimaforschung, Germany); X Tan (Forschungszentrum Jülich GmbH, Germany；Hefei University of Technology, China); J Schmitz (Forschungszentrum Jülich GmbH, Institut für Energie- und Klimaforschung, Germany); J W Coenen (Forschungszentrum Jülich GmbH, Institut für Energie- und Klimaforschung, Germany); Y Mao (RWTH Aachen University, Germany); J Gonzalez-Julian (Forschungszentrum Jülich GmbH, Institut für Energie- und Klimaforschung, Germany); M Bram (Forschungszentrum Jülich GmbH, Institut für Energie- und Klimaforschung, Germany) | 1. 开发含钇（Y）的钨基智能合金：首次将Y引入W-Cr体系，显著提升氧化抗性（干/湿空气下均优于传统W-Cr-Ti合金）。2. 块体合金制备技术突破：采用机械合金化+FAST烧结工艺，实现纳米晶结构（晶粒尺寸<100 nm）和致密化（密度99.8%）。3. 等离子体兼容性验证：首次在DEMO相关条件下（氘等离子体，630°C）测试合金的等离子体侵蚀性能，证明其与纯钨相当。4. 氧化-等离子体联合测试：揭示等离子体暴露后合金仍保持优异氧化抗性，优于W-Cr-Ti系统。 | 1 | FALSE | [8 empty] | W–11.4Cr–0.6Y（wt.%） | 块体 | [7 empty] | 机械合金化：W、Cr、Y粉末混合，球磨（5:1球粉比，250 rpm，60小时）。烧结：FAST/SPS工艺（FCT-HDP5系统），压力50 MPa，温度1460°C，升温速率200 K/min，无保温时间。 | [46 empty] | 核聚变反应堆 | DEMO示范电厂 | 第一壁护甲材料（Plasma-Facing Components, PFCs） | 正常工况：高温等离子体（粒子注量高、中子辐照、热负荷>现有聚变装置）。事故工况：冷却失效+空气侵入（温度~1200°C，放射性W氧化物升华风险）。 | 1
073f8305b8f461f789fc76a052bb48dbdb3ec05494a17df11ae4cdc6e65b55fe_2 | [5 empty] | /home/zjh/Cluster/project_0/data/073f8305b8f461f789fc76a052bb48dbdb3ec05494a17df11ae4cdc6e65b55fe/lab_json.txt |  | Ohkawa, B. (日本材料科学会); Takahashi, H. (日本材料科学会); Tomaru, T. (日本材料科学会); Misumi (日本材料科学会); Nakamura, M. (日本材料科学会); Hatton, T. (日本材料科学会); Toriyama, T. (日本材料科学会); Murakami, Y. (日本材料科学会); (日本材料科学会); Konda, N. (日本材料科学会); Toyama, K. (日本材料科学会); Yokomaku, T. (日本材料科学会); Kinefuchi, M. (日本材料科学会); Minokata, Y. (日本材料科学会); Jeng, S.M. (未标注单位); Alassoeur, P. (未标注单位); Yang, J.-M. (未标注单位); Aksoy, S. (未标注单位); Schweitzer, P.K. (表面涂层技术实验室); Ziehl, M.H. (表面涂层技术实验室); Schwaminer, Ch. (表面涂层技术实验室); Albertin, L. (金属材料学会); Liaw, P.K. (金属材料学会); Burke, M.G. (金属材料学会); Frohlich, R.L. (金属材料学会); Otegui, J.L. (国际压力容器与管道杂志); Burns, D.J. (国际压力容器与管道杂志); Kerr, H.W. (国际压力容器与管道杂志); Mohaupt, U.H. (国际压力容器与管道杂志) | 1. 建立了载荷比与疲劳阈值关系的数学模型; 2. 将Gough椭圆准则推广到异相加载条件; 3. 提出考虑接触边缘位移的微动疲劳预测方法; 4. 开发基于极值统计的夹杂物评估新方法; 5. 首次实现SEM原位观察腐蚀疲劳裂纹萌生; 6. 揭示P-Cu钢晶粒粗化-裂纹闭合协同机制; 7. 建立纤维增强钛基复合材料三区损伤模型; 8. 开发热喷涂涂层的动态疲劳测试新方法 | 1 | FALSE | [8 empty] | Ti–6Al–4V–7Y（wt.%） | [6 empty] | 25 | [48 empty] | 航空航天; 压力容器/管道; 机械; 能源; 汽车 | 高温部件; 压力容器/管道; 轴承/齿轮; 燃气轮机; 汽轮机; 制动系统 | 高温部件; 焊接接头; 轴承/齿轮; 热障涂层; 叶片; 制动部件 | 室温疲劳载荷; 循环机械载荷; 高周疲劳载荷; 高温氧化环境; 腐蚀+疲劳; 热机械疲劳 | 1
ca27bca20732e0fa5bbe0e7ac38bfecc5dd0a16a4ddb4aaf14bf5771b4af7274_2 | [5 empty] | /home/zjh/Cluster/project_0/data/ca27bca20732e0fa5bbe0e7ac38bfecc5dd0a16a4ddb4aaf14bf5771b4af7274/lab_json.txt | Instability of in situ TiC particles in an Al-12Si alloy | F. Xia (陕西省铝镁轻合金复合材料工程研究中心（陕西，西安，710021）；陕西省光电功能材料与器件重点实验室（陕西，西安，710021）；西安工业大学材料与化工学院（陕西，西安，710021）); M.X. Liang (陕西省铝镁轻合金复合材料工程研究中心（陕西，西安，710021）；陕西省光电功能材料与器件重点实验室（陕西，西安，710021）；西安工业大学材料与化工学院（陕西，西安，710021）); X.S. Gao (陕西省铝镁轻合金复合材料工程研究中心（陕西，西安，710021）；陕西省光电功能材料与器件重点实验室（陕西，西安，710021）；西安工业大学材料与化工学院（陕西，西安，710021）); Y.C. Guo (陕西省铝镁轻合金复合材料工程研究中心（陕西，西安，710021）；陕西省光电功能材料与器件重点实验室（陕西，西安，710021）；西安工业大学材料与化工学院（陕西，西安，710021）); J.P. Li (陕西省铝镁轻合金复合材料工程研究中心（陕西，西安，710021）；陕西省光电功能材料与器件重点实验室（陕西，西安，710021）；西安工业大学材料与化工学院（陕西，西安，710021）); W. Yang (陕西省铝镁轻合金复合材料工程研究中心（陕西，西安，710021）；陕西省光电功能材料与器件重点实验室（陕西，西安，710021）；西安工业大学材料与化工学院（陕西，西安，710021）); Z.K. Zhang (陕西省铝镁轻合金复合材料工程研究中心（陕西，西安，710021）；陕西省光电功能材料与器件重点实验室（陕西，西安，710021）；西安工业大学材料与化工学院（陕西，西安，710021）) | 1. Si扩散进入TiC晶格，破坏其结构，形成富Si无序层，降低Ti和C原子的扩散阻力，加速TiC与Al反应生成Al4C3和TiAlSi相；2. 在Al-12Si合金中，TiC颗粒从规则十四面体逐渐球化并最终消失，反应起始于（100）晶面边缘，最终形成球形颗粒；3. 800℃保温5分钟即出现显著相变，20分钟后TiC完全消失，表明Si显著促进反应速率。 | 1 | FALSE | [8 empty] | Al–2.2Ti–0.55C–12Si（wt.%） | 铸件 | [7 empty] | 在TiC/Al合金基础上，冷却至800℃时加入结晶硅，保温5分钟后浇铸。 | 无后续轧制 | 无后续热处理 |  |  |  | 无后续锻造 | [40 empty] | 铸造铝合金 | 内燃机、航空航天部件 | 高温工作部件 | 高温环境（如发动机内部），需承受热循环和机械载荷 | 1
b43c3c8097c6ad3af189bd826f33ba87f27a57d2692c0c6bc0e271544088e7d0_2 | [5 empty] | /home/zjh/Cluster/project_0/data/b43c3c8097c6ad3af189bd826f33ba87f27a57d2692c0c6bc0e271544088e7d0/lab_json.txt | ['A time series approach to fatigue crack propagation', 'Effect of machining processes on the fatigue strength of hardened AISI 4340 steel', 'The influence of different test procedures and microstructures on fatigue crack propagation in aluminium alloys with magnesium and silicon', 'Studies of intergranular crack propagation in age-hardenable Al-Zn-Mg alloys', "Fatigue, fractals and a modified Miner's rule", 'Damage mechanisms of fatigue fracture in a metastable β-Ti-15-3 alloy', 'Aspects of the residual stress field at a notch and its effect on fatigue', 'Thermal fatigue characteristics of Ni-Ti-Cu alloy coils', 'Finite-element prediction of the fatigue limit of steel', 'The influence of applied stress, crack length and stress intensity factor on crack closure', 'Material effects in fretting wear: application to iron, titanium and aluminium alloys', 'Thermomechanical and bithermal fatigue behaviours of cast B1900 + Hf and wrought Haynes 188'] | Solomos, G.P. (单位未明确); Moussas, V.C. (单位未明确); Matsumoto, Y. (单位未明确); Magda, D. (单位未明确); Hoeppner, D.W. (单位未明确); Kim, T.Y. (单位未明确); Detert, K. (单位未明确); Ibas, O. (单位未明确); Scheffel, R. (单位未明确); Niegel, A. (单位未明确); Gudladt, H.-J. (单位未明确); Altus, E.J. (单位未明确); Mostafa, I. (单位未明确); Welsch, G. (单位未明确); Moet, A. (单位未明确); (单位未明确); Xu, K. (单位未明确); He, J. (单位未明确); Tsuji, K. (单位未明确); Takegawa, Yu (单位未明确); Kojima, K. (单位未明确); Baxter, W.J. (单位未明确); Wang, P.-C. (单位未明确); McClung, R.C. (单位未明确); Blanchard, P. (单位未明确); Colombie, C. (单位未明确); Pellerin, V. (单位未明确); Fayeulle, S. (单位未明确); Vincent, L. (单位未明确); Halford, G.R. (NASA); Verrilli, M.J. (NASA); Kalluri, S. (NASA); Ritzert, F.J. (NASA); Duckert, R.E. (NASA); Holland, F.A. (NASA) | ['将疲劳裂纹扩展建模为线性随机过程，提出基于时间序列的预测方法。', '揭示飞切工艺比磨削工艺更优的疲劳强度提升效果，归因于残余应力分布深度差异。', '通过ASTM E647标准研究铝合金疲劳裂纹扩展速率与试样几何/控制模式的关系。', '发现Al-Zn-Mg合金晶间裂纹扩展的氢脆主导机制及临界水蒸气压力阈值。', '提出基于分形损伤函数的修正Miner准则，解释载荷顺序依赖性。', '明确β-Ti-15-3合金疲劳断裂的位错主导机制，排除孪晶/相变影响。', '建立双轴剪切应力模型解释残余应力松弛，优于传统Mises准则。', '通过Ni-Ti-Cu合金冷加工和低温热处理优化热疲劳性能。', '有限元模型预测钢的疲劳极限，关联PSB应变场与S-N曲线。', '将裂纹闭合行为分为三类（近阈值、稳定区、大范围屈服），揭示机制差异。', '微动磨损中铝合金裂纹萌生与疲劳性能的直接关联机制。', '对比铸镍基和锻钴基超合金的热机械疲劳行为，支持寿命预测方法开发。'] | 1 | FALSE | [8 empty] | 硬化至HRC 54（wt.%）（AISI 4340钢）；Al–4.5Zn–1.25Mg（at.%）（Al-Zn-Mg合金）；Ni–50Ti–9Cu（at.%）（Ni-Ti-Cu合金）；SAE5140（wt.%）（中碳钢40Cr） | [55 empty] | 机械工程; 航空航天; 热机械驱动器件; 机械制造 |  | 高疲劳强度结构件（如航空发动机部件）; 轻量化承力结构件; 热循环执行元件（如传感器、驱动器）; 缺口敏感部件（如轴类零件）; 高温涡轮部件 | 高周次循环载荷; 潮湿大气环境; 高频热循环; 旋转弯曲载荷; 高温热机械疲劳 | 1
20b114c89e015e9dee53fb47f687b330bb417f7e4b0e5c0fc608da30ac5ed5aa_1 | [5 empty] | /home/zjh/Cluster/project_0/data/20b114c89e015e9dee53fb47f687b330bb417f7e4b0e5c0fc608da30ac5ed5aa/lab_json.txt | Synthesis of New Bulk Metallic Glassy Ti60Al15Cu10W10Ni5 Alloy by Hot-Pressing the Mechanically Alloyed Powders at the Supercooled Liquid Region | M. Sherif El-Eskandarany (Al-Azhar University, Faculty of Engineering, Cairo, Egypt; Academy of Scientific Research & Technology, Ministry of Scientific Research, Cairo 11516, Egypt); A. Inoue (Institute for Materials Research, Tohoku University, Sendai 980-8577, Japan) | 首次通过机械合金化结合热压工艺制备了新型多组元块体金属玻璃合金 Ti60Al15Cu10W10Ni5；该合金在过冷液相区（ΔTx=71 K）热压后获得全致密（99.85%）块体材料，且保持非晶结构；合金展现出优异的力学性能：高维氏硬度（8.0-8.2 GPa）、高断裂强度（2.28 GPa）、超高弹性模量（153 GPa）；提出“机械合金化+热压”组合工艺，适用于高熔点、低玻璃形成能力的金属玻璃体系。 | 0 | FALSE | [6 empty] | 153 |  | Ti–15Al–10Cu–10W–5Ni（at.%） | 块体（圆棒，直径20 mm，高度30 mm） | [7 empty] | 机械合金化（低能球磨720 ks，球粉比30:1，转速1.1 s?1）；热压（温度775 K，压力936 MPa，氩气气氛） |  |  |  | 8.0-8.2 GPa | 维氏硬度 |  |  | 2280 |  | 25 | 5×10?3/s | [8 empty] | 1211 | 460 | [25 empty] | 高性能结构材料、工具材料 | 机械工具（如模具、切削工具） | 高强轻量化结构部件（如航空航天或汽车部件） | 常温至高温（低于玻璃转变温度733 K），需高弹性模量、高硬度的场景 | 1
20b114c89e015e9dee53fb47f687b330bb417f7e4b0e5c0fc608da30ac5ed5aa_2 | [5 empty] | /home/zjh/Cluster/project_0/data/20b114c89e015e9dee53fb47f687b330bb417f7e4b0e5c0fc608da30ac5ed5aa/lab_json.txt | Synthesis of New Bulk Metallic Glassy Ti60Al15Cu10W10Ni5 Alloy by Hot-Pressing the Mechanically Alloyed Powders at the Supercooled Liquid Region | M. Sherif El-Eskandarany (Al-Azhar University, Faculty of Engineering, Cairo, Egypt; Academy of Scientific Research & Technology, Ministry of Scientific Research, Cairo 11516, Egypt); A. Inoue (Institute for Materials Research, Tohoku University, Sendai 980-8577, Japan) | 首次通过机械合金化结合热压工艺制备了新型多组元块体金属玻璃合金 Ti60Al15Cu10W10Ni5；该合金在过冷液相区（ΔTx=71 K）热压后获得全致密（99.85%）块体材料，且保持非晶结构；合金展现出优异的力学性能：高维氏硬度（8.0-8.2 GPa）、高断裂强度（2.28 GPa）、超高弹性模量（153 GPa）；提出“机械合金化+热压”组合工艺，适用于高熔点、低玻璃形成能力的金属玻璃体系。 | 1 | FALSE | [8 empty] | Ti–15Al–10Cu–10W–5Ni（at.%） | 块体（圆棒） | [7 empty] | 机械合金化（低能球磨720 ks，球粉比30:1，转速1.1 s?1）；热压（温度755 K，压力936 MPa，氩气气氛） |  |  |  | ~8.0 GPa | 维氏硬度 | [41 empty] | 高性能结构材料、工具材料 | 机械工具（如模具、切削工具） | 高强轻量化结构部件（如航空航天或汽车部件） | 常温至高温（低于玻璃转变温度733 K），需高弹性模量、高硬度的场景 | 1
20b114c89e015e9dee53fb47f687b330bb417f7e4b0e5c0fc608da30ac5ed5aa_3 | [5 empty] | /home/zjh/Cluster/project_0/data/20b114c89e015e9dee53fb47f687b330bb417f7e4b0e5c0fc608da30ac5ed5aa/lab_json.txt | Synthesis of New Bulk Metallic Glassy Ti60Al15Cu10W10Ni5 Alloy by Hot-Pressing the Mechanically Alloyed Powders at the Supercooled Liquid Region | M. Sherif El-Eskandarany (Al-Azhar University, Faculty of Engineering, Cairo, Egypt; Academy of Scientific Research & Technology, Ministry of Scientific Research, Cairo 11516, Egypt); A. Inoue (Institute for Materials Research, Tohoku University, Sendai 980-8577, Japan) | 首次通过机械合金化结合热压工艺制备了新型多组元块体金属玻璃合金 Ti60Al15Cu10W10Ni5；该合金在过冷液相区（ΔTx=71 K）热压后获得全致密（99.85%）块体材料，且保持非晶结构；合金展现出优异的力学性能：高维氏硬度（8.0-8.2 GPa）、高断裂强度（2.28 GPa）、超高弹性模量（153 GPa）；提出“机械合金化+热压”组合工艺，适用于高熔点、低玻璃形成能力的金属玻璃体系。 | 2 | FALSE | [8 empty] | Ti–15Al–10Cu–10W–5Ni（at.%） | 块体（圆棒） | [7 empty] | 机械合金化（低能球磨720 ks，球粉比30:1，转速1.1 s?1）；热压（温度735 K，压力936 MPa，氩气气氛） |  |  |  | 7.9 GPa | 维氏硬度 | [41 empty] | 高性能结构材料、工具材料 | 机械工具（如模具、切削工具） | 高强轻量化结构部件（如航空航天或汽车部件） | 常温至高温（低于玻璃转变温度733 K），需高弹性模量、高硬度的场景 | 1
20b114c89e015e9dee53fb47f687b330bb417f7e4b0e5c0fc608da30ac5ed5aa_4 | [5 empty] | /home/zjh/Cluster/project_0/data/20b114c89e015e9dee53fb47f687b330bb417f7e4b0e5c0fc608da30ac5ed5aa/lab_json.txt | Synthesis of New Bulk Metallic Glassy Ti60Al15Cu10W10Ni5 Alloy by Hot-Pressing the Mechanically Alloyed Powders at the Supercooled Liquid Region | M. Sherif El-Eskandarany (Al-Azhar University, Faculty of Engineering, Cairo, Egypt; Academy of Scientific Research & Technology, Ministry of Scientific Research, Cairo 11516, Egypt); A. Inoue (Institute for Materials Research, Tohoku University, Sendai 980-8577, Japan) | 首次通过机械合金化结合热压工艺制备了新型多组元块体金属玻璃合金 Ti60Al15Cu10W10Ni5；该合金在过冷液相区（ΔTx=71 K）热压后获得全致密（99.85%）块体材料，且保持非晶结构；合金展现出优异的力学性能：高维氏硬度（8.0-8.2 GPa）、高断裂强度（2.28 GPa）、超高弹性模量（153 GPa）；提出“机械合金化+热压”组合工艺，适用于高熔点、低玻璃形成能力的金属玻璃体系。 | 3 | FALSE | [8 empty] | Ti–15Al–10Cu–10W–5Ni（at.%） | 粉末（球形，平均粒径0.38 mm） | [7 empty] | 机械合金化（低能球磨720 ks，球粉比30:1，转速1.1 s?1） | [19 empty] | 1211 | 460 | [25 empty] | 高性能结构材料、工具材料 | 机械工具（如模具、切削工具） | 高强轻量化结构部件（如航空航天或汽车部件） | 常温至高温（低于玻璃转变温度733 K），需高弹性模量、高硬度的场景 | 1
1f064b94c3189fa5800f8b715efaa32ce3a167ac5d25d7e465c69635a5609095_1 | [5 empty] | /home/zjh/Cluster/project_0/data/1f064b94c3189fa5800f8b715efaa32ce3a167ac5d25d7e465c69635a5609095/lab_json.txt | On the dependence of the fields in metals upon crack and material parameters dynamic crack tip velocity tip temperature | James J. Mason (California Institute of Technology, 105-50, Pasadena, CA 91125, USA); Ares J. Rosakis (California Institute of Technology, 105-50, Pasadena, CA 91125, USA) | 1. 首次通过高速红外探测器阵列定量测量动态扩展裂纹尖端的温度场分布，揭示了裂纹速度对温度场几何形状的影响。2. 发现4340钢中裂纹速度增加会导致最大温度升高、塑性区尺寸减小及剪切唇局部变形（绝热剪切带形成）。3. 证明钛合金因低热导率导致的绝热条件会显著提高裂纹尖端温度，但未观察到类似钢的剪切局部化现象。4. 提出裂纹面张开运动对高温区温度场分布的显著影响，修正了传统理论忽略此因素的局限性。 | 1 | FALSE | 1370 | 1390 | [5 empty] | 4.65 | Ti–10V–2Fe–3Al（wt.%） | [8 empty] | O%-ap状态（可能为固溶处理） | [12 empty] | 56 |  |  |  |  | 10.9 | 490 | [11 empty] | 0.35% | [15 empty] | 航空结构、高载荷部件; 航空航天轻量化部件; 耐高温结构 |  |  | 动态载荷、高温塑性变形; 高应变率变形、潜在热不稳定环境 | 1
347d196e9c8a3cbb42304fa5ed73f1f41819219eff0571a27cbabbd6ef0e9f95_1 | [5 empty] | /home/zjh/Cluster/project_0/data/347d196e9c8a3cbb42304fa5ed73f1f41819219eff0571a27cbabbd6ef0e9f95/lab_json.txt | Fe-Ti-Mn合金在氢燃料车辆储氢系统中的性能研究与应用 | H. C. WATSON (Department of Mechanical Engineering, University of Melbourne, Melbourne, Victoria (Australia)); E. E. MILKINS (Department of Mechanical Engineering, University of Melbourne, Melbourne, Victoria (Australia)); J. EDSELL (Department of Mechanical Engineering, University of Melbourne, Melbourne, Victoria (Australia)); W. R. B. MARTIN (Department of Mechanical Engineering, University of Melbourne, Melbourne, Victoria (Australia)); A. KEMPF (Department of Mechanical Engineering, University of Melbourne, Melbourne, Victoria (Australia)); D. H. BRADHURST (Commonwealth Scientific and Industrial Research Organization Division of Energy Chemistry, Lucas Heights Research Laboratories, Sutherland, New South Wales (Australia)); P. M. HEUER (Commonwealth Scientific and Industrial Research Organization Division of Energy Chemistry, Lucas Heights Research Laboratories, Sutherland, New South Wales (Australia)) | 合金活化条件优化：将Fe-Ti-Mn合金的活化温度从400°C降至200°C，活化压力从7 MPa降至5 MPa，同时保持氢容量≥1.8 wt.%；杂质容忍性：发现少量Fe?Ti磁性杂质和富氧相（Fe-Ti-O）对合金储氢性能无显著影响，提升了工业应用可行性；发动机改进：通过双歧管系统、延迟进气阀和水喷射技术，实现氢燃料发动机在20 kW以下功率的稳定运行；储氢罐设计：提出热导率优化方案（合金颗粒与高导热金属路径距离≤10 mm），并集成温度监控系统。 | 0 | FALSE | [8 empty] | Fe–46.82Ti–8.13Mn（wt.%） | 粉末（1 mm颗粒） | [7 empty] | 感应熔炼 | [46 empty] | 氢能储存 | 氢燃料示范车辆 | 储氢罐 | 车辆运行中的温度（常温至200°C）和压力（≤5 MPa）条件 | 1
512c75a2f7ead91f63bc4a70537b176fe74c89a8b50b9feaaf39e80e596711df_1 | [5 empty] | /home/zjh/Cluster/project_0/data/512c75a2f7ead91f63bc4a70537b176fe74c89a8b50b9feaaf39e80e596711df/lab_json.txt | Analysis of material removal and surface generation mechanism of ultrasonic vibration–assisted EDM | Yan Wang (天津科技大学); Zhiqiang Liu (天津科技大学); Jian Shi (天津科技大学); Yinghuai Dong (天津科技大学; 天津市轻工与食品机械装备在线监测与集成设计重点实验室); Shuo Yang (天津科技大学; 天津市轻工与食品机械装备在线监测与集成设计重点实验室); Xiaofeng Zhang (天津大学先进陶瓷与加工技术教育部重点实验室); Bin Lin (天津大学先进陶瓷与加工技术教育部重点实验室) | 1. 建立了基于热传导理论的单脉冲超声辅助电火花加工（UEDM）材料去除体积模型；2. 揭示了超声振动通过改变放电凹坑形状（球状→椭球状）和重叠效应降低表面残余高度的机制；3. 发现超声振动可减少加工表面碳沉积（降低30%-50%）并降低表面粗糙度（降幅15.8%-29.1%）；4. 提出了通过调节超声振动能量与电火花能量的匹配性能来改善加工表面质量的新工艺设计方法 | 0 | FALSE | [8 empty] | Ti–6Al–4V（wt.%） | 板材（3 mm × 25 mm × 30 mm） | [7 empty] | 未明确说明 | 未涉及锻造/轧制工艺描述，仅提到EDM/UEDM加工 | [16 empty] | 5.42 | 678.13 | [27 empty] | 难加工材料精密加工 | 超声振动辅助电火花加工机床（CHMER-EDM） | 航空航天/医疗器械中的钛合金精密部件 | 高精度表面质量要求的电火花加工环境 | 1
ebda97c8b7e95e215b815894f4630d538009f364fb51c0ee005524d2a5afc147_9 | [5 empty] | /home/zjh/Cluster/project_0/data/ebda97c8b7e95e215b815894f4630d538009f364fb51c0ee005524d2a5afc147/lab_json.txt | An integrated modeling of process-structure-property relationship in laser additive manufacturing of duplex titanium alloy | P. Ge (State Key Laboratory of Structural Analysis for Industrial Equipment, Department of Engineering Mechanics, Faculty of Vehicle Engineering and Mechanics, Dalian University of Technology, Dalian, 116024, China); Z. Zhang (State Key Laboratory of Structural Analysis for Industrial Equipment, Department of Engineering Mechanics, Faculty of Vehicle Engineering and Mechanics, Dalian University of Technology, Dalian, 116024, China; International Research Center for Computational Mechanics, Dalian University of Technology, Dalian, 116024, China); Z.J. Tan (State Key Laboratory of Structural Analysis for Industrial Equipment, Department of Engineering Mechanics, Faculty of Vehicle Engineering and Mechanics, Dalian University of Technology, Dalian, 116024, China); C.P. Hu (State Key Laboratory of Structural Analysis for Industrial Equipment, Department of Engineering Mechanics, Faculty of Vehicle Engineering and Mechanics, Dalian University of Technology, Dalian, 116024, China); G.Z. Zhao (State Key Laboratory of Structural Analysis for Industrial Equipment, Department of Engineering Mechanics, Faculty of Vehicle Engineering and Mechanics, Dalian University of Technology, Dalian, 116024, China); X. Guo (State Key Laboratory of Structural Analysis for Industrial Equipment, Department of Engineering Mechanics, Faculty of Vehicle Engineering and Mechanics, Dalian University of Technology, Dalian, 116024, China; International Research Center for Computational Mechanics, Dalian University of Technology, Dalian, 116024, China) | 1. 提出考虑激光与粉末颗粒相互作用的热源模型，用于激光增材制造温度场模拟；2. 结合蒙特卡洛方法，建立晶簇尺度和单晶尺度的多尺度模型，预测再熔化和再加热对微观结构（α/β相）的影响；3. 通过自洽模型（SCM）将微观结构预测与力学性能（流动应力）关联，揭示扫描速度对热影响区尺寸、晶粒尺寸和力学性能的影响；4. 通过模拟结果与实验数据的对比，验证了温度历史对晶粒粗化和力学性能的调控机制。 | 8 | FALSE | [8 empty] | Ti–6Al–4V（wt.%） | [26 empty] | 10.3 | 691 | [27 empty] | 航空航天、高端装备制造 | 激光增材制造（LAM）的复杂结构件 | 高力学性能要求的耐高温部件 | 高温环境（受激光加工过程中的热循环影响）；需承受动态载荷（高应变率下的流动应力优化） | 1
ce91bbb220573209cc2279bff8c23f4fbdb09a0ece6fffd82643e87bf1730a15_1 | [5 empty] | /home/zjh/Cluster/project_0/data/ce91bbb220573209cc2279bff8c23f4fbdb09a0ece6fffd82643e87bf1730a15/lab_json.txt | 3D coupled thermo-mechanical FE modeling of blank size effects on the uniformity of strain and temperature distributions during hot rolling of titanium alloy large rings | H. Yang (School of Materials Science and Engineering, Northwestern Polytechnical University, Xi'an 710072, PR China); M. Wang (School of Materials Science and Engineering, Northwestern Polytechnical University, Xi'an 710072, PR China); L.G. Guo (School of Materials Science and Engineering, Northwestern Polytechnical University, Xi'an 710072, PR China); Z.C. Sun (School of Materials Science and Engineering, Northwestern Polytechnical University, Xi'an 710072, PR China) | 1. 提出GSDZ解析描述：通过平均形状参数G和平均进给量分布比γ，定量描述变形区几何形状对钛合金大环件应变和温度分布均匀性的影响；2. 开发3D耦合热力模型：基于ABAQUS/Explicit构建动态显式耦合热力有限元模型，首次在钛合金大环件热轧模拟中考虑温度-变形交互作用；3. 揭示毛坯尺寸效应规律：降低毛坯厚度h?或增大平均半径Ra?可显著改善应变和温度分布均匀性；毛坯外径R?对均匀性影响占主导地位，内径r?次之，轴向高度b?影响可忽略；通过改变R?或r?调整h?时，效果存在显著差异。 | 0 | FALSE | [6 empty] | 67 |  | Ti–6Al–4V（wt.%） | 轧制件 | [7 empty] | 热轧成形 | 驱动辊半径315 mm，惰辊半径100 mm，导辊半径160 mm，轧制温度880°C，减薄率53.3% | [16 empty] | 7.3 | 550 | [27 empty] | 航空航天工业 | 航空发动机、航天器、火箭 | 大型无缝环形关键部件（如发动机转子环） | 高温、高应力、复杂载荷环境 | 1
ebda97c8b7e95e215b815894f4630d538009f364fb51c0ee005524d2a5afc147_10 | [5 empty] | /home/zjh/Cluster/project_0/data/ebda97c8b7e95e215b815894f4630d538009f364fb51c0ee005524d2a5afc147/lab_json.txt | An integrated modeling of process-structure-property relationship in laser additive manufacturing of duplex titanium alloy | P. Ge (State Key Laboratory of Structural Analysis for Industrial Equipment, Department of Engineering Mechanics, Faculty of Vehicle Engineering and Mechanics, Dalian University of Technology, Dalian, 116024, China); Z. Zhang (State Key Laboratory of Structural Analysis for Industrial Equipment, Department of Engineering Mechanics, Faculty of Vehicle Engineering and Mechanics, Dalian University of Technology, Dalian, 116024, China; International Research Center for Computational Mechanics, Dalian University of Technology, Dalian, 116024, China); Z.J. Tan (State Key Laboratory of Structural Analysis for Industrial Equipment, Department of Engineering Mechanics, Faculty of Vehicle Engineering and Mechanics, Dalian University of Technology, Dalian, 116024, China); C.P. Hu (State Key Laboratory of Structural Analysis for Industrial Equipment, Department of Engineering Mechanics, Faculty of Vehicle Engineering and Mechanics, Dalian University of Technology, Dalian, 116024, China); G.Z. Zhao (State Key Laboratory of Structural Analysis for Industrial Equipment, Department of Engineering Mechanics, Faculty of Vehicle Engineering and Mechanics, Dalian University of Technology, Dalian, 116024, China); X. Guo (State Key Laboratory of Structural Analysis for Industrial Equipment, Department of Engineering Mechanics, Faculty of Vehicle Engineering and Mechanics, Dalian University of Technology, Dalian, 116024, China; International Research Center for Computational Mechanics, Dalian University of Technology, Dalian, 116024, China) | 1. 提出考虑激光与粉末颗粒相互作用的热源模型，用于激光增材制造温度场模拟；2. 结合蒙特卡洛方法，建立晶簇尺度和单晶尺度的多尺度模型，预测再熔化和再加热对微观结构（α/β相）的影响；3. 通过自洽模型（SCM）将微观结构预测与力学性能（流动应力）关联，揭示扫描速度对热影响区尺寸、晶粒尺寸和力学性能的影响；4. 通过模拟结果与实验数据的对比，验证了温度历史对晶粒粗化和力学性能的调控机制。 | 9 | FALSE | [8 empty] | Ti–6Al–4V（wt.%） | [26 empty] | 11.8 | 703 | [27 empty] | 航空航天、高端装备制造 | 激光增材制造（LAM）的复杂结构件 | 高力学性能要求的耐高温部件 | 高温环境（受激光加工过程中的热循环影响）；需承受动态载荷（高应变率下的流动应力优化） | 1
ebda97c8b7e95e215b815894f4630d538009f364fb51c0ee005524d2a5afc147_11 | [5 empty] | /home/zjh/Cluster/project_0/data/ebda97c8b7e95e215b815894f4630d538009f364fb51c0ee005524d2a5afc147/lab_json.txt | An integrated modeling of process-structure-property relationship in laser additive manufacturing of duplex titanium alloy | P. Ge (State Key Laboratory of Structural Analysis for Industrial Equipment, Department of Engineering Mechanics, Faculty of Vehicle Engineering and Mechanics, Dalian University of Technology, Dalian, 116024, China); Z. Zhang (State Key Laboratory of Structural Analysis for Industrial Equipment, Department of Engineering Mechanics, Faculty of Vehicle Engineering and Mechanics, Dalian University of Technology, Dalian, 116024, China; International Research Center for Computational Mechanics, Dalian University of Technology, Dalian, 116024, China); Z.J. Tan (State Key Laboratory of Structural Analysis for Industrial Equipment, Department of Engineering Mechanics, Faculty of Vehicle Engineering and Mechanics, Dalian University of Technology, Dalian, 116024, China); C.P. Hu (State Key Laboratory of Structural Analysis for Industrial Equipment, Department of Engineering Mechanics, Faculty of Vehicle Engineering and Mechanics, Dalian University of Technology, Dalian, 116024, China); G.Z. Zhao (State Key Laboratory of Structural Analysis for Industrial Equipment, Department of Engineering Mechanics, Faculty of Vehicle Engineering and Mechanics, Dalian University of Technology, Dalian, 116024, China); X. Guo (State Key Laboratory of Structural Analysis for Industrial Equipment, Department of Engineering Mechanics, Faculty of Vehicle Engineering and Mechanics, Dalian University of Technology, Dalian, 116024, China; International Research Center for Computational Mechanics, Dalian University of Technology, Dalian, 116024, China) | 1. 提出考虑激光与粉末颗粒相互作用的热源模型，用于激光增材制造温度场模拟；2. 结合蒙特卡洛方法，建立晶簇尺度和单晶尺度的多尺度模型，预测再熔化和再加热对微观结构（α/β相）的影响；3. 通过自洽模型（SCM）将微观结构预测与力学性能（流动应力）关联，揭示扫描速度对热影响区尺寸、晶粒尺寸和力学性能的影响；4. 通过模拟结果与实验数据的对比，验证了温度历史对晶粒粗化和力学性能的调控机制。 | 10 | FALSE | [8 empty] | Ti–6Al–4V（wt.%） | [26 empty] | 13.7 | 713 | [27 empty] | 航空航天、高端装备制造 | 激光增材制造（LAM）的复杂结构件 | 高力学性能要求的耐高温部件 | 高温环境（受激光加工过程中的热循环影响）；需承受动态载荷（高应变率下的流动应力优化） | 1
1bf482abb1eede06d3e4000e6265cd3dfda7bd41a908c5db20dfca51c0195451_1 | [5 empty] | /home/zjh/Cluster/project_0/data/1bf482abb1eede06d3e4000e6265cd3dfda7bd41a908c5db20dfca51c0195451/lab_json.txt | Characterization of titanium aluminide alloy components fabricated by additive manufacturing using electron beam melting | L.E. Murr (Department of Metallurgical and Materials Engineering, The University of Texas at El Paso; W.M. Keck Center for 3D Innovation, The University of Texas at El Paso); S.M. Gaytan (Department of Metallurgical and Materials Engineering, The University of Texas at El Paso; W.M. Keck Center for 3D Innovation, The University of Texas at El Paso); A. Ceylan (Department of Metallurgical and Materials Engineering, The University of Texas at El Paso; W.M. Keck Center for 3D Innovation, The University of Texas at El Paso); E. Martinez (Department of Metallurgical and Materials Engineering, The University of Texas at El Paso; W.M. Keck Center for 3D Innovation, The University of Texas at El Paso); J.L. Martinez (Department of Metallurgical and Materials Engineering, The University of Texas at El Paso; W.M. Keck Center for 3D Innovation, The University of Texas at El Paso); D.H. Hernandez (Department of Metallurgical and Materials Engineering, The University of Texas at El Paso; W.M. Keck Center for 3D Innovation, The University of Texas at El Paso); B.I. Machado (Department of Metallurgical and Materials Engineering, The University of Texas at El Paso; W.M. Keck Center for 3D Innovation, The University of Texas at El Paso); D.A. Ramirez (Department of Metallurgical and Materials Engineering, The University of Texas at El Paso; W.M. Keck Center for 3D Innovation, The University of Texas at El Paso); F. Medina (W.M. Keck Center for 3D Innovation, The University of Texas at El Paso); S. Collins (Additive Manufacturing Processes, Camarillo, CA); R.B. Wicker (Department of Mechanical Engineering, The University of Texas at El Paso) | 首次通过EBM技术直接制备近净形钛铝合金（Ti-47Al-2Nb-2Cr），无需后续锻造或热处理，实现细小等轴晶（~2 μm）和层状γ/α?组织（层间距0.6 μm）。展示EBM制备钛铝合金的高比屈服强度（0.37 GPa cm3/g），显著优于EBM成形的Ti-6Al-4V（0.27 GPa cm3/g）。验证EBM工艺在航空航天复杂部件制造中的潜力，如高温结构件，替代镍基高温合金。 | 0 | FALSE | 1400 | [6 empty] | 3.76 | Ti–47Al–2Nb–2Cr（at.%） | EBM近净形铸件 | [7 empty] | 电子束熔融（EBM）增材制造，使用气雾化预合金粉末，层厚约50 μm，电子束扫描速度约102 mm/s，束流约10 mA。 |  |  |  | 4.1 GPa | Vickers | [41 empty] | 航空航天、汽车 | 航空发动机、空间飞行器、汽车发动机 | 喷嘴瓣片、压气机叶片、涡轮叶片、排气阀、活塞 | 高温（>700°C）、氧化/腐蚀环境、高比强度需求场景。 | 1
252ceb9183b44cb8533d74fc35690094d7c889ec7f4142c1064ffecb2253c92c_3 | [5 empty] | /home/zjh/Cluster/project_0/data/252ceb9183b44cb8533d74fc35690094d7c889ec7f4142c1064ffecb2253c92c/lab_json.txt | Fracture toughness study of new Zr-based Be-bearing bulk metallic glasses | C. Paul Kim (加州理工学院W.M. Keck工程材料实验室); C. Paul Kim (Liquidmetal Technologies); Jin-Yoo Suh (加州理工学院W.M. Keck工程材料实验室); Aaron Wiest (加州理工学院W.M. Keck工程材料实验室); Mary Laura Lind (加州理工学院W.M. Keck工程材料实验室); R. Dale Conner (加州州立大学北岭分校); William L. Johnson (加州理工学院W.M. Keck工程材料实验室) | 1. 开发出三种新型Zr-Ti-Be-LTM块体金属玻璃，将热稳定参数ΔT从82°C提升至141°C；2. 首次揭示镍和铁元素添加对断裂韧性的显著影响：无镍四元合金断裂韧性>80 MPa·m1/2，而添加0.5%铁使韧性降至25 MPa·m1/2；3. 发现Vitreloy 1合金在相同测试条件下存在显著的数据离散性（27-74 MPa·m1/2），而新开发合金具有更好的性能一致性；4. 验证了剪切模量（35-37 GPa）和泊松比（0.353-0.360）在不同成分合金中的稳定性 | 2 | FALSE | [6 empty] | 96.8 | 6.05 | Zr–11Ti–9.3Cu–10.2Ni–25Be–0.5Fe（wt.%） | 铸件（棒材，直径>15mm） | [7 empty] | 真空注射铸造到铜模具 |  |  | 0.356 |  |  |  | 1860 |  |  | 25 | 0.1mm/min |  | 26.4 | 35.7 | [32 empty] | ["先进结构材料", "航空航天部件", "精密仪器制造"] |  | ["高强轻量化结构件", "抗冲击防护组件", "精密模具材料"] | ["高应力载荷条件", "常温至玻璃转变温度以下（333-350°C）", "抗腐蚀环境（基于金属玻璃特性）"] | 1
313978f7281df4e9342955d6f785e0e0e3cd6af62edc65fe5fd3365022cc3598_3 | [5 empty] | /home/zjh/Cluster/project_0/data/313978f7281df4e9342955d6f785e0e0e3cd6af62edc65fe5fd3365022cc3598/lab_json.txt | The effect of silicon on the glass forming ability of the Cu47Ti34Zr11Ni8 bulk metallic glass forming alloy during processing of composites | H. Choi-Yim (W.M. Keck Laboratory of Engineering Materials, California Institute of Technology, Pasadena, California 91125); R. Busch (W.M. Keck Laboratory of Engineering Materials, California Institute of Technology, Pasadena, California 91125); W.L. Johnson (W.M. Keck Laboratory of Engineering Materials, California Institute of Technology, Pasadena, California 91125) | 1. 发现Si元素通过化学钝化氧/碳等杂质（而非改变合金热力学/动力学特性）提高Cu-Ti-Zr-Ni基合金的玻璃形成能力；2. 揭示复合材料加工中SiC颗粒与金属玻璃基体间的界面反应机制（形成500nm TiC层+Si扩散）；3. 实现通过原位合金化将最大玻璃形成厚度从4mm提升至7mm。 | 2 | FALSE | [8 empty] | 平均粒径50μm（wt.%）（Cu–34Ti–11Zr–8Ni(wt.%)（+ 10-30 vol% SiC颗粒）） + 10-30 vol% SiC颗粒） | 复合材料棒材（直径3mm） | [7 empty] | V101合金预熔体+SiC颗粒→感应熔炼（水冷铜坩埚，800mbar Ar）→铜模铸造 | [46 empty] | 块体金属玻璃复合材料基体; 高性能金属玻璃结构件; 增强型结构材料 | 精密机械部件 | 结构材料部件; 高强轻质结构件 | 常规工程环境 | 1
e479e6ef7340c7e85b8a10e00740890a6c38e6a293499c20666c8ef6500ae4e0_1 | [5 empty] | /home/zjh/Cluster/project_0/data/e479e6ef7340c7e85b8a10e00740890a6c38e6a293499c20666c8ef6500ae4e0/lab_json.txt | SILICIDE PRECIPITATION IN A y-BASED Ti-47Al-2W-0.5Si ALLOY | W.M. Yin (CNR-ITM, Via Induno 10, 20092 Cinisello Balsamo, Italy; Institute of Metal Research, Chinese Academy of Sciences, Shenyang 110015, China); V. Lupine (CNR-ITM, Via Induno 10, 20092 Cinisello Balsamo, Italy) | 1. 首次在含钨（W）的γ-TiAl基合金中研究了硅化物与β相的晶体取向关系，填补了含过渡元素（如W）合金中硅化物与基体取向关系的空白。 2. 揭示了硅含量（0.28–0.59at.%）和热处理工艺对硅化物析出形貌及分布的影响规律，提出了硅化物通过界面形核并优先在β相和α2相中生长的机制。 3. 发现Ti5Si3硅化物可通过多种取向关系与基体共存（如与β相的[2113]Ti5Si3//[010]β和(01￣10)Ti5Si3//(101)β），表明其析出行为受合金成分和热历史的共同调控。 | 0 | FALSE | [8 empty] | Ti–47Al–2W–0.28Si（at.%） | 铸态棒材（经HIP后处理） | [7 empty] | HIP（1260°C/172MPa/4h） |  | 均质化处理（1300°C/20h） + 稳定化处理（1000°C/4h） | [44 empty] | 高温结构材料 | 航空发动机、燃气轮机等高温部件 | 涡轮叶片、燃烧室组件 | 高温（≤850°C）、氧化性/蠕变载荷环境 | 1
e479e6ef7340c7e85b8a10e00740890a6c38e6a293499c20666c8ef6500ae4e0_2 | [5 empty] | /home/zjh/Cluster/project_0/data/e479e6ef7340c7e85b8a10e00740890a6c38e6a293499c20666c8ef6500ae4e0/lab_json.txt | SILICIDE PRECIPITATION IN A y-BASED Ti-47Al-2W-0.5Si ALLOY | W.M. Yin (CNR-ITM, Via Induno 10, 20092 Cinisello Balsamo, Italy; Institute of Metal Research, Chinese Academy of Sciences, Shenyang 110015, China); V. Lupine (CNR-ITM, Via Induno 10, 20092 Cinisello Balsamo, Italy) | 1. 首次在含钨（W）的γ-TiAl基合金中研究了硅化物与β相的晶体取向关系，填补了含过渡元素（如W）合金中硅化物与基体取向关系的空白。 2. 揭示了硅含量（0.28–0.59at.%）和热处理工艺对硅化物析出形貌及分布的影响规律，提出了硅化物通过界面形核并优先在β相和α2相中生长的机制。 3. 发现Ti5Si3硅化物可通过多种取向关系与基体共存（如与β相的[2113]Ti5Si3//[010]β和(01￣10)Ti5Si3//(101)β），表明其析出行为受合金成分和热历史的共同调控。 | 1 | FALSE | [8 empty] | Ti–47Al–2W–0.40Si（at.%） | 铸态棒材（经HIP后处理） | [7 empty] | HIP（1185°C/150MPa/4h） |  | 稳定化处理（1199°C/4h） | [44 empty] | 高温结构材料 | 航空发动机、燃气轮机等高温部件 | 涡轮叶片、燃烧室组件 | 高温（≤850°C）、氧化性/蠕变载荷环境 | 1
e479e6ef7340c7e85b8a10e00740890a6c38e6a293499c20666c8ef6500ae4e0_3 | [5 empty] | /home/zjh/Cluster/project_0/data/e479e6ef7340c7e85b8a10e00740890a6c38e6a293499c20666c8ef6500ae4e0/lab_json.txt | SILICIDE PRECIPITATION IN A y-BASED Ti-47Al-2W-0.5Si ALLOY | W.M. Yin (CNR-ITM, Via Induno 10, 20092 Cinisello Balsamo, Italy; Institute of Metal Research, Chinese Academy of Sciences, Shenyang 110015, China); V. Lupine (CNR-ITM, Via Induno 10, 20092 Cinisello Balsamo, Italy) | 1. 首次在含钨（W）的γ-TiAl基合金中研究了硅化物与β相的晶体取向关系，填补了含过渡元素（如W）合金中硅化物与基体取向关系的空白。 2. 揭示了硅含量（0.28–0.59at.%）和热处理工艺对硅化物析出形貌及分布的影响规律，提出了硅化物通过界面形核并优先在β相和α2相中生长的机制。 3. 发现Ti5Si3硅化物可通过多种取向关系与基体共存（如与β相的[2113]Ti5Si3//[010]β和(01￣10)Ti5Si3//(101)β），表明其析出行为受合金成分和热历史的共同调控。 | 2 | FALSE | [8 empty] | Ti–47Al–2W–0.43Si（at.%） | 铸态棒材（经HIP后处理） | [7 empty] | HIP（1260°C/172MPa/4h） |  | 稳定化处理（1400°C/0.5h + 1000°C/6h） | [44 empty] | 高温结构材料 | 航空发动机、燃气轮机等高温部件 | 涡轮叶片、燃烧室组件 | 高温（≤850°C）、氧化性/蠕变载荷环境 | 1
e479e6ef7340c7e85b8a10e00740890a6c38e6a293499c20666c8ef6500ae4e0_4 | [5 empty] | /home/zjh/Cluster/project_0/data/e479e6ef7340c7e85b8a10e00740890a6c38e6a293499c20666c8ef6500ae4e0/lab_json.txt | SILICIDE PRECIPITATION IN A y-BASED Ti-47Al-2W-0.5Si ALLOY | W.M. Yin (CNR-ITM, Via Induno 10, 20092 Cinisello Balsamo, Italy; Institute of Metal Research, Chinese Academy of Sciences, Shenyang 110015, China); V. Lupine (CNR-ITM, Via Induno 10, 20092 Cinisello Balsamo, Italy) | 1. 首次在含钨（W）的γ-TiAl基合金中研究了硅化物与β相的晶体取向关系，填补了含过渡元素（如W）合金中硅化物与基体取向关系的空白。 2. 揭示了硅含量（0.28–0.59at.%）和热处理工艺对硅化物析出形貌及分布的影响规律，提出了硅化物通过界面形核并优先在β相和α2相中生长的机制。 3. 发现Ti5Si3硅化物可通过多种取向关系与基体共存（如与β相的[2113]Ti5Si3//[010]β和(01￣10)Ti5Si3//(101)β），表明其析出行为受合金成分和热历史的共同调控。 | 3 | FALSE | [8 empty] | Ti–47Al–2W–0.54Si（at.%） | 铸态棒材（经HIP后处理） | [7 empty] | HIP（1260°C/172MPa/4h） |  | 稳定化处理（1102°C/0.1h + 913°C/4h） | [44 empty] | 高温结构材料 | 航空发动机、燃气轮机等高温部件 | 涡轮叶片、燃烧室组件 | 高温（≤850°C）、氧化性/蠕变载荷环境 | 1
e479e6ef7340c7e85b8a10e00740890a6c38e6a293499c20666c8ef6500ae4e0_5 | [5 empty] | /home/zjh/Cluster/project_0/data/e479e6ef7340c7e85b8a10e00740890a6c38e6a293499c20666c8ef6500ae4e0/lab_json.txt | SILICIDE PRECIPITATION IN A y-BASED Ti-47Al-2W-0.5Si ALLOY | W.M. Yin (CNR-ITM, Via Induno 10, 20092 Cinisello Balsamo, Italy; Institute of Metal Research, Chinese Academy of Sciences, Shenyang 110015, China); V. Lupine (CNR-ITM, Via Induno 10, 20092 Cinisello Balsamo, Italy) | 1. 首次在含钨（W）的γ-TiAl基合金中研究了硅化物与β相的晶体取向关系，填补了含过渡元素（如W）合金中硅化物与基体取向关系的空白。 2. 揭示了硅含量（0.28–0.59at.%）和热处理工艺对硅化物析出形貌及分布的影响规律，提出了硅化物通过界面形核并优先在β相和α2相中生长的机制。 3. 发现Ti5Si3硅化物可通过多种取向关系与基体共存（如与β相的[2113]Ti5Si3//[010]β和(01￣10)Ti5Si3//(101)β），表明其析出行为受合金成分和热历史的共同调控。 | 4 | FALSE | [8 empty] | Ti–47Al–2W–0.59Si（at.%） | 铸态棒材（经HIP后处理） | [7 empty] | HIP（1185°C/172MPa/4h） |  | 稳定化处理（1300°C/20h + 899°C/4h） | [44 empty] | 高温结构材料 | 航空发动机、燃气轮机等高温部件 | 涡轮叶片、燃烧室组件 | 高温（≤850°C）、氧化性/蠕变载荷环境 | 1
1c368bdf605f5d0a81c9a915cc90a174254b2b76ca9d1f1175f91343060805c3_1 | [5 empty] | /home/zjh/Cluster/project_0/data/1c368bdf605f5d0a81c9a915cc90a174254b2b76ca9d1f1175f91343060805c3/lab_json.txt | Metal Fabrication by Additive Manufacturing Using Laser and Electron Beam Melting Technologies | Lawrence E. Murr (Department of Metallurgical and Materials Engineering, The University of Texas at El Paso; W.M. Keck Center for 3D Innovation, The University of Texas at El Paso); Sara M. Gaytan (Department of Metallurgical and Materials Engineering, The University of Texas at El Paso; W.M. Keck Center for 3D Innovation, The University of Texas at El Paso); Diana A. Ramirez (Department of Metallurgical and Materials Engineering, The University of Texas at El Paso; W.M. Keck Center for 3D Innovation, The University of Texas at El Paso); Edwin Martinez (Department of Metallurgical and Materials Engineering, The University of Texas at El Paso; W.M. Keck Center for 3D Innovation, The University of Texas at El Paso); Jennifer Hernandez (Department of Metallurgical and Materials Engineering, The University of Texas at El Paso; W.M. Keck Center for 3D Innovation, The University of Texas at El Paso); Krista N. Amato (Department of Metallurgical and Materials Engineering, The University of Texas at El Paso; W.M. Keck Center for 3D Innovation, The University of Texas at El Paso); Patrick W. Shindo (Department of Metallurgical and Materials Engineering, The University of Texas at El Paso; W.M. Keck Center for 3D Innovation, The University of Texas at El Paso); Francisco R. Medina (Department of Metallurgical and Materials Engineering, The University of Texas at El Paso; W.M. Keck Center for 3D Innovation, The University of Texas at El Paso); Ryan B. Wicker (Department of Metallurgical and Materials Engineering, The University of Texas at El Paso; W.M. Keck Center for 3D Innovation, The University of Texas at El Paso) | 1. 微结构控制：通过调整SLM/EBM的扫描策略和工艺参数（如束流速度、能量密度），实现了非平衡微结构（如α'/β相、定向柱状晶）的精确控制；2. 复杂几何制造：利用CAD模型直接制造开孔蜂窝结构（如骨科植入物），突破了传统铸造/锻造的几何限制；3. 多功能材料设计：通过孔隙率调控实现材料弹性模量（E）与骨组织的匹配，解决应力屏蔽问题；4. 环境适应性：在氮气/氩气环境下调整冷却速率，实现相变控制（如17-4PH不锈钢中奥氏体/马氏体比例） | 0 | FALSE | [8 empty] | Ti–6Al–4V（wt.%）（：6% Al，4% V，余量 Ti） | 块状固态组件 | [7 empty] | EBM（电子束熔化）技术，真空环境（<10?? Torr），氦气辅助冷却（~10?2 Torr）；层间预热至~0.8Tm，最终熔融扫描速度~102 mm/s，束流5-10 mA |  |  |  | HRC 32 | HRC | [41 empty] | 航空结构、骨科植入物; 高温结构件; 生物医学、高温工程; 通用结构、生物医学; 电子/热管理 | 关节置换组件、轻量化航空结构件; 燃气轮机叶片、热交换器; 关节置换部件（如股骨植入物）; 手术工具、定制化植入物; 热交换器、导电部件 | 关节置换组件、轻量化航空结构件; 燃气轮机叶片、热交换器; 关节置换部件（如股骨植入物）; 手术工具、定制化植入物; 热交换器、导电部件 | 高比强度需求场景、生物兼容性环境; 高温氧化/腐蚀环境; 高耐磨/耐腐蚀环境; 中等温度/腐蚀环境; 高热导/电导需求场景 | 1
0ae35ce18e79a6ecee12a54028ca8ba9b9496a5ac034e30525d220cc31fce13e_2 | [5 empty] | /home/zjh/Cluster/project_0/data/0ae35ce18e79a6ecee12a54028ca8ba9b9496a5ac034e30525d220cc31fce13e/lab_json.txt | Al?O?/SUS304 Brazing via AgCuTi-W Composite as Active Filler | Cherng-Yuh Su (Department of Mechanical Engineering, National Taipei University of Technology, Taipei 106 Taiwan, Republic of China; Institute of Manufacturing Technology, National Taipei University of Technology, Taipei 106 Taiwan, Republic of China); Xie-Zongyang Zhuang (Institute of Manufacturing Technology, National Taipei University of Technology, Taipei 106 Taiwan, Republic of China); Cheng-Tang Pan (Department of Mechanical and Electro-Mechanical Engineering, Center for Nanoscience & Nanotechnology, National Sun Yat-Sen University, Kaohsiung 80424, Taiwan) | 1. W颗粒增强钎料：首次将W颗粒作为低热膨胀系数添加剂引入Ag-Cu-Ti活性钎料，通过形成Ti-W-O化合物优化界面反应层厚度；2. 热应力调控：W颗粒降低钎料CTE，缓解Al?O?/SUS304接头的残余应力，提升拉伸强度（与CuSil-ABA相当但工艺更优）；3. 界面反应机制：揭示Ti与W颗粒的逐步反应过程（Ti→Ti-W-O），并证明W含量增加会抑制Al?O?侧Ti?O?层的过度生长。 | 1 | FALSE |  | 10.8 |  | 未明确 | 未明确 | 1/2英寸拉脱试样 |  |  | 67.6Ag–26.4Cu–6Ti（wt.%） | 粉末（Ag-Cu-Ti合金粉末50 μm，W粉末2.6 μm） | [7 empty] | 粉末混合：Ag-Cu-Ti-W粉末与乙醇混合成糊状；钎焊工艺：真空炉（3.0×10?? Pa），温度930°C，保温时间30 min。 | [46 empty] | 航空航天; 通用工程结构; 陶瓷-金属连接 | 耐高温部件、电子封装基板; 连接Al?O?的金属基体; Al?O?/SUS304接头; 传统对比组 | 耐高温部件、电子封装基板; 连接Al?O?的金属基体; Al?O?/SUS304接头; 传统对比组 | 高温、低介电需求环境; 常规工业环境; 未明确 | 1
c349a4d5e085282b9f9f1e08c8af7ea48e591f35bbaa01b89e469b55f5e9fa17_1 | [5 empty] | /home/zjh/Cluster/project_0/data/c349a4d5e085282b9f9f1e08c8af7ea48e591f35bbaa01b89e469b55f5e9fa17/lab_json.txt | Cold Sprayed Tungsten Armor for Tokamak First Wall | Jan Cizek (等离子体物理研究所（捷克科学院）；布尔诺理工大学材料科学与工程学院); Monika Vilemova (等离子体物理研究所（捷克科学院）); Frantisek Lukac (等离子体物理研究所（捷克科学院）); Martin Koller (热力学研究所（捷克科学院）); Jan Kondas (Impact Innovations GmbH；米兰理工大学机械工程系); Reeti Singh (Impact Innovations GmbH) | 1. 首次成功制备厚度达78 μm的纯钨冷喷涂涂层；2. 开发出无氧化的W-Cr和W-Cr-Ti复合涂层制备工艺；3. 通过添加钛作为粘结相显著提升涂层沉积效率（厚度达1.1 mm）；4. 发现Cr/W机械合金化粉末形成的层状结构可缩短氧化元素扩散路径；5. 证明冷喷涂技术可满足核聚变装置第一壁防护涂层的界面质量和厚度要求 | 4 | FALSE | [7 empty] | 11.94 | W–10Cr–5Ti（wt.%）（85 W + 10 Cr + 5 Ti） | 涂层（基材为AISI 304钢） | [7 empty] | 冷喷涂（氮气主气5.0 MPa/1100℃），机械混合粉末 | [46 empty] | 核聚变 | 托卡马克 | 第一壁/偏滤器; 第一壁 | 高温等离子体辐照、真空环境; 高温氧化环境（事故工况）; 高温氧化及热机械载荷环境; 高温等离子体辐照环境 | 1
273baec4ee144816b4ae48dd672d50cee9a3607b06c7ca72f5cc069442265ec4_1 | [5 empty] | /home/zjh/Cluster/project_0/data/273baec4ee144816b4ae48dd672d50cee9a3607b06c7ca72f5cc069442265ec4/lab_json.txt | Analysis and comparison of the instability regimes in the processing maps generated using different instability criteria for Ti–6.5Al–3.5Mo–1.5Zr–0.3Si alloy | Xin Li (School of Aeronautical Manufacturing Engineering, Nanchang Hangkong University); Shiqiang Lu (School of Materials Science and Engineering, Nanchang Hangkong University); Kelu Wang (School of Aeronautical Manufacturing Engineering, Nanchang Hangkong University); M.W. Fu (Department of Mechanical Engineering, The Hong Kong Polytechnic University); Chunxiao Cao (Beijing Institute of Aeronautical Materials) | 1. 首次系统对比了Prasad、Murty和Malas准则对钛合金加工图中失稳区的预测差异；2. 确定了Ti-6.5Al-3.5Mo-1.5Zr-0.3Si合金的优选加工窗口（790-880°C/0.001-0.004 s?1和880-1100°C/0.001-0.1 s?1）；3. 发现Murty准则的预测精度略优于Prasad准则，两者均优于Malas准则；4. 通过微观组织验证建立了变形机制图，明确了β相区动态再结晶的稳定加工条件 | 0 | FALSE | [8 empty] | Ti–6.5Al–3.5Mo–1.5Zr–0.3Si（wt.%） | 圆柱形锻件（原始尺寸φ8×12mm） | [7 empty] | 棒材经1040°C/30min固溶处理后炉冷 | [5 empty] | THERMECMASTOR-Z热模拟机等温压缩（真应变0.7，温度750-1100°C，应变率0.001-10 s?1） | [40 empty] | 航空航天 | 航空发动机/机身结构 | 高温承力部件（如压气机盘、叶片等） | 中高温（750-1100°C）、动态载荷、复杂应力状态 | 1
d65dc917360fb76fc744b0c2f23414860f8e22ba6a1f7f869ef92814f0d9a716_3 | [5 empty] | /home/zjh/Cluster/project_0/data/d65dc917360fb76fc744b0c2f23414860f8e22ba6a1f7f869ef92814f0d9a716/lab_json.txt | New oxidation-resistant tungsten alloys for use in the nuclear fusion reactors | A Litnovsky (Forschungszentrum Jülich GmbH, Institut für Energie- und Klimaforschung, Germany); T Wegener (Forschungszentrum Jülich GmbH, Institut für Energie- und Klimaforschung, Germany); F Klein (Forschungszentrum Jülich GmbH, Institut für Energie- und Klimaforschung, Germany); Ch Linsmeier (Forschungszentrum Jülich GmbH, Institut für Energie- und Klimaforschung, Germany); M Rasinski (Forschungszentrum Jülich GmbH, Institut für Energie- und Klimaforschung, Germany); A Kreter (Forschungszentrum Jülich GmbH, Institut für Energie- und Klimaforschung, Germany); X Tan (Forschungszentrum Jülich GmbH, Germany；Hefei University of Technology, China); J Schmitz (Forschungszentrum Jülich GmbH, Institut für Energie- und Klimaforschung, Germany); J W Coenen (Forschungszentrum Jülich GmbH, Institut für Energie- und Klimaforschung, Germany); Y Mao (RWTH Aachen University, Germany); J Gonzalez-Julian (Forschungszentrum Jülich GmbH, Institut für Energie- und Klimaforschung, Germany); M Bram (Forschungszentrum Jülich GmbH, Institut für Energie- und Klimaforschung, Germany) | 1. 开发含钇（Y）的钨基智能合金：首次将Y引入W-Cr体系，显著提升氧化抗性（干/湿空气下均优于传统W-Cr-Ti合金）。2. 块体合金制备技术突破：采用机械合金化+FAST烧结工艺，实现纳米晶结构（晶粒尺寸<100 nm）和致密化（密度99.8%）。3. 等离子体兼容性验证：首次在DEMO相关条件下（氘等离子体，630°C）测试合金的等离子体侵蚀性能，证明其与纯钨相当。4. 氧化-等离子体联合测试：揭示等离子体暴露后合金仍保持优异氧化抗性，优于W-Cr-Ti系统。 | 3 | FALSE | [8 empty] | W–10.7Cr–1.1Ti（wt.%） | 薄膜（镀于蓝宝石基底） | [7 empty] | 多磁控溅射，厚度约3 μm。 | [46 empty] | 核聚变反应堆 | DEMO示范电厂 | 第一壁护甲材料（Plasma-Facing Components, PFCs） | 正常工况：高温等离子体（粒子注量高、中子辐照、热负荷>现有聚变装置）。事故工况：冷却失效+空气侵入（温度~1200°C，放射性W氧化物升华风险）。 | 1
309699d21d0976327058d43bb7474878e814320b121d2487ba19ede0077988d4_1 | [5 empty] | /home/zjh/Cluster/project_0/data/309699d21d0976327058d43bb7474878e814320b121d2487ba19ede0077988d4/lab_json.txt | Comparative interaction mechanisms for different laser systems with selected materials on titanium alloys | M.W. Turner (Rolls-Royce Compression Systems, Rolls Royce Plc., P.O. Box 3, Skipton Road, Barnoldswick, Lancs BB18 5RU, UK); P.L. Crouse (Laser Processing Research Centre, School of Mechanical, Aerospace and Civil Engineering, University of Manchester, Sackville Street, Manchester M60 1QD, UK); L. Li (Laser Processing Research Centre, School of Mechanical, Aerospace and Civil Engineering, University of Manchester, Sackville Street, Manchester M60 1QD, UK) | 1. 首次系统对比三种激光系统（Q-switched Nd:YAG、CW CO?、KrF excimer）与钛合金表面污染物（合成油、硅脂）的相互作用机制：提出紫外（248 nm）激光通过光解键断裂主导的烧蚀机制，而红外（10.6 μm）和近红外（1.06 μm）激光以热蒸发为主；发现硅脂仅可通过紫外激光完全挥发，其他激光会残留黏性物质，合成油因低沸点可被所有激光处理。2. 开发一维热力学模型：结合傅里叶热传导方程与氧化动力学模型，预测激光处理过程中的温度历史和氧化层厚度（如CO?激光导致200 nm氧化层，与实验观察一致）。3. 揭示工艺参数对表面化学的影响：短脉冲激光（如Nd:YAG和Excimer）因快速加热抑制氧化反应，而连续CO?激光因长作用时间导致显著氧化和二次反应。 |  | FALSE | [8 empty] | Ti–6Al–4V（wt.%） | [55 empty] | 航空航天 | 燃气轮机 | 钛合金部件（如压气机叶片、机匣） | 高温氧化环境；污染物环境（需去除液压油和密封剂等高黏附性污染物） | 1
ffc2d74224718fa7ea4270dc71826c5a34642360243824e24606e15f5b8c2a33_4 | [5 empty] | /home/zjh/Cluster/project_0/data/ffc2d74224718fa7ea4270dc71826c5a34642360243824e24606e15f5b8c2a33/lab_json.txt | Laser printing of micro-electronic communication systems for smart implants applications | C.G. Moura (CMEMS-UMinho, Universidade do Minho, Campus de Azurém, 4800-058 Guimar?es, Portugal); O. Carvalho (CMEMS-UMinho, Universidade do Minho, Campus de Azurém, 4800-058 Guimar?es, Portugal); V.H. Magalh?es (CMEMS-UMinho, Universidade do Minho, Campus de Azurém, 4800-058 Guimar?es, Portugal); R.S.F. Pereira (Federal Institute of Santa Catarina, IFSC, 88020-300 Florianópolis-SC, Brazil); M.F. Cerqueira (Centro de Física, Universidade do Minho, Campus de Gualtar, 4710-057 Braga, Portugal; International Iberian Nanotechnology Laboratory (INL), 4715 Braga, Portugal); L.M.V. Gon?alves (CMEMS-UMinho, Universidade do Minho, Campus de Azurém, 4800-058 Guimar?es, Portugal); R.M. Nascimento (Materials Science and Engineering Post-Graduate Program, UFRN, 59078-970 Natal, Brazil); F.S. Silva (CMEMS-UMinho, Universidade do Minho, Campus de Azurém, 4800-058 Guimar?es, Portugal) | 提出了一种混合方法（激光增材与减材结合）在钛基底上打印微导线；通过实验与数值模拟（COMSOL）结合评估了微导线的电阻率；对比了激光氧化与传统阳极氧化在绝缘层制备中的性能差异；首次将激光技术同时用于钛表面改性（氧化）和银粉末烧结，实现全激光工艺集成。 | 3 | FALSE | [8 empty] | Ti–6Al–4V（wt.%）（基底，Ag ≥99%纯度，230 nm粒度） | 钛合金基底（板材）+ 银粉末填充激光加工微腔的复合结构 | [7 empty] | 微腔加工：Nd:YAG激光（1064 nm波长，6 W功率，10次叠加扫描，扫描速度2-20 mm/s）；表面氧化：无氧化层；银导线烧结：热压烧结（960°C，1 bar真空压力） | [46 empty] | 生物医学植入物; 微电子系统 | 智能植入物（如骨科植入物）; 智能植入物 | 植入物本体及集成微电子系统基底; 植入物内部的导电微导线 | 人体内部（需长期生物相容性及抗腐蚀性）; 人体内部（低电流传导需求） | 1
8a98673d5385ea8352c7e8a3515fb0d316373fce8f626600e77dc526ef0d98f8_1 | [5 empty] | /home/zjh/Cluster/project_0/data/8a98673d5385ea8352c7e8a3515fb0d316373fce8f626600e77dc526ef0d98f8/lab_json.txt | Smart tungsten alloys as a material for the first wall of a future fusion power plant | A. Litnovsky (Forschungszentrum Jülich GmbH, Institut für Energie- und Klimaforschung—Plasmaphysik, 德国); T. Wegener (Forschungszentrum Jülich GmbH, Institut für Energie- und Klimaforschung—Plasmaphysik, 德国); F. Klein (Forschungszentrum Jülich GmbH, Institut für Energie- und Klimaforschung—Plasmaphysik, 德国); Ch. Linsmeier (Forschungszentrum Jülich GmbH, Institut für Energie- und Klimaforschung—Plasmaphysik, 德国); M. Rasinski (Forschungszentrum Jülich GmbH, Institut für Energie- und Klimaforschung—Plasmaphysik, 德国); A. Kreter (Forschungszentrum Jülich GmbH, Institut für Energie- und Klimaforschung—Plasmaphysik, 德国); B. Unterberg (Forschungszentrum Jülich GmbH, Institut für Energie- und Klimaforschung—Plasmaphysik, 德国); J.W. Coenen (Forschungszentrum Jülich GmbH, Institut für Energie- und Klimaforschung—Plasmaphysik, 德国); H. Du (Forschungszentrum Jülich GmbH, Ernst Ruska-Centre for Microscopy and Spectroscopy with Electrons, 德国；RWTH Aachen University, Central Facility for Electron Microscopy (GFE), 德国); J. Mayer (Forschungszentrum Jülich GmbH, Ernst Ruska-Centre for Microscopy and Spectroscopy with Electrons, 德国；RWTH Aachen University, Central Facility for Electron Microscopy (GFE), 德国); C. Garcia-Rosales (CEIT-IK4 Technology Center and Tecnun (University of Navarra), 西班牙); A. Calvo (CEIT-IK4 Technology Center and Tecnun (University of Navarra), 西班牙); N. Ordas (CEIT-IK4 Technology Center and Tecnun (University of Navarra), 西班牙) | 1. 自钝化智能钨合金设计：在等离子体运行中，合金表面优先溅射轻元素（Cr、Ti、Y），形成纯W层；事故条件下，合金元素形成致密氧化层（如Cr?O?），抑制W的氧化和放射性释放。2. 钇（Y）的引入：在W-Cr-Y合金中，Y通过稳定Cr?O?氧化层、降低晶界扩散速率，显著提升抗氧化性能（氧化速率比纯W低10?倍）。3. 块体合金制造技术突破：通过机械合金化（MA）+热等静压（HIP）工艺，成功制备纳米晶结构的W-Cr-Y块体合金，兼具等离子耐受性和事故安全性。 | 0 | FALSE | [8 empty] | W–10Cr–2Ti（wt.%） | 块体（粉末冶金制备） | [7 empty] | 机械合金化（MA）粉末混合 → 热等静压（HIP，1200°C，150 MPa，氩气环境） | 未提及 | 未提及 |  |  |  | 未提及 | [40 empty] | 核聚变能源 | 未来聚变发电厂（如DEMO） | 第一壁（Plasma-Facing Components, PFCs） | 正常运行：高能氘/氚等离子体辐照（离子能量210 eV，温度700°C级）；事故条件：空气侵入导致高温氧化（1000–1200°C，潮湿含氧环境） | 1
8a98673d5385ea8352c7e8a3515fb0d316373fce8f626600e77dc526ef0d98f8_2 | [5 empty] | /home/zjh/Cluster/project_0/data/8a98673d5385ea8352c7e8a3515fb0d316373fce8f626600e77dc526ef0d98f8/lab_json.txt | Smart tungsten alloys as a material for the first wall of a future fusion power plant | A. Litnovsky (Forschungszentrum Jülich GmbH, Institut für Energie- und Klimaforschung—Plasmaphysik, 德国); T. Wegener (Forschungszentrum Jülich GmbH, Institut für Energie- und Klimaforschung—Plasmaphysik, 德国); F. Klein (Forschungszentrum Jülich GmbH, Institut für Energie- und Klimaforschung—Plasmaphysik, 德国); Ch. Linsmeier (Forschungszentrum Jülich GmbH, Institut für Energie- und Klimaforschung—Plasmaphysik, 德国); M. Rasinski (Forschungszentrum Jülich GmbH, Institut für Energie- und Klimaforschung—Plasmaphysik, 德国); A. Kreter (Forschungszentrum Jülich GmbH, Institut für Energie- und Klimaforschung—Plasmaphysik, 德国); B. Unterberg (Forschungszentrum Jülich GmbH, Institut für Energie- und Klimaforschung—Plasmaphysik, 德国); J.W. Coenen (Forschungszentrum Jülich GmbH, Institut für Energie- und Klimaforschung—Plasmaphysik, 德国); H. Du (Forschungszentrum Jülich GmbH, Ernst Ruska-Centre for Microscopy and Spectroscopy with Electrons, 德国；RWTH Aachen University, Central Facility for Electron Microscopy (GFE), 德国); J. Mayer (Forschungszentrum Jülich GmbH, Ernst Ruska-Centre for Microscopy and Spectroscopy with Electrons, 德国；RWTH Aachen University, Central Facility for Electron Microscopy (GFE), 德国); C. Garcia-Rosales (CEIT-IK4 Technology Center and Tecnun (University of Navarra), 西班牙); A. Calvo (CEIT-IK4 Technology Center and Tecnun (University of Navarra), 西班牙); N. Ordas (CEIT-IK4 Technology Center and Tecnun (University of Navarra), 西班牙) | 1. 自钝化智能钨合金设计：在等离子体运行中，合金表面优先溅射轻元素（Cr、Ti、Y），形成纯W层；事故条件下，合金元素形成致密氧化层（如Cr?O?），抑制W的氧化和放射性释放。2. 钇（Y）的引入：在W-Cr-Y合金中，Y通过稳定Cr?O?氧化层、降低晶界扩散速率，显著提升抗氧化性能（氧化速率比纯W低10?倍）。3. 块体合金制造技术突破：通过机械合金化（MA）+热等静压（HIP）工艺，成功制备纳米晶结构的W-Cr-Y块体合金，兼具等离子耐受性和事故安全性。 | 2 | FALSE | [8 empty] | W–10Cr–0.6Y（wt.%） | 块体（纳米晶结构，晶粒尺寸90–110 nm） | [7 empty] | 机械合金化（MA）粉末混合 → 热等静压（HIP，1200°C，150 MPa，氩气环境） | 未提及 | 未提及 |  |  |  | 未提及 | [40 empty] | 核聚变能源 | 未来聚变发电厂（如DEMO） | 第一壁（Plasma-Facing Components, PFCs） | 正常运行：高能氘/氚等离子体辐照（离子能量210 eV，温度700°C级）；事故条件：空气侵入导致高温氧化（1000–1200°C，潮湿含氧环境） | 1
923945d9b5b4f5b7c28ca32ea4f299cfdef8e7b5144b9e23b403c2667b7b1b7c_1 | [5 empty] | /home/zjh/Cluster/project_0/data/923945d9b5b4f5b7c28ca32ea4f299cfdef8e7b5144b9e23b403c2667b7b1b7c/lab_json.txt | Crystallographic features of α variants and β phase for Ti-6Al-4V alloy fabricated by selective laser melting | Y. Yang (Key Laboratory of Optoelectronic Materials Chemistry and Physics, Fujian Institute of Research on the Structure of Matter, Chinese Academy of Science, Fuzhou 350002, China); Y.J. Liu (School of Engineering, Edith Cowan University, 270 Joondalup Drive, Joondalup, Perth, WA 6027, Australia); J. Chen (Department of Materials and Environment Chemistry, Arrhenius Laboratory, Stockholm University, S-106 91 Stockholm, Sweden); H.L. Wang (Titanium alloys department, Institute of Metal Research, Chinese Academy of Sciences, Shenyang 110016, China; Huandian Electric Power Research Institute, Hangzhou 310030, China); Z.Q. Zhang (Titanium alloys department, Institute of Metal Research, Chinese Academy of Sciences, Shenyang 110016, China); Y.J. Lu (Key Laboratory of Optoelectronic Materials Chemistry and Physics, Fujian Institute of Research on the Structure of Matter, Chinese Academy of Science, Fuzhou 350002, China); S.Q. Wu (Key Laboratory of Optoelectronic Materials Chemistry and Physics, Fujian Institute of Research on the Structure of Matter, Chinese Academy of Science, Fuzhou 350002, China); J.X. Lin (Key Laboratory of Optoelectronic Materials Chemistry and Physics, Fujian Institute of Research on the Structure of Matter, Chinese Academy of Science, Fuzhou 350002, China) | 1. 提出了一种基于极射赤面投影的手动重构方法，成功揭示了SLM制备Ti-6Al-4V合金中原始β相的<100>纤维织构；2. 发现SLMed合金中存在无法通过传统重构方法解析的随机取向区域，该区域为相邻熔池交叠区的异质形核产物；3. 揭示高温（905°C）热处理后晶界β相的析出遵循“原始β相→α变体→晶界β相”的逆相变路径，且与原始β相保持相同取向；4. 明确了α变体选择随热处理温度升高的演变规律，并定量分析了共享同一β相极点的α变体间的10.53°/[0001]取向差。 | 0 | FALSE | 1054.7 | 1098.2 | 6.1 | 25 | 0.001 | 标准拉伸试样，方向垂直于构建方向 | 111.8 |  | Ti–6Al–4V（wt.%）（，Bal Ti, 6.02 Al, 4.07 V, 0.015 Fe, 0.024 C, 0.010 Si, 0.11 O, 0.0072 N, 0.0014 H） | 选择性激光熔化（SLM）直接成形态（无后续热处理） | [7 empty] | 设备：ConceptLaser Mlab-R；参数：激光功率200 W，扫描速度1.5 m/s，层厚30 μm，填充间距75 μm，扫描策略为67°层间交替 | [20 empty] | 980 |  |  |  | 8.5 × 10?? K?1 | 30-1200 ℃ | [20 empty] | 航空航天（复杂形状结构件）; 生物医学（植入物或定制化部件） | 轻量化承力构件; 生物相容性植入体 | 飞机支架、发动机部件; 骨科或牙科植入物 | 高比强度要求的动态载荷环境; 生物体内腐蚀与疲劳耦合环境 | 1
0bed7e6acf32a4c434495c3aee105ce2a7816732bfb605ddddbbcbedc0989fc3_10 | [5 empty] | /home/zjh/Cluster/project_0/data/0bed7e6acf32a4c434495c3aee105ce2a7816732bfb605ddddbbcbedc0989fc3/lab_json.txt | Improvement in microstructure and high-temperature brittleness of laser-welded Ti-22Al-25Nb joints with the addition of TiB? powder | Kezhao Zhang (State Key Laboratory of Advanced Welding and Joining, Harbin Institute of Technology, China); Zhenglong Lei (State Key Laboratory of Advanced Welding and Joining, Harbin Institute of Technology, China); Longchang Ni (State Key Laboratory of Advanced Welding and Joining, Harbin Institute of Technology, China); Heng Zhou (State Key Laboratory of Advanced Welding and Joining, Harbin Institute of Technology, China); Yanbin Chen (State Key Laboratory of Advanced Welding and Joining, Harbin Institute of Technology, China) | 通过添加TiB?粉末改善高温脆性；晶粒细化与低角度晶界减少；TiB相增强机制；工艺优化。 | 9 | FALSE |  | 581.3 | 5.1 | 650 |  |  |  |  | Ti–22Al–25Nb（wt.%） | 焊接接头（板材） | [7 empty] | 激光添加焊接（激光功率1200 W，焊接速度0.3 m/min，光斑尺寸3 mm，氩气保护） | [46 empty] | 航空航天高温部件 | 高温结构件、焊接接头 | 发动机、热端部件 | 高温（≥650°C）、氧化性/机械载荷复合环境 | 1
0bed7e6acf32a4c434495c3aee105ce2a7816732bfb605ddddbbcbedc0989fc3_11 | [5 empty] | /home/zjh/Cluster/project_0/data/0bed7e6acf32a4c434495c3aee105ce2a7816732bfb605ddddbbcbedc0989fc3/lab_json.txt | Improvement in microstructure and high-temperature brittleness of laser-welded Ti-22Al-25Nb joints with the addition of TiB? powder | Kezhao Zhang (State Key Laboratory of Advanced Welding and Joining, Harbin Institute of Technology, China); Zhenglong Lei (State Key Laboratory of Advanced Welding and Joining, Harbin Institute of Technology, China); Longchang Ni (State Key Laboratory of Advanced Welding and Joining, Harbin Institute of Technology, China); Heng Zhou (State Key Laboratory of Advanced Welding and Joining, Harbin Institute of Technology, China); Yanbin Chen (State Key Laboratory of Advanced Welding and Joining, Harbin Institute of Technology, China) | 通过添加TiB?粉末改善高温脆性；晶粒细化与低角度晶界减少；TiB相增强机制；工艺优化。 | 10 | FALSE |  | 590.3 | 0 | 25 |  |  |  |  | Ti–22Al–25Nb（wt.%） | 焊接接头（板材） | [7 empty] | 激光添加焊接（激光功率1200 W，焊接速度0.3 m/min，光斑尺寸3 mm，氩气保护） | [46 empty] | 航空航天高温部件 | 高温结构件、焊接接头 | 发动机、热端部件 | 高温（≥650°C）、氧化性/机械载荷复合环境 | 1
b462d42c7abad942070153089bfe99e4e497e0bf9c34c6c9bca215d73a5d7a1d_1 | [5 empty] | /home/zjh/Cluster/project_0/data/b462d42c7abad942070153089bfe99e4e497e0bf9c34c6c9bca215d73a5d7a1d/lab_json.txt | 《Investigation into the dynamic mechanical properties of selective laser melted Ti-6Al-4V alloy at high strain rate tensile loading》 | Liu Yang (Faculty of Mechanical Engineering & Mechanics, Ningbo University, Ningbo, 315211, China); Pang Zhicong (Faculty of Mechanical Engineering & Mechanics, Ningbo University); Li Ming (Faculty of Mechanical Engineering & Mechanics, Ningbo University); Wang Yonggang (Faculty of Mechanical Engineering & Mechanics, Ningbo University); Wang Di (School of Mechanical and Automotive Engineering, South China University of Technology, Guangzhou 510640, China); Song Changhui (School of Mechanical and Automotive Engineering, South China University of Technology); Li Shuxin (Faculty of Mechanical Engineering & Mechanics, Ningbo University) | 1. 热处理对动态性能的调控：发现热处理通过 α'→α+β 相变和晶界球化，显著降低强度但提升塑性；2. 动态应变集中与断裂过程：首次通过全场应变测量（DIC）揭示了高应变率拉伸过程中应变从分散到局部集中的动态演化路径；3. 应变率敏感性机制：提出 SLM 制备 Ti-6Al-4V 的应变率敏感性源于 α/β 界面相的热激活变形行为，与位错滑移和孪生耦合相关。 | 0 | FALSE |  |  | 12.1 | 25 | 100 | 棒状（图2a,b） |  |  | Ti–6Al–4V（wt.%）（：~6.5 Al，~4.5 V，0.25 Fe，0.1 O，0.02 C，<0.01 H） | 选择性激光熔化件（直接制造，未热处理） | [7 empty] | SLM（激光功率 280 W，扫描速度 1200 mm/s，层厚 30 μm，扫描间距 120 μm） | [46 empty] | 航空与海洋工程 | 复杂结构部件（通过 SLM 制造）; 高动态载荷环境下的承力组件 | 高动态载荷环境下的承力组件; 发动机部件、船体结构 | 高应变率加载、动态冲击条件 | 1
b462d42c7abad942070153089bfe99e4e497e0bf9c34c6c9bca215d73a5d7a1d_4 | [5 empty] | /home/zjh/Cluster/project_0/data/b462d42c7abad942070153089bfe99e4e497e0bf9c34c6c9bca215d73a5d7a1d/lab_json.txt | 《Investigation into the dynamic mechanical properties of selective laser melted Ti-6Al-4V alloy at high strain rate tensile loading》 | Liu Yang (Faculty of Mechanical Engineering & Mechanics, Ningbo University, Ningbo, 315211, China); Pang Zhicong (Faculty of Mechanical Engineering & Mechanics, Ningbo University); Li Ming (Faculty of Mechanical Engineering & Mechanics, Ningbo University); Wang Yonggang (Faculty of Mechanical Engineering & Mechanics, Ningbo University); Wang Di (School of Mechanical and Automotive Engineering, South China University of Technology, Guangzhou 510640, China); Song Changhui (School of Mechanical and Automotive Engineering, South China University of Technology); Li Shuxin (Faculty of Mechanical Engineering & Mechanics, Ningbo University) | 1. 热处理对动态性能的调控：发现热处理通过 α'→α+β 相变和晶界球化，显著降低强度但提升塑性；2. 动态应变集中与断裂过程：首次通过全场应变测量（DIC）揭示了高应变率拉伸过程中应变从分散到局部集中的动态演化路径；3. 应变率敏感性机制：提出 SLM 制备 Ti-6Al-4V 的应变率敏感性源于 α/β 界面相的热激活变形行为，与位错滑移和孪生耦合相关。 | 3 | FALSE |  |  | 18.1 | 25 | 200 | 棒状（图2a,b） |  |  | Ti–6Al–4V（wt.%）（：~6.5 Al，~4.5 V，0.25 Fe，0.1 O，0.02 C，<0.01 H） | 热处理后的选择性激光熔化件 | [7 empty] | SLM（激光功率 280 W，扫描速度 1200 mm/s，层厚 30 μm，扫描间距 120 μm） |  | 真空环境，加热至 955°C 保温 1 小时后空冷 | [44 empty] | 航空与海洋工程 | 复杂结构部件（通过 SLM 制造）; 高动态载荷环境下的承力组件 | 高动态载荷环境下的承力组件; 发动机部件、船体结构 | 高应变率加载、动态冲击条件 | 1
c0b57d722223c33f8d7ad7e5cde406050631082b2dde8318fbc46ae3c11c2ca7_3 | [5 empty] | /home/zjh/Cluster/project_0/data/c0b57d722223c33f8d7ad7e5cde406050631082b2dde8318fbc46ae3c11c2ca7/lab_json.txt | Water droplet erosion of laser surface treated Ti-6Al4V | J.M. Robinson (Department of Materials, Imperial College of Science, Technology and Medicine, London SW7 2BP, UK); R.C. Reed (Department of Materials Science and Metallurgy, Pembroke Street, Cambridge CB2 3QZ, UK) | 首次系统研究激光表面处理（惰性气氛熔覆与氮气合金化）对Ti-6Al-4V水滴冲蚀性能的影响；揭示激光处理提高抗冲蚀性能的双重机制：马氏体组织对水力渗透侵蚀的抑制作用，表面硬度提升（惰性处理提高10%，氮化处理提高40%）；发现氮气合金化的局限性：TiN表层存在预制微裂纹，削弱其理论防护优势。 | 2 | FALSE | [8 empty] | Ti–6Al–4V（wt.%）（TiN） | 激光氮化层+熔覆层 | [7 empty] | CO2连续激光熔化（10%N2/Ar或20%N2/Ar气氛，功率密度~1×10^5 W/cm2，扫描速度20 mm/s，道次重叠率50%或75%） |  |  |  | 基体层：~550 HK，TiN表面层：≥1200 HK | Knoop硬度测试（50g载荷） | [41 empty] | 能源装备 | 大型蒸汽轮机 | 低压（LP）阶段叶片（包括过渡排L-1和末排L-0叶片） | 高温湿蒸汽环境（含超热水滴冲击），水滴冲击速度~500 m/s，水滴尺寸~100 μm，涉及损伤机制：水力渗透侵蚀、微裂纹扩展 | 1
df89b29bf9340e49bfe6534f87be1af880647162e6c0fdc14ef992c74c4f751b_1 | [5 empty] | /home/zjh/Cluster/project_0/data/df89b29bf9340e49bfe6534f87be1af880647162e6c0fdc14ef992c74c4f751b/lab_json.txt | Investigation into the microstructure and dynamic compressive properties of selective laser melted Ti–6Al–4V alloy with different heating treatments | Yang Liu (Faculty of Mechanical Engineering & Mechanics, Ningbo University; Key Laboratory of Impact and Safety Engineering, Ningbo University; Cardiff School of Engineering, Cardiff University); Huaizhong Xu (Faculty of Mechanical Engineering & Mechanics, Ningbo University); Lei Zhu (Faculty of Mechanical Engineering & Mechanics, Ningbo University); Xiaofeng Wang (Faculty of Mechanical Engineering & Mechanics, Ningbo University; Key Laboratory of Impact and Safety Engineering, Ningbo University); Quanquan Han (Cardiff School of Engineering, Cardiff University; School of Mechanical Engineering, Shandong University); Shuxin Li (Faculty of Mechanical Engineering & Mechanics, Ningbo University); Yonggang Wang (Faculty of Mechanical Engineering & Mechanics, Ningbo University; Key Laboratory of Impact and Safety Engineering, Ningbo University); Rossitza Setchi (Cardiff School of Engineering, Cardiff University); Di Wang (School of Mechanical and Automotive Engineering, South China University of Technology) | 1. 热处理工艺创新：通过固溶+时效处理（SAT）在α板条中析出纳米级α?（Ti?Al）颗粒，实现了强度与塑性的协同提升；2. 动态性能机制：揭示了SLM Ti-6Al-4V在高应变率（>1500/s）下的应力坍塌现象及绝热剪切带主导的失效模式；3. 能量吸收优化：SAT样品在动态冲击下表现出最高的能量吸收能力（58.4 kJ/m3），优于原始态和仅固溶处理样品。 | 0 | FALSE | [6 empty] | 135 |  | Ti–6Al–4V（wt.%） | SLM直接成型件（无后续加工） | [7 empty] | 选择性激光熔化（SLM），参数：激光功率280 W，扫描速度1200 mm/s，层厚30 μm，扫描间距120 μm |  | 无热处理（as-built状态） | [5 empty] | 1320 |  |  | 10?3/s至10?1/s | [35 empty] | 航空航天; 汽车工程; 海洋工程 | 飞机发动机高温部件; 复杂结构件 | 叶片、压气机盘; 需抗冲击设计 | 高温（可达600°C）、动态冲击载荷（如鸟撞事故）; 动态冲击载荷（如鸟撞事故）; 腐蚀性海洋环境 | 1
6d31298435913296d2892d811857615742c828f0db8914b00619bb5f21cd06c7_2 | [5 empty] | /home/zjh/Cluster/project_0/data/6d31298435913296d2892d811857615742c828f0db8914b00619bb5f21cd06c7/lab_json.txt | Mechanical Properties and Microstructure of Laser Welded Ti–6Al–2Sn–4Zr–2Mo (Ti6242) Titanium Alloy | A. Chamanfar*, A. Ventura, W.Z. Misiolek (Lehigh University材料科学与工程系金属成形研究所（美国宾夕法尼亚州伯利恒）); T. Pasang (奥克兰理工大学机械工程系（新西兰奥克兰）) | ① 首次系统研究Ti6242钛合金激光焊接接头的力学性能与微观结构关系；② 揭示焊接接头强度低于母材的异常现象，提出孔隙和咬边缺陷主导机制；③ 通过EPMA证实激光焊接过程无元素烧损现象；④ 建立硬度梯度-微观组织演变（α'马氏体/α相含量变化）的定量关系 | 1 | FALSE | 775 | 977 | 13.4 | 25 | 3×10^-3 | 跨焊缝试样 |  |  | Ti–6.20Al–1.95Sn–3.80Zr–2Mo–0.08Si–0.021C–0.008N–0.06O–0.0016H（wt.%） | 激光焊接板材（FZ宽度466±11μm，HAZ总宽460±9μm） | [7 empty] | 激光焊接（3kW功率，100mm/s速度，Ar保护气20-30L/min） |  |  |  | FZ：435±6 HV；HAZ-A区：391±4 HV；HAZ-B区：334±10 HV | 维氏硬度 | [41 empty] | 航空发动机/发电用燃气轮机 | 高温段结构部件 | 涡轮盘、叶轮、加力燃烧室壳体、热端机身结构 | 最高538℃氧化/腐蚀环境，承受热机械疲劳载荷 | 1
957ccfdc3b872d9a66b9a153805bf75f29ddca01cc2329a3e95cf0850afac274_2 | [5 empty] | /home/zjh/Cluster/project_0/data/957ccfdc3b872d9a66b9a153805bf75f29ddca01cc2329a3e95cf0850afac274/lab_json.txt | Surface Integrity of machined additively manufactured Ti alloys | Giovanna Rotella (Department of Environmental and Chemical Engineering, University of Calabria, Italy); Stano Imbrogno (Department of Mechanical, Energy and Management Engineering, University of Calabria, Italy); Sebastiano Candamano (Department of Environmental and Chemical Engineering, University of Calabria, Italy); Domenico Umbrello (Department of Mechanical, Energy and Management Engineering, University of Calabria, Italy) | 1. 首次系统比较EBM、DMLS和传统锻造Ti6Al4V的车削加工对表面完整性的影响，揭示AM材料与传统材料的加工响应差异；2. 证明传统车削参数对AM材料表面质量不足，需重新优化；3. 通过微观分析明确AM材料加工后表面硬度提升机理（如α-层片细化）。 | 1 | FALSE | [8 empty] | Ti–6Al–4V（wt.%） | 棒材 | [7 empty] | DMLS工艺：氩气保护（流量40 L/min），层厚50 μm，激光功率195 W，扫描速度225 mm/s，形成α'马氏体组织。HIP处理：热等静压消除残余应力并减少孔隙。 |  | HIP处理：热等静压消除残余应力并减少孔隙。 |  | 4.46 ± 0.31 GPa | Berkovic压头，载荷20 mN，保持时间10 s | [41 empty] | 航空航天、医疗植入物 | AM制造的近净形零件 | 涡轮叶片、骨科植入体 | 高力学载荷、潜在腐蚀或疲劳环境 | 1
d100da23b5621fe7e88709c5ad5ad822e16452d0ef6ce852217d561031c01b2c_1 | [5 empty] | /home/zjh/Cluster/project_0/data/d100da23b5621fe7e88709c5ad5ad822e16452d0ef6ce852217d561031c01b2c/lab_json.txt | Ultrasonic Hot Powder Compaction of Ti-6Al-4V | Rezvan Abedini (Amirkabir University of Technology); Amir Abdullah (Department of Mechanical Engineering, Amirkabir University of Technology, Tehran, Iran); Yunes Alizadeh (Amirkabir University of Technology) | 首次将超声振动应用于Ti-6Al-4V热粉末压实，通过应力叠加、声软化及摩擦减少机制提高致密化效率；降低工艺温度与压力需求，减少残余应力和杂质风险；提高最终性能（密度提升7.7%，硬度提升50%，弯曲强度提高约2倍）；揭示超声作用机制（位错蠕变和扩散加速，孔隙率降低，微观结构均匀性改善） | 0 | FALSE | [8 empty] | Ti–6Al–4V（wt.%） | 粉末→致密化块体 | [7 empty] | 超声辅助热粉末压实（温度范围：750–950°C，压力范围：10–30 MPa，超声功率：100–500 W），氩气保护环境，加热速率50°C/min，保温10分钟；预合金化Ti-6Al-4V粉末（颗粒尺寸<45 μm） |  |  |  | 450 HV | 维氏硬度 | [41 empty] | 航空航天; 医疗植入物; 高强结构件 | 发动机; 骨科植入物; 耐高温结构件 | 发动机部件; 骨科植入物; 耐高温结构件 | 高温（750–950°C）、高应力（30 MPa）、抗氧化/腐蚀环境（氩气保护） | 1
eae90302c965340a61ecabfbdc5870ee8fbbaf53e7ff2900da51c5ffef0f4d6c_1 | /home/wsj/ti/result_1000/split_output_folder/eae90302c965340a61ecabfbdc5870ee8fbbaf53e7ff2900da51c5ffef0f4d6c/_page_4_Figure_6+sub0+sem.jpeg | /home/wsj/ti/result_1000/title_repair_output_folder/eae90302c965340a61ecabfbdc5870ee8fbbaf53e7ff2900da51c5ffef0f4d6c/_page_4_Figure_6.jpeg | eae90302c965340a61ecabfbdc5870ee8fbbaf53e7ff2900da51c5ffef0f4d6c | **Figure 1.** Light optical microscopy (LOM) of (**a**) the upper region and of (**b**) the entire central cross section of a Ti-64 sample along the SLM building direction. Backscattered electron mode-scanning electron microscopy (BSE-SEM) images are shown, corresponding to selected regions of the microstructure for (**c**) *z* ~ 10 mm (top); (**d**) *z* ~ 5 mm (center) and (**e**) *z* ~ 0 mm (bottom). **Figure 1.** Light optical microscopy (LOM) of (**a**) the upper region and of (**b**) the entire central cross section of a Ti-64 sample along the SLM building direction. Backscattered electron mode-scanning electron microscopy (BSE-SEM) images are shown, corresponding to selected regions of the microstructure for (**c**) *z* ~10 mm (top); (**d**) *z* ~5 mm (center) and (**e**) *z* ~0 mm (bottom). | sem | /home/zjh/Cluster/project_0/data/eae90302c965340a61ecabfbdc5870ee8fbbaf53e7ff2900da51c5ffef0f4d6c/lab_json.txt | Inducing Stable α + β Microstructures during Selective Laser Melting of Ti-6Al-4V Using Intensified Intrinsic Heat Treatments | Pere Barriobero-Vila (德国航空航天中心材料研究所（DLR）；维也纳工业大学材料科学与技术研究所); Joachim Gussone (德国航空航天中心材料研究所（DLR）); Jan Haubrich (德国航空航天中心材料研究所（DLR）); Stefanie Sandl?bes (亚琛工业大学物理冶金与金属物理系); Julio Cesar Da Silva (欧洲同步辐射设施（ESRF）); Peter Cloetens (欧洲同步辐射设施（ESRF）); Norbert Schell (亥姆霍兹盖斯特哈赫特研究中心); Guillermo Requena (德国航空航天中心材料研究所（DLR）；亚琛大学航空航天工程金属结构与材料系统研究所) | 1. 通过选择性激光熔化（SLM）结合强化内热处理（IHT），在制造过程中直接诱导Ti-6Al-4V的α'马氏体分解为均匀细小的α+β层状结构，无需后热处理；2. 利用紧密舱距（40 μm）增加激光暴露时间，实现β相的3D互联网络，提升微观结构稳定性和力学性能；3. 首次通过同步辐射全息X射线计算机断层扫描（HXCT）揭示β相的纳米级三维连通性，为增材制造钛合金的微观设计提供新见解。 | 0 | FALSE | [8 empty] | Ti–6Al–4V（wt.%）（，Al 6%，V 4%，O ≤0.2%） | 选择性激光熔化（SLM）制造件（立方体10×10×10 mm3） | [7 empty] | 激光功率175 W，扫描速度600 mm/s，舱距40 μm，层厚30 μm，平台温度200°C，氩气保护；扫描策略：锯齿形扫描，每层旋转90°。 |  | 无后续热处理，通过强化内热处理（IHT）在制造过程中实现α'→α+β分解。 |  | 420 ±10 HV 0.2 | 维氏硬度（HV 0.2，载荷200g） | [41 empty] | 航空航天、生物医学（结构部件） |  | 复杂几何形状的轻量化部件（如仿生结构、内部冷却通道）; 需高疲劳抗性和功能优化的承力部件 | 常规结构材料环境（常温至中温） | 1
970bebdc24e294b3fd28c1fd107512f92ef2971d1a88ef3996e73877083b78f9_2 | [5 empty] | /home/zjh/Cluster/project_0/data/970bebdc24e294b3fd28c1fd107512f92ef2971d1a88ef3996e73877083b78f9/lab_json.txt | The positive effect of hot isostatic pressing on improving the anisotropies of bending and impact properties in selective laser melted Ti?6Al?4V alloy | Ming-Wei Wu (国立台北科技大学材料与矿物资源工程系); Pang-Hsin Lai (国立台北科技大学材料与矿物资源工程系) | 1. 首次系统揭示了热等静压处理对SLM成形Ti-6Al-4V合金弯曲和冲击性能各向异性的改善作用；2. 通过X射线断层扫描明确盘状缺陷的形貌特征及其对力学性能的影响机制；3. 证明HIP处理可实现α'马氏体向α+β层状组织的完全转变，同时消除成形缺陷；4. 发现HIP处理后垂直/水平试样的TRS差异从48%降至3%，冲击能量差异从100%降至14%。 | 1 | FALSE | [7 empty] | 4.39 | Ti–6Al–4V（wt.%） | 水平构建（H方向）的as-built状态 | [7 empty] | 选择性激光熔化（SLM）参数：激光功率225W，扫描速度658 mm/s，层厚50μm，间距120μm |  | 无后续加工 |  | 42 HRC | HRC | [32 empty] | 10 | 25 ℃ | V型缺口 | [6 empty] | 复杂三维结构金属部件制造 | 选择性激光熔化（SLM）设备 | 定制化复杂几何结构部件 | 航空航天、生物医疗等领域（推测） | 1
c0b57d722223c33f8d7ad7e5cde406050631082b2dde8318fbc46ae3c11c2ca7_2 | [5 empty] | /home/zjh/Cluster/project_0/data/c0b57d722223c33f8d7ad7e5cde406050631082b2dde8318fbc46ae3c11c2ca7/lab_json.txt | Water droplet erosion of laser surface treated Ti-6Al4V | J.M. Robinson (Department of Materials, Imperial College of Science, Technology and Medicine, London SW7 2BP, UK); R.C. Reed (Department of Materials Science and Metallurgy, Pembroke Street, Cambridge CB2 3QZ, UK) | 首次系统研究激光表面处理（惰性气氛熔覆与氮气合金化）对Ti-6Al-4V水滴冲蚀性能的影响；揭示激光处理提高抗冲蚀性能的双重机制：马氏体组织对水力渗透侵蚀的抑制作用，表面硬度提升（惰性处理提高10%，氮化处理提高40%）；发现氮气合金化的局限性：TiN表层存在预制微裂纹，削弱其理论防护优势。 | 1 | FALSE | [8 empty] | Ti–6Al–4V（wt.%） | 激光熔覆层（惰性气氛处理） | [7 empty] | CO2连续激光熔化（100% Ar气氛，功率密度~1×10^5 W/cm2，扫描速度20 mm/s，道次重叠率50%或75%） |  |  |  | ~420 HK | Knoop硬度测试（50g载荷） | [41 empty] | 能源装备 | 大型蒸汽轮机 | 低压（LP）阶段叶片（包括过渡排L-1和末排L-0叶片） | 高温湿蒸汽环境（含超热水滴冲击），水滴冲击速度~500 m/s，水滴尺寸~100 μm，涉及损伤机制：水力渗透侵蚀、微裂纹扩展 | 1
eae90302c965340a61ecabfbdc5870ee8fbbaf53e7ff2900da51c5ffef0f4d6c_2 | [5 empty] | /home/zjh/Cluster/project_0/data/eae90302c965340a61ecabfbdc5870ee8fbbaf53e7ff2900da51c5ffef0f4d6c/lab_json.txt | Inducing Stable α + β Microstructures during Selective Laser Melting of Ti-6Al-4V Using Intensified Intrinsic Heat Treatments | Pere Barriobero-Vila (德国航空航天中心材料研究所（DLR）；维也纳工业大学材料科学与技术研究所); Joachim Gussone (德国航空航天中心材料研究所（DLR）); Jan Haubrich (德国航空航天中心材料研究所（DLR）); Stefanie Sandl?bes (亚琛工业大学物理冶金与金属物理系); Julio Cesar Da Silva (欧洲同步辐射设施（ESRF）); Peter Cloetens (欧洲同步辐射设施（ESRF）); Norbert Schell (亥姆霍兹盖斯特哈赫特研究中心); Guillermo Requena (德国航空航天中心材料研究所（DLR）；亚琛大学航空航天工程金属结构与材料系统研究所) | 1. 通过选择性激光熔化（SLM）结合强化内热处理（IHT），在制造过程中直接诱导Ti-6Al-4V的α'马氏体分解为均匀细小的α+β层状结构，无需后热处理；2. 利用紧密舱距（40 μm）增加激光暴露时间，实现β相的3D互联网络，提升微观结构稳定性和力学性能；3. 首次通过同步辐射全息X射线计算机断层扫描（HXCT）揭示β相的纳米级三维连通性，为增材制造钛合金的微观设计提供新见解。 | 1 | FALSE | [8 empty] | Ti–6Al–4V（wt.%）（，Al 6%，V 4%，O ≤0.2%） | 选择性激光熔化（SLM）制造件（立方体10×10×10 mm3） | [7 empty] | 激光功率175 W，扫描速度600 mm/s，舱距40 μm，层厚30 μm，平台温度200°C，氩气保护；扫描策略：锯齿形扫描，每层旋转90°。 |  | 无后续热处理，顶部区域因快速冷却形成α'马氏体。 |  | 425–475 HV 0.05 | 维氏硬度（HV 0.05，载荷50g） | [41 empty] | 航空航天、生物医学（结构部件） |  | 复杂几何形状的轻量化部件（如仿生结构、内部冷却通道）; 需高疲劳抗性和功能优化的承力部件 | 常规结构材料环境（常温至中温） | 1
fa6b7d28bbb4401cc9cc56f29515faf7dcf329d3419f2c22485fb69ff1b53700_4 | [5 empty] | /home/zjh/Cluster/project_0/data/fa6b7d28bbb4401cc9cc56f29515faf7dcf329d3419f2c22485fb69ff1b53700/lab_json.txt | Effect of tungsten additions on the mechanical properties of Ti-6Al-4V | Heeman Choe (Department of Materials Science and Engineering, Northwestern University, USA); Susan M. Abkowitz (Dynamet Technology Inc., USA); Stanley Abkowitz (Dynamet Technology Inc., USA); David C. Dunand (Department of Materials Science and Engineering, Northwestern University, USA) | 1. 首次系统研究W粉末尺寸（0.7-250 μm）对Ti-6Al-4V中W溶解度的调控机制： - 细粉（<2 μm）完全溶解形成固溶合金 - 中粉（12-45 μm）部分溶解形成合金化复合材料 - 粗粉（250 μm）几乎不溶解形成复合材 2. 揭示溶解态W的固溶强化效率显著高于未溶解W颗粒的复合材料强化： - 完全溶解合金的屈服强度提升20%（vs 粗颗粒复合材仅5%） - 提出"固溶强化主导"的增强机制 3. 发现W添加对塑性的差异化影响： - 完全溶解合金保持14%延伸率（与基体相当） - 含未溶解颗粒的复合材延伸率下降37% | 3 | FALSE | 1101 | 1130 | 1.6 | 25 | 6.2×10^-3 | ASTM E-8标准试样 | 113 | 4.79 | Ti–6Al–4V–6Al–4V（wt.%） | 棒材 | [7 empty] | 粉末冶金（冷等静压379 MPa + 1230°C真空烧结4h + 900°C/100 MPa热等静压2h） |  |  |  | 426 HV | 显微硬度 |  | 1120 |  | 18.1 | 25 | 1×10^-4 s^-1 | [35 empty] | 生物医学植入物 | 骨替换假体 | 关节头、骨钉等承重部件 |  | 1
fa6b7d28bbb4401cc9cc56f29515faf7dcf329d3419f2c22485fb69ff1b53700_5 | [5 empty] | /home/zjh/Cluster/project_0/data/fa6b7d28bbb4401cc9cc56f29515faf7dcf329d3419f2c22485fb69ff1b53700/lab_json.txt | Effect of tungsten additions on the mechanical properties of Ti-6Al-4V | Heeman Choe (Department of Materials Science and Engineering, Northwestern University, USA); Susan M. Abkowitz (Dynamet Technology Inc., USA); Stanley Abkowitz (Dynamet Technology Inc., USA); David C. Dunand (Department of Materials Science and Engineering, Northwestern University, USA) | 1. 首次系统研究W粉末尺寸（0.7-250 μm）对Ti-6Al-4V中W溶解度的调控机制： - 细粉（<2 μm）完全溶解形成固溶合金 - 中粉（12-45 μm）部分溶解形成合金化复合材料 - 粗粉（250 μm）几乎不溶解形成复合材 2. 揭示溶解态W的固溶强化效率显著高于未溶解W颗粒的复合材料强化： - 完全溶解合金的屈服强度提升20%（vs 粗颗粒复合材仅5%） - 提出"固溶强化主导"的增强机制 3. 发现W添加对塑性的差异化影响： - 完全溶解合金保持14%延伸率（与基体相当） - 含未溶解颗粒的复合材延伸率下降37% | 4 | FALSE | 944 | 1012 | 9.1 | 25 | 6.2×10^-3 | ASTM E-8标准试样 | 114 | 4.85 | Ti–6Al–4V–6Al–4V（wt.%） | 棒材 | [7 empty] | 粉末冶金（冷等静压379 MPa + 1230°C真空烧结4h + 900°C/100 MPa热等静压2h） |  |  |  | 376 HV | 显微硬度 |  | 910 |  | 22.3 | 25 | 1×10^-4 s^-1 | [35 empty] | 生物医学植入物 | 骨替换假体 | 关节头、骨钉等承重部件 |  | 1
2bbd60aa0db21125dcef10c487aecd6944716f50245564af3e2e70161ec1dc51_1 | [5 empty] | /home/zjh/Cluster/project_0/data/2bbd60aa0db21125dcef10c487aecd6944716f50245564af3e2e70161ec1dc51/lab_json.txt | Fabrication and characterization of selective laser melting printed Ti–6Al–4V alloys subjected to heat treatment for customized implants design | Mengke Wang (北京大学口腔医学院第二门诊部（中国北京，100081）；北京大学口腔医学院国家口腔数字化医疗技术与材料工程实验室（中国北京，100081）); Yuwei Wu (北京大学口腔医学院第二门诊部（中国北京，100081）；北京大学口腔医学院国家口腔数字化医疗技术与材料工程实验室（中国北京，100081）); Songhe Lu (北京大学口腔医学院第二门诊部（中国北京，100081）；北京大学口腔医学院国家口腔数字化医疗技术与材料工程实验室（中国北京，100081）); Tong Chen (北京大学口腔医学院第二门诊部（中国北京，100081）；北京大学口腔医学院国家口腔数字化医疗技术与材料工程实验室（中国北京，100081）); Yijiao Zhao (北京大学口腔医学院国家口腔数字化医疗技术与材料工程实验室（中国北京，100081）); Hu Chen (北京大学口腔医学院国家口腔数字化医疗技术与材料工程实验室（中国北京，100081）); Zhihui Tang (北京大学口腔医学院第二门诊部（中国北京，100081）；北京大学口腔医学院国家口腔数字化医疗技术与材料工程实验室（中国北京，100081）) | 表面性能优化：通过820°C退火处理，SLM打印的Ti-6Al-4V合金表面形成金红石型TiO?层，显著提升亲水性（接触角从79.25°降至37.54°）和粗糙度均匀性（Ra、Rz、Rq稳定性提高）；微观结构均质化：热处理将α′-马氏体转变为α+β层状平衡结构，改善力学性能（纳米硬度提升2.36倍）；生物相容性增强：热处理的表面促进人骨髓间充质干细胞（hBMSCs）的黏附、铺展和增殖（OD450值显著高于未处理组）；临床应用潜力：为定制化骨科和牙科植入物提供了一种低成本、高效的SLM后处理方案。 | 0 | FALSE | [6 empty] | 113.21 |  | Ti–6Al–4V（wt.%） | SLM打印件（圆柱形，直径15 mm，高度2 mm） | [7 empty] | 选择性激光熔化（激光功率95 W，扫描速度900 mm/s，光斑尺寸40 μm，层厚30 μm，氩气保护） |  | 未进行热处理 |  | 4.11 ± 0.92 GPa | 纳米压痕 | [41 empty] | 骨科和牙科植入物（长期承重骨植入体） | 选择性激光熔化（SLM）设备（Mlab Cusing R） | 定制化复杂几何形状植入物（如圆柱形骨板） | 人体生理环境（需耐腐蚀、生物相容性及力学稳定性） | 1
2cfe0a5f35a5d6d320bde2142a6433f4331880c994512e5512349465fc79c870_2 | [5 empty] | /home/zjh/Cluster/project_0/data/2cfe0a5f35a5d6d320bde2142a6433f4331880c994512e5512349465fc79c870/lab_json.txt | Role of molten pool mode on formability, microstructure and mechanical properties of selective laser melted Ti-6Al-4V alloy | Jingjing Yang (Wuhan National Laboratory for Optoelectronics, Huazhong University of Science and Technology, Wuhan 430074, PR China); Jie Han (Wuhan National Laboratory for Optoelectronics, Huazhong University of Science and Technology, Wuhan 430074, PR China); Hanchen Yu (Wuhan National Laboratory for Optoelectronics, Huazhong University of Science and Technology, Wuhan 430074, PR China); Jie Yin (Wuhan National Laboratory for Optoelectronics, Huazhong University of Science and Technology, Wuhan 430074, PR China); Ming Gao (Wuhan National Laboratory for Optoelectronics, Huazhong University of Science and Technology, Wuhan 430074, PR China); Zemin Wang (Wuhan National Laboratory for Optoelectronics, Huazhong University of Science and Technology, Wuhan 430074, PR China); Xiaoyan Zeng (Wuhan National Laboratory for Optoelectronics, Huazhong University of Science and Technology, Wuhan 430074, PR China) | 1. 首次系统研究了选择性激光熔化（SLM）中熔池模式（keyhole与conduction）对Ti-6Al-4V合金成形性、显微组织和力学性能的影响；2. 提出了改进的keyhole模式阈值模型（基于归一化焓值），综合考虑了激光功率、扫描速度、层厚和光束尺寸，实验验证表明模型与结果高度吻合；3. 揭示了keyhole模式下多重热循环导致α层片与α′马氏体共存，从而提升延展性；而conduction模式下单一热历史形成纯α′马氏体，导致更高成形性但更低延展性；4. 明确了keyhole模式与conduction模式的工艺窗口，为SLM参数选择提供理论指导。 | 1 | FALSE | 1100 | 1300 | 4.1 | 25 |  | 板状试样 |  |  | Ti–6Al–4V（wt.%）（: Ti余量，Al 6.29±0.13 ，V 4.26±0.29） | SLMed立方体样品（粉末床熔融成形） | [7 empty] | 选择性激光熔化 (SLM)，参数: 激光功率200 W，扫描速度600–1000 mm/s，层厚20 μm，填充间距70 μm | 无 | 无明确热处理 |  | ~400 HV | 维氏硬度 | 无 | [40 empty] | 航空航天、汽车、能源、医疗植入 | 复杂形状结构件 | 航空发动机部件、生物医学植入物 | 高比强度、耐腐蚀、高温环境 | 1
6232c25d54c6208139dec0b80b5f5387c2ca4e74ff2c976a1917ef64503f750e_1 | [5 empty] | /home/zjh/Cluster/project_0/data/6232c25d54c6208139dec0b80b5f5387c2ca4e74ff2c976a1917ef64503f750e/lab_json.txt | Material saving and cost reduction with hot forming of U-shaped titanium part | L. Stutz, W. Beck, S. Arends (FormTech GmbH, Mittelwendung 26, 28844 Weyhe, Germany); M. Horstmann, Volker Ventzke, N. Kashaev (Helmholtz-Zentrum Geesthacht, Institute of Materials Research, Materials Mechanics, Max-Planck-Stra?e 1, 21502 Geesthacht, Germany) | 开发新型热深冲工艺：在750–890°C范围内单次冲压成形U形钛合金部件，替代传统超塑性气胀成形，显著缩短工艺时间并提高效率；验证性能稳定性：热深冲后的部件力学性能（拉伸、疲劳）与原始板材接近，残余应力低，厚度公差严格；降低成本与材料损耗：通过单步成形减少多步冷成形所需的中间退火和材料浪费，适应航空结构件轻量化需求 | 0 | FALSE | 986 | 1086 | 19 | 25 | 0.5 %/min |  |  |  | Ti–6Al–4V（wt.%） | 板材（厚度2.55 mm） |  |  |  |  | 750 | 25 | 10^7循环 | 商用钛合金板材，平均晶粒尺寸3 μm（通过线切割法测定） | [46 empty] | 航空航天 | 飞机舱门周边组件、CFPR-钛合金混合结构件 | 飞机门周围部件、结构连接件、CFRP金属连接件 | 高比强度、耐腐蚀、抗疲劳的航空结构环境，需与CFRP兼容（避免电偶腐蚀） | 1
8b0c2c32c4e61a9c4d28d55b83fe1b2b9490f664be3a4236ee3ed59bd146c51e_1 | [5 empty] | /home/zjh/Cluster/project_0/data/8b0c2c32c4e61a9c4d28d55b83fe1b2b9490f664be3a4236ee3ed59bd146c51e/lab_json.txt | Heat Treatment Degrading the Corrosion Resistance of Selective Laser Melted Ti-6Al-4V Alloy | Nianwei Dai (Shanghai Key Laboratory of Materials Protection and Advanced Materials in Electric Power, Shanghai University of Electric Power, Shanghai 200090, PR China; Department of Materials Science, Fudan University, Shanghai 200433, PR China); (Shanghai Key Laboratory of Materials Protection and Advanced Materials in Electric Power, Shanghai University of Electric Power, Shanghai 200090, PR China); Yang Chen (Shanghai Key Laboratory of Materials Protection and Advanced Materials in Electric Power, Shanghai University of Electric Power, Shanghai 200090, PR China); Lai-Chang Zhang (School of Engineering, Edith Cowan University, Joondalup, Perth WA 6027, Australia) | 首次发现热处理虽能消除SLM制备Ti-6Al-4V合金中的非平衡针状α'马氏体，但反而降低其耐腐蚀性，与预期相反；揭示了晶粒尺寸增大（由热处理引起）是腐蚀速率升高的主导因素，而非β相含量的增加；明确了SLM合金在含Cl?环境中的腐蚀行为与微观结构演变的直接关联，为优化增材制造工艺提供了新视角。 | 0 | FALSE | [8 empty] | Ti–6Al–4V（wt.%）（：0.01 C, 0.002 H, 0.14 O, 0.02 N, 0.22 Fe, 6.25 Al, 4.04 V，余量Ti） | 块状试样（10 mm × 10 mm × 10 mm立方体） | [7 empty] | 选择性激光熔化（SLM），使用MTT SLM 250 HL设备，激光波长1070 nm，激光功率200 W，扫描速度1250 mm/s，层厚100 μm，扫描线间距100 μm，采用连续激光模式和交替90°的层间扫描策略，材料密度>99%。 |  | 无后续加工（原始态，as-received） | [44 empty] | 汽车工业、航空航天、医疗植入物、军事装备 |  | 复杂结构件、定制化植入体、轻量化航空航天组件 | 含Cl?的溶液环境（如3.5 wt% NaCl溶液），模拟人体体液或海洋大气腐蚀条件 | 1
d086e97117aa2eab5032186774dff490defee48159cf7c43ef5c8b65c835c4a2_4 | [5 empty] | /home/zjh/Cluster/project_0/data/d086e97117aa2eab5032186774dff490defee48159cf7c43ef5c8b65c835c4a2/lab_json.txt | Effect of Industrial Heat Treatment and Barrel Finishing on the Mechanical Performance of Ti6Al4V Processed by Selective Laser Melting | Filippo Nalli (博尔扎诺自由大学科学技术学院（意大利博尔扎诺）); Luana Bottini* (罗马大学机械与航空航天工程系（意大利罗马）); Alberto Boschetto (罗马大学机械与航空航天工程系（意大利罗马）); Luca Cortese (罗马大学机械与航空航天工程系（意大利罗马）); Francesco Veniali (罗马大学机械与航空航天工程系（意大利罗马）) | 1. 首次将工业级桶式抛光与热处理工艺结合应用于SLM成形的Ti6Al4V后处理；2. 发现788℃热处理可在保持强度的同时显著提升延展性（达30%）；3. 验证42rpm桶式抛光可使表面粗糙度Ra降至0.5μm；4. 提出优化的后处理工艺组合方案，兼顾工业应用效率与材料性能。 | 3 | FALSE | 1050 | 1065 | [6 empty] | Ti–6Al–4V（wt.%）（Al 5.50-6.75 ，V 3.50-4.50） | SLM直接成形件 | [7 empty] | 选择性激光熔化（SLM），层厚30μm，激光功率340W，扫描速度1250mm/s，舱温160℃ |  | 482℃热处理6-10小时 | [44 empty] | 航空航天; 生物医学; 汽车 | EOS M290金属3D打印机 | 涡轮叶片; 假体; 轻量化结构 | 高周疲劳载荷环境；腐蚀性环境; 生物体内植入环境; 腐蚀性环境 | 1
dca159e8bf9d269169236c245e27ef3f5f19d0a315dfae0f7b34fecd557c8fdc_3 | [5 empty] | /home/zjh/Cluster/project_0/data/dca159e8bf9d269169236c245e27ef3f5f19d0a315dfae0f7b34fecd557c8fdc/lab_json.txt | Different tribological behaviors of titanium alloys modified by thermal oxidation and spraying diamond like carbon | Song Wang (State Key Laboratory of Tribology, Tsinghua University; Department of Mechanical Engineering, Tsinghua University); Zhenhua Liao (Department of Mechanical Engineering, Tsinghua University; Biomechanics and Biotechnology Lab, Research Institute of Tsinghua University in Shenzhen); Yuhong Liu (State Key Laboratory of Tribology, Tsinghua University; Department of Mechanical Engineering, Tsinghua University); Weiqiang Liu (Biomechanics and Biotechnology Lab, Research Institute of Tsinghua University in Shenzhen; State Key Laboratory of Tribology, Tsinghua University) | 1. 首次系统比较了热氧化和DLC喷涂两种表面改性技术对钛合金摩擦学性能的影响; 2. 开发了新型水蒸气环境热氧化工艺，获得10μm厚的金红石型TiO2/Al2O3复合涂层; 3. 采用含Cr和W-DLC过渡层的创新PVD工艺，显著提高DLC涂层结合强度; 4. 发现DLC涂层的摩擦学性能提升主要源于剪切力降低，而热氧化处理受陶瓷-陶瓷接触机制限制; 5. 在模拟生理环境（25%牛血清，37℃）中验证了两种处理的长效耐磨性 | 2 | FALSE | [8 empty] | Ti–6Al–4V（wt.%） | DLC涂层棒材 | [7 empty] | 物理气相沉积法（PVD）制备3μm厚DLC涂层，含Cr和W-DLC过渡层 |  |  |  | 1050±55HV | 显微硬度测试 | [41 empty] | 生物医学植入物 | 人工关节系统 | 人工椎间盘（特别提及ball-on-socket结构） | 生理液体环境（模拟采用25%牛血清润滑）; 体温环境（37±1℃）; 接触应力约500MPa（基于赫兹接触理论）; 长期循环载荷（研究建议后续需在脊柱模拟器中验证） | 1
3170be0150f0a2b53fbf137c18f4bf5b1c36adb1534e4bb84c5707634bd6feae_1 | [5 empty] | /home/zjh/Cluster/project_0/data/3170be0150f0a2b53fbf137c18f4bf5b1c36adb1534e4bb84c5707634bd6feae/lab_json.txt | Evaluation of TZM/ZrCp-W joint brazed with Ti-35Ni filler: Microstructure and mechanical properties | X.G. Song (哈尔滨工业大学先进焊接与连接国家重点实验室); G.H. Han (哈尔滨工业大学先进焊接与连接国家重点实验室；齐鲁工业大学（山东省科学院）海洋仪器仪表研究所，山东省海洋环境监测技术重点实验室，国家海洋监测装备工程技术研究中心); S.P. Hu (哈尔滨工业大学先进焊接与连接国家重点实验室); H.Y. Zhao (哈尔滨工业大学先进焊接与连接国家重点实验室); Y. Li (哈尔滨工业大学先进焊接与连接国家重点实验室); M.R. Wang (哈尔滨工业大学先进焊接与连接国家重点实验室); B. Shi (哈尔滨工业大学先进焊接与连接国家重点实验室) | 1. 首次采用Ti-35Ni（at.%）共晶钎料成功连接TZM合金与ZrCp-W复合材料，解决了高温下材料匹配性问题；2. 揭示了钎焊接头中Ti-Mo固溶体、(Ti,Zr)C相的形成规律，明确了Ti?Ni连续脆性相对性能的负面影响；3. 通过温度调控（1260°C/10 min）实现最高剪切强度，并阐明了高温下断裂路径向TZM基体转移的机制；4. 发现Ti-Ni条纹宽度与Ti?Ni相含量对力学性能的敏感性，为后续钎料成分优化提供依据。 | 0 | FALSE | [8 empty] | Ti–0.08Zr–0.0114C（wt.%） | [8 empty] | 真空钎焊（温度范围1010–1300°C，保温时间10 min） | [33 empty] | 123.8 | 25 | 0.5 | [10 empty] | 核能、航空航天; 核反应堆、高温结构件; TZM-ZrCp-W异种材料连接件 | 火箭喷嘴、聚变反应堆偏滤器组件; 抗热冲击/烧蚀部件 |  | 高温（≥1000°C）、热冲击、中子辐照; 高温（1000–1200°C）、热循环; 中高温（≤800°C，避免TZM再结晶） | 1
3170be0150f0a2b53fbf137c18f4bf5b1c36adb1534e4bb84c5707634bd6feae_2 | [5 empty] | /home/zjh/Cluster/project_0/data/3170be0150f0a2b53fbf137c18f4bf5b1c36adb1534e4bb84c5707634bd6feae/lab_json.txt | Evaluation of TZM/ZrCp-W joint brazed with Ti-35Ni filler: Microstructure and mechanical properties | X.G. Song (哈尔滨工业大学先进焊接与连接国家重点实验室); G.H. Han (哈尔滨工业大学先进焊接与连接国家重点实验室；齐鲁工业大学（山东省科学院）海洋仪器仪表研究所，山东省海洋环境监测技术重点实验室，国家海洋监测装备工程技术研究中心); S.P. Hu (哈尔滨工业大学先进焊接与连接国家重点实验室); H.Y. Zhao (哈尔滨工业大学先进焊接与连接国家重点实验室); Y. Li (哈尔滨工业大学先进焊接与连接国家重点实验室); M.R. Wang (哈尔滨工业大学先进焊接与连接国家重点实验室); B. Shi (哈尔滨工业大学先进焊接与连接国家重点实验室) | 1. 首次采用Ti-35Ni（at.%）共晶钎料成功连接TZM合金与ZrCp-W复合材料，解决了高温下材料匹配性问题；2. 揭示了钎焊接头中Ti-Mo固溶体、(Ti,Zr)C相的形成规律，明确了Ti?Ni连续脆性相对性能的负面影响；3. 通过温度调控（1260°C/10 min）实现最高剪切强度，并阐明了高温下断裂路径向TZM基体转移的机制；4. 发现Ti-Ni条纹宽度与Ti?Ni相含量对力学性能的敏感性，为后续钎料成分优化提供依据。 | 1 | FALSE | [8 empty] | Ti–0.08Zr–0.0114C（wt.%） | [8 empty] | 真空钎焊（温度范围1010–1300°C，保温时间10 min） | [33 empty] | 110.2 | 800 | 0.5 | [10 empty] | 核能、航空航天; 核反应堆、高温结构件; TZM-ZrCp-W异种材料连接件 | 火箭喷嘴、聚变反应堆偏滤器组件; 抗热冲击/烧蚀部件 |  | 高温（≥1000°C）、热冲击、中子辐照; 高温（1000–1200°C）、热循环; 中高温（≤800°C，避免TZM再结晶） | 1
59fbc80e8fa5af6717280789828bbbb8129895b8045d343f1bd6454ac59d0170_1 | [5 empty] | /home/zjh/Cluster/project_0/data/59fbc80e8fa5af6717280789828bbbb8129895b8045d343f1bd6454ac59d0170/lab_json.txt | High-temperature Tensile Behavior of Laser Welded Ti-22Al-25Nb Joints at Different Temperatures | ZHANG Kezhao (河海大学机电工程学院；哈尔滨工业大学先进焊接与连接国家重点实验室); LEI Zhenglong* (哈尔滨工业大学先进焊接与连接国家重点实验室); CHEN Yanbin (哈尔滨工业大学先进焊接与连接国家重点实验室); YAN Chunyan (河海大学机电工程学院); FU Qiang (河海大学机电工程学院); BAO Yefeng (河海大学机电工程学院) | 1. 揭示激光焊接Ti-22Al-25Nb接头在B2+O相区（650-800℃）出现高温脆性的机理，首次将脆性与B2→O相变的体积效应（5.2%体积变化）及晶界应力集中相关联；2. 通过热循环模拟实验证实相变诱发晶界微裂纹是导致脆性断裂的直接原因；3. 建立焊接接头高温性能与相变序列的对应关系，为工程应用温度选择提供理论依据 | 0 | FALSE |  | 280 | 10 | 800 |  | 样品尺寸见图3 |  |  | Ti–22Al–25Nb（at.%） | 激光焊接接头 | [7 empty] | 激光焊接（功率500W，速度1.0m/min，保护气体15L/min，背面气体5L/min） |  | 焊接后未进行热处理 | [44 empty] | 航空航天工业 | 航空发动机、高温结构部件 | 多层板结构 | 长期服役：650℃；短期服役：800℃；热成形加工：1000℃ | 1
a1d9d9e357854708b698a73861c86187dc71b27cf02820de3e2e7a614fb44661_1 | [5 empty] | /home/zjh/Cluster/project_0/data/a1d9d9e357854708b698a73861c86187dc71b27cf02820de3e2e7a614fb44661/lab_json.txt | An ultra-refining microstructure in rapidly solidified Tie45Al-8.5Nb- (W, B, Y) alloy after an isothermal heat treatment | Xuyang Wang (State Key Laboratory of Solidification Processing, Northwestern Polytechnical University, Xi’an, 710072, Shaanxi, PR China); Jieren Yang (State Key Laboratory of Solidification Processing, Northwestern Polytechnical University, Xi’an, 710072, PR China; Shaanxi Key Laboratory of High-Performance Precision Forming Technology and Equipment, Northwestern Polytechnical University, Xi’an, 710072, PR China); Rui Hu (State Key Laboratory of Solidification Processing, Northwestern Polytechnical University, Xi’an, 710072, Shaanxi, PR China); Hengzhi Fu (State Key Laboratory of Solidification Processing, Northwestern Polytechnical University, Xi’an, 710072, Shaanxi, PR China) | 通过熔体旋转法（melt spinning）快速凝固技术，获得含有亚稳态过饱和a?相的超细均匀化微观结构（晶粒尺寸3-10 μm），并揭示其非平衡凝固路径；提出通过单步热处理（800°C等温退火）使亚稳态a?相快速分解为a?/g纳米层状结构，并通过再结晶进一步细化，最终形成超细等轴g晶粒、B2晶粒和Y?O?析出相的稳定组织；结合CALPHAD方法计算相选择层次图，阐明高Nb-TiAl合金在快速凝固过程中α相作为初生相的竞争生长机制，突破传统平衡凝固路径的限制。 | 0 | FALSE | [8 empty] | Ti–45Al–8.5Nb–0.2W–0.2B–0.02Y（wt.%） | 通过熔体旋转法制备的快速凝固薄带（箔材），厚度15-50 μm，宽度1-2.5 mm | [7 empty] | 等离子电弧熔炼（PAM）制备母合金锭，冷坩埚重熔后高速旋转铜轮急冷（40 m/s线速度） |  | 真空封装石英管中，800°C等温退火（20分钟至96小时） | [44 empty] | 航空航天领域高温部件 | 燃气涡轮发动机部件 | 低压涡轮叶片、燃烧室组件等 | 高温环境（600-900°C） | 1
acd8609a3bf7f1ed24cec8d27847b70b181d3849d59874f795396949fdcd6443_10 | [5 empty] | /home/zjh/Cluster/project_0/data/acd8609a3bf7f1ed24cec8d27847b70b181d3849d59874f795396949fdcd6443/lab_json.txt | Superplastic deformation and postformed mechanical properties of high temperature titanium alloy IMI 834 | A. Wisbey (Materials and Structures Department, Defence Research Agency, Farnborough); M. W. Kearns (IMI Titanium Ltd, Witton, Birmingham); P. G. Partridge (H. H. Wills Physics Laboratory, University of Bristol); A. W. Bowen (Materials and Structures Department, Defence Research Agency, Farnborough) | 1. 发现IMI 834在990°C下具有优异的超塑性（m值0.6–0.8，低流动应力），并验证其可在940°C实现300%伸长率；2. 揭示了超塑性变形导致的晶粒生长显著降低室温及600°C力学性能（如抗拉强度下降17%），且990°C变形对性能影响最大；3. 首次报道了IMI 834超塑性成形后时效处理的恢复效应（700°C/2 h时效使强度接近原始状态）；4. 证明IMI 834的蠕变性能优于Ti 6242合金，且SPF后仍保持低蠕变应变（600°C/150 MPa/100 h，蠕变应变<0.44%）。 | 9 | FALSE | 462 | 593 | 12.5 | 600 |  | 横向（T），板材，经990°C/3.6 h热循环 |  |  | Ti–5.8Al–4.02Sn–3.49Zr–0.71Nb–0.52Mo–0.33Si–0.05C（wt.%） | 板材（经990°C/3.6 h热循环，无变形） | [9 empty] | 热循环 | [29 empty] | 热循环（990°C保温3.6 h，氩气冷却） | [14 empty] | 航空航天发动机 | 燃气涡轮发动机 | 高温结构件（如压气机叶片、涡轮盘） | 高温（最高600°C）、中等应力、氧化环境 | 1
acd8609a3bf7f1ed24cec8d27847b70b181d3849d59874f795396949fdcd6443_11 | [5 empty] | /home/zjh/Cluster/project_0/data/acd8609a3bf7f1ed24cec8d27847b70b181d3849d59874f795396949fdcd6443/lab_json.txt | Superplastic deformation and postformed mechanical properties of high temperature titanium alloy IMI 834 | A. Wisbey (Materials and Structures Department, Defence Research Agency, Farnborough); M. W. Kearns (IMI Titanium Ltd, Witton, Birmingham); P. G. Partridge (H. H. Wills Physics Laboratory, University of Bristol); A. W. Bowen (Materials and Structures Department, Defence Research Agency, Farnborough) | 1. 发现IMI 834在990°C下具有优异的超塑性（m值0.6–0.8，低流动应力），并验证其可在940°C实现300%伸长率；2. 揭示了超塑性变形导致的晶粒生长显著降低室温及600°C力学性能（如抗拉强度下降17%），且990°C变形对性能影响最大；3. 首次报道了IMI 834超塑性成形后时效处理的恢复效应（700°C/2 h时效使强度接近原始状态）；4. 证明IMI 834的蠕变性能优于Ti 6242合金，且SPF后仍保持低蠕变应变（600°C/150 MPa/100 h，蠕变应变<0.44%）。 | 10 | FALSE | [8 empty] | Ti–5.8Al–4.02Sn–3.49Zr–0.71Nb–0.52Mo–0.33Si–0.05C（wt.%） | 板材（经990°C/3.6 h热循环，无变形） | [9 empty] | 热循环 | [20 empty] | 600 | 100 h | [7 empty] | 热循环（990°C保温3.6 h，氩气冷却） | [9 empty] | 150 MPa | 0.49% |  |  |  | 航空航天发动机 | 燃气涡轮发动机 | 高温结构件（如压气机叶片、涡轮盘） | 高温（最高600°C）、中等应力、氧化环境 | 1
fbe075cfd99543ea2a4133689030afbf8c3b315a46d5902949976b2f2d4f5bc6_2 | [5 empty] | /home/zjh/Cluster/project_0/data/fbe075cfd99543ea2a4133689030afbf8c3b315a46d5902949976b2f2d4f5bc6/lab_json.txt | Effect of the build orientation on the mechanical properties and fracture modes of SLM Ti-6Al-4V | M. Simonelli (Department of Materials, Loughborough University, Loughborough, LE11 3TU, United Kingdom); Y.Y. Tse (Department of Materials, Loughborough University, Loughborough, LE11 3TU, United Kingdom); C. Tuck (Additive Manufacturing and 3D Printing Research Group, Faculty of Engineering, The University of Nottingham, Nottingham, NG7 2RD, United Kingdom) | 1. 系统性研究构建方向的影响：首次系统分析了SLM Ti-6Al-4V在三种正交构建方向（垂直、边缘、水平）下的力学性能和断裂机制；2. 微观结构与力学性能关联：揭示了α′马氏体相、β柱状晶织构及残余应力对力学各向异性的影响机制；3. 后处理工艺优化：证明730°C应力消除处理可显著提升延展性（α′→α+β相变），并阐明α/β界面滑移传递的增韧机制；4. 断裂机制新见解：通过EBSD和断口分析，提出SLM Ti-6Al-4V的断裂模式为沿α晶界和β柱状晶界的混合型穿晶断裂，修正了传统孔隙主导断裂的观点。 | 1 | FALSE |  |  |  | 25 | 0.03 | 狗骨状拉伸试样，厚度3mm、宽度6mm、标距长度35mm |  |  | Ti–6Al–4V（wt.%） | 热处理后的近全致密件 | [7 empty] | 选择性激光熔化（SLM），激光功率200W，保护气氛为氩气，层厚未明确，扫描策略为交替扫描（67°角） |  | 730°C热处理2小时，氮气保护，炉冷（冷却速率约10°C/min） | [44 empty] | 航空航天; 医疗器械 | 拓扑优化部件、轻质格栅结构; 定制化人工关节、骨植入物 |  | 常规大气环境 | 1
0e669ba0762fd2c4d1340c1fb56509d7c2948ff6db9f093dec8404e90f486f01_1 | [5 empty] | /home/zjh/Cluster/project_0/data/0e669ba0762fd2c4d1340c1fb56509d7c2948ff6db9f093dec8404e90f486f01/lab_json.txt | Microstructural response of β-stabilized Ti–6Al–4V manufactured by direct energy deposition | P.L. Narayana (Advanced Metals Division, Titanium Department, Korea Institute of Materials Science, Changwon, 51508, South Korea; School of Materials Science and Engineering, Gyeongsang National University, Jinju, 52828, South Korea); Sangwon Lee (Advanced Metals Division, Titanium Department, Korea Institute of Materials Science, Changwon, 51508, South Korea); Seong-Woo Choi (Advanced Metals Division, Titanium Department, Korea Institute of Materials Science, Changwon, 51508, South Korea); Cheng-Lin Li (Advanced Metals Division, Titanium Department, Korea Institute of Materials Science, Changwon, 51508, South Korea; School of Power and Mechanical Engineering, Wuhan University, Wuhan, 430072, China); Chan Hee Park (Advanced Metals Division, Titanium Department, Korea Institute of Materials Science, Changwon, 51508, South Korea); Jong-Taek Yeom (Advanced Metals Division, Titanium Department, Korea Institute of Materials Science, Changwon, 51508, South Korea); N.S. Reddy (School of Materials Science and Engineering, Gyeongsang National University, Jinju, 52828, South Korea); Jae-Keun Hong (Advanced Metals Division, Titanium Department, Korea Institute of Materials Science, Changwon, 51508, South Korea) | 工艺创新：通过直接能量沉积（DED）技术制备β稳定化的Ti–6Al–4V合金，利用层间再加热效应模拟传统固溶-时效热处理，省去后处理步骤；微观结构控制：揭示Fe/Cr添加促进柱状晶向等轴晶转变的机制，并发现元素分配诱导的细晶α和等温ω相析出；力学性能优化：4 wt.% Fe的合金室温抗拉强度达到~1.5 GPa，为高强钛合金的增材制造提供新思路。 | 0 | FALSE | 1053 | 1132 | 7 | 25 | 0.001 | ASTM E8M标准试样，标距长度10 mm，直径2.5 mm |  |  | Ti–6Al–4V（wt.%）（0 Fe） | 块材 | [7 empty] | 直接能量沉积（DED），参数：激光功率350 W，扫描速度0.85 m/min，层厚0.25 mm，舱距0.5 mm，粉末输送速率1.5 g/min，双向扫描策略，层间旋转90°，氩气保护。 | [46 empty] | 航空航天、生物医疗、汽车、能源装备 | 复杂结构件、功能梯度材料、部件修复 | 高强轻量化结构件、耐疲劳部件、生物植入物 | 常温至中高温、高应力、腐蚀性环境 | 1
0e669ba0762fd2c4d1340c1fb56509d7c2948ff6db9f093dec8404e90f486f01_2 | [5 empty] | /home/zjh/Cluster/project_0/data/0e669ba0762fd2c4d1340c1fb56509d7c2948ff6db9f093dec8404e90f486f01/lab_json.txt | Microstructural response of β-stabilized Ti–6Al–4V manufactured by direct energy deposition | P.L. Narayana (Advanced Metals Division, Titanium Department, Korea Institute of Materials Science, Changwon, 51508, South Korea; School of Materials Science and Engineering, Gyeongsang National University, Jinju, 52828, South Korea); Sangwon Lee (Advanced Metals Division, Titanium Department, Korea Institute of Materials Science, Changwon, 51508, South Korea); Seong-Woo Choi (Advanced Metals Division, Titanium Department, Korea Institute of Materials Science, Changwon, 51508, South Korea); Cheng-Lin Li (Advanced Metals Division, Titanium Department, Korea Institute of Materials Science, Changwon, 51508, South Korea; School of Power and Mechanical Engineering, Wuhan University, Wuhan, 430072, China); Chan Hee Park (Advanced Metals Division, Titanium Department, Korea Institute of Materials Science, Changwon, 51508, South Korea); Jong-Taek Yeom (Advanced Metals Division, Titanium Department, Korea Institute of Materials Science, Changwon, 51508, South Korea); N.S. Reddy (School of Materials Science and Engineering, Gyeongsang National University, Jinju, 52828, South Korea); Jae-Keun Hong (Advanced Metals Division, Titanium Department, Korea Institute of Materials Science, Changwon, 51508, South Korea) | 工艺创新：通过直接能量沉积（DED）技术制备β稳定化的Ti–6Al–4V合金，利用层间再加热效应模拟传统固溶-时效热处理，省去后处理步骤；微观结构控制：揭示Fe/Cr添加促进柱状晶向等轴晶转变的机制，并发现元素分配诱导的细晶α和等温ω相析出；力学性能优化：4 wt.% Fe的合金室温抗拉强度达到~1.5 GPa，为高强钛合金的增材制造提供新思路。 | 1 | FALSE |  |  | 10.5 | 25 | 0.001 | ASTM E8M标准试样，标距长度10 mm，直径2.5 mm |  |  | Ti–6Al–4V–1Fe（wt.%）（1 Fe） | 块材 | [7 empty] | 直接能量沉积（DED），参数：激光功率350 W，扫描速度0.85 m/min，层厚0.25 mm，舱距0.5 mm，粉末输送速率1.5 g/min，双向扫描策略，层间旋转90°，氩气保护。 | [46 empty] | 航空航天、生物医疗、汽车、能源装备 | 复杂结构件、功能梯度材料、部件修复 | 高强轻量化结构件、耐疲劳部件、生物植入物 | 常温至中高温、高应力、腐蚀性环境 | 1
0e669ba0762fd2c4d1340c1fb56509d7c2948ff6db9f093dec8404e90f486f01_3 | [5 empty] | /home/zjh/Cluster/project_0/data/0e669ba0762fd2c4d1340c1fb56509d7c2948ff6db9f093dec8404e90f486f01/lab_json.txt | Microstructural response of β-stabilized Ti–6Al–4V manufactured by direct energy deposition | P.L. Narayana (Advanced Metals Division, Titanium Department, Korea Institute of Materials Science, Changwon, 51508, South Korea; School of Materials Science and Engineering, Gyeongsang National University, Jinju, 52828, South Korea); Sangwon Lee (Advanced Metals Division, Titanium Department, Korea Institute of Materials Science, Changwon, 51508, South Korea); Seong-Woo Choi (Advanced Metals Division, Titanium Department, Korea Institute of Materials Science, Changwon, 51508, South Korea); Cheng-Lin Li (Advanced Metals Division, Titanium Department, Korea Institute of Materials Science, Changwon, 51508, South Korea; School of Power and Mechanical Engineering, Wuhan University, Wuhan, 430072, China); Chan Hee Park (Advanced Metals Division, Titanium Department, Korea Institute of Materials Science, Changwon, 51508, South Korea); Jong-Taek Yeom (Advanced Metals Division, Titanium Department, Korea Institute of Materials Science, Changwon, 51508, South Korea); N.S. Reddy (School of Materials Science and Engineering, Gyeongsang National University, Jinju, 52828, South Korea); Jae-Keun Hong (Advanced Metals Division, Titanium Department, Korea Institute of Materials Science, Changwon, 51508, South Korea) | 工艺创新：通过直接能量沉积（DED）技术制备β稳定化的Ti–6Al–4V合金，利用层间再加热效应模拟传统固溶-时效热处理，省去后处理步骤；微观结构控制：揭示Fe/Cr添加促进柱状晶向等轴晶转变的机制，并发现元素分配诱导的细晶α和等温ω相析出；力学性能优化：4 wt.% Fe的合金室温抗拉强度达到~1.5 GPa，为高强钛合金的增材制造提供新思路。 | 2 | FALSE |  | 1460 | 3 | 25 | 0.001 | ASTM E8M标准试样，标距长度10 mm，直径2.5 mm |  |  | Ti–6Al–4V–4Fe（wt.%）（4 Fe） | 块材 | [7 empty] | 直接能量沉积（DED），参数：激光功率350 W，扫描速度0.85 m/min，层厚0.25 mm，舱距0.5 mm，粉末输送速率1.5 g/min，双向扫描策略，层间旋转90°，氩气保护。 | [46 empty] | 航空航天、生物医疗、汽车、能源装备 | 复杂结构件、功能梯度材料、部件修复 | 高强轻量化结构件、耐疲劳部件、生物植入物 | 常温至中高温、高应力、腐蚀性环境 | 1
43419058cc5b1037e0d42e5f2d8714780eee90d0f4fbff93e1aa780fd99621ca_1 | [5 empty] | /home/zjh/Cluster/project_0/data/43419058cc5b1037e0d42e5f2d8714780eee90d0f4fbff93e1aa780fd99621ca/lab_json.txt | Microstructure-based crystal plasticity modeling of cyclic deformation of Ti–6Al–4V | M. Zhang (The George W. Woodruff School of Mechanical Engineering, Georgia Institute of Technology); J. Zhang (The George W. Woodruff School of Mechanical Engineering, Georgia Institute of Technology); D.L. McDowell (The George W. Woodruff School of Mechanical Engineering, Georgia Institute of Technology) | 开发了首个包含α相和α+β层状组织三维晶体塑性模型，能同时预测单调和循环变形行为；引入微结构长度尺度效应，考虑位错与不同相界面的相互作用机制；采用模拟退火算法精确匹配实验测量的晶粒取向差分布；首次实现复杂循环加载历史下的晶体塑性模型校准验证；建立微观结构参数（晶粒尺寸、α相体积分数）与宏观屈服强度的定量关系 | 0 | FALSE | 827 |  |  | 25 | 10^-5至10^-3 |  |  |  | Ti–6Al–4V（wt.%）（双相α+β，初生α相体积分数24.09%） | 锻件或轧制件 | [7 empty] | 双相热处理工艺（具体参数未给出） |  | 双相热处理工艺（具体参数未给出） | [44 empty] | 航空航天、高性能工程应用 | 航空发动机 | 高应力结构部件 | 循环载荷、室温至中等温度 | 1
4544f65786ae61e2a3bac9ad6ff716c38cdf6ea8e2dcacf59cfa1384604b45c2_1 | [5 empty] | /home/zjh/Cluster/project_0/data/4544f65786ae61e2a3bac9ad6ff716c38cdf6ea8e2dcacf59cfa1384604b45c2/lab_json.txt | Microstructure and mechanical evolution behavior of LPBF (laser powder bed fusion)-fabricated TA15 alloy | Xuping Wu (北京工业大学材料与制造学部激光工程研究院，北京3D打印数字医疗健康国际合作基地，北京3D打印数字医疗健康工程技术研究中心); Dongyun Zhang (北京工业大学材料与制造学部激光工程研究院，北京3D打印数字医疗健康国际合作基地，北京3D打印数字医疗健康工程技术研究中心); Yanwu Guo (北京工业大学材料与制造学部激光工程研究院，北京3D打印数字医疗健康国际合作基地，北京3D打印数字医疗健康工程技术研究中心); Tai Zhang (北京工业大学材料与制造学部激光工程研究院，北京3D打印数字医疗健康国际合作基地，北京3D打印数字医疗健康工程技术研究中心); Zhiyuan Liu (北京工业大学材料与制造学部激光工程研究院，北京3D打印数字医疗健康国际合作基地，北京3D打印数字医疗健康工程技术研究中心) | 首次揭示了LPBF制备TA15合金中马氏体α'相的分级结构形成机制；阐明了热处理温度（750-940℃）对α/β相比例和力学性能的调控规律；发现940℃热处理可获得最佳综合性能（抗拉强度1061MPa，屈服强度961MPa，延伸率11.5%）；揭示了断裂机制从脆性解理断裂向韧性韧窝断裂的转变过程 | 0 | FALSE |  | 1250 | 3.1 | [5 empty] | Ti–6.5Al–2Zr–1Mo–1V（wt.%） | 增材制造态 | [7 empty] | 激光粉末床熔融（LPBF）工艺（激光功率200W，扫描速度1050mm/s，扫描间距0.12mm，层厚30μm） |  | 未经热处理 | [44 empty] | 航空航天 | 航空发动机、航天器结构 | 复杂几何形状零件（需轻量化设计） | 中高温环境（基于TA15合金的中等高温性能特点） | 1
65b62f656a902bac02edd221b9fbff825f74bfca5d588dec6db2a2dc10b865ca_1 | [5 empty] | /home/zjh/Cluster/project_0/data/65b62f656a902bac02edd221b9fbff825f74bfca5d588dec6db2a2dc10b865ca/lab_json.txt | Coupling effects of high magnetic field and annealing on the microstructure evolution and mechanical properties of additive manufactured Ti–6Al–4V | Peixuan Li (西北工业大学凝固技术国家重点实验室); Ying Zhang (西北工业大学凝固技术国家重点实验室); William Yi Wang (西北工业大学凝固技术国家重点实验室); Yixuan He (西北工业大学凝固技术国家重点实验室); Jiaxiang Wang (西北工业大学凝固技术国家重点实验室); Minxian Han (西北工业大学凝固技术国家重点实验室); Jun Wang (西北工业大学凝固技术国家重点实验室); Liang Zhang (上海3D打印材料工程技术研究中心); Ruifeng Zhao (西北工业大学凝固技术国家重点实验室); Hongchao Kou (西北工业大学凝固技术国家重点实验室); Ma Qian (皇家墨尔本理工大学增材制造中心); Jinshan Li (西北工业大学凝固技术国家重点实验室) | 1. 首次将高磁场（2-10T）与短时退火（400℃/30min）结合用于SLM制造的Ti-6Al-4V后处理；2. 磁场退火促进α'→α+β相变并细化α相宽度（8T时达0.51μm）；3. 8T处理试样获得最佳强塑性匹配（屈服强度1092MPa，延伸率15.1%），性能优于传统SLM制品并接近锻造水平；4. 揭示了磁场-热场耦合作用对相变热力学（ΔGTotal = ΔGChem + ΔGMag）的影响机制 | 0 | FALSE | 1043 | 1193 | 9.3 | 25 | 0.03 | 板材，11×54×2.5 mm3矩形板 |  |  | Ti–6Al–4V（wt.%）（Al 5.76 ，V 4.07） | 板材 | [7 empty] | 选择性激光熔融（SLM），激光功率280 W，扫描速度1200 mm/s，层厚30 μm，舱间距80 μm |  | 无后处理（as-built） | [44 empty] | 航天领域; 生物医疗领域; 工业装备 | 商业空客飞机、火箭燃料泵; MRI设备; 选择性激光熔融设备 | 支架结构件（减重30%）; 骨科植入物（需弱磁化率）; 复杂几何结构件 | 空间站极端环境（微重力、辐射）; 人体体液环境; 常规工程环境 | 1
65b62f656a902bac02edd221b9fbff825f74bfca5d588dec6db2a2dc10b865ca_2 | [5 empty] | /home/zjh/Cluster/project_0/data/65b62f656a902bac02edd221b9fbff825f74bfca5d588dec6db2a2dc10b865ca/lab_json.txt | Coupling effects of high magnetic field and annealing on the microstructure evolution and mechanical properties of additive manufactured Ti–6Al–4V | Peixuan Li (西北工业大学凝固技术国家重点实验室); Ying Zhang (西北工业大学凝固技术国家重点实验室); William Yi Wang (西北工业大学凝固技术国家重点实验室); Yixuan He (西北工业大学凝固技术国家重点实验室); Jiaxiang Wang (西北工业大学凝固技术国家重点实验室); Minxian Han (西北工业大学凝固技术国家重点实验室); Jun Wang (西北工业大学凝固技术国家重点实验室); Liang Zhang (上海3D打印材料工程技术研究中心); Ruifeng Zhao (西北工业大学凝固技术国家重点实验室); Hongchao Kou (西北工业大学凝固技术国家重点实验室); Ma Qian (皇家墨尔本理工大学增材制造中心); Jinshan Li (西北工业大学凝固技术国家重点实验室) | 1. 首次将高磁场（2-10T）与短时退火（400℃/30min）结合用于SLM制造的Ti-6Al-4V后处理；2. 磁场退火促进α'→α+β相变并细化α相宽度（8T时达0.51μm）；3. 8T处理试样获得最佳强塑性匹配（屈服强度1092MPa，延伸率15.1%），性能优于传统SLM制品并接近锻造水平；4. 揭示了磁场-热场耦合作用对相变热力学（ΔGTotal = ΔGChem + ΔGMag）的影响机制 | 1 | FALSE | 1047 | 1164 | 5.9 | 25 | 0.03 | 板材，11×54×2.5 mm3矩形板 |  |  | Ti–6Al–4V（wt.%）（Al 5.76 ，V 4.07） | 板材 | [7 empty] | 选择性激光熔融（SLM），激光功率280 W，扫描速度1200 mm/s，层厚30 μm，舱间距80 μm |  | 400℃真空退火30分钟（无磁场） | [44 empty] | 航天领域; 生物医疗领域; 工业装备 | 商业空客飞机、火箭燃料泵; MRI设备; 选择性激光熔融设备 | 支架结构件（减重30%）; 骨科植入物（需弱磁化率）; 复杂几何结构件 | 空间站极端环境（微重力、辐射）; 人体体液环境; 常规工程环境 | 1
65b62f656a902bac02edd221b9fbff825f74bfca5d588dec6db2a2dc10b865ca_3 | [5 empty] | /home/zjh/Cluster/project_0/data/65b62f656a902bac02edd221b9fbff825f74bfca5d588dec6db2a2dc10b865ca/lab_json.txt | Coupling effects of high magnetic field and annealing on the microstructure evolution and mechanical properties of additive manufactured Ti–6Al–4V | Peixuan Li (西北工业大学凝固技术国家重点实验室); Ying Zhang (西北工业大学凝固技术国家重点实验室); William Yi Wang (西北工业大学凝固技术国家重点实验室); Yixuan He (西北工业大学凝固技术国家重点实验室); Jiaxiang Wang (西北工业大学凝固技术国家重点实验室); Minxian Han (西北工业大学凝固技术国家重点实验室); Jun Wang (西北工业大学凝固技术国家重点实验室); Liang Zhang (上海3D打印材料工程技术研究中心); Ruifeng Zhao (西北工业大学凝固技术国家重点实验室); Hongchao Kou (西北工业大学凝固技术国家重点实验室); Ma Qian (皇家墨尔本理工大学增材制造中心); Jinshan Li (西北工业大学凝固技术国家重点实验室) | 1. 首次将高磁场（2-10T）与短时退火（400℃/30min）结合用于SLM制造的Ti-6Al-4V后处理；2. 磁场退火促进α'→α+β相变并细化α相宽度（8T时达0.51μm）；3. 8T处理试样获得最佳强塑性匹配（屈服强度1092MPa，延伸率15.1%），性能优于传统SLM制品并接近锻造水平；4. 揭示了磁场-热场耦合作用对相变热力学（ΔGTotal = ΔGChem + ΔGMag）的影响机制 | 2 | FALSE | 1092 | 1227 | 7 | 25 | 0.03 | 板材，11×54×2.5 mm3矩形板 |  |  | Ti–6Al–4V（wt.%）（Al 5.76 ，V 4.07） | 板材 | [7 empty] | 选择性激光熔融（SLM），激光功率280 W，扫描速度1200 mm/s，层厚30 μm，舱间距80 μm |  | 400℃退火30分钟+2T磁场处理 | [44 empty] | 航天领域; 生物医疗领域; 工业装备 | 商业空客飞机、火箭燃料泵; MRI设备; 选择性激光熔融设备 | 支架结构件（减重30%）; 骨科植入物（需弱磁化率）; 复杂几何结构件 | 空间站极端环境（微重力、辐射）; 人体体液环境; 常规工程环境 | 1
65b62f656a902bac02edd221b9fbff825f74bfca5d588dec6db2a2dc10b865ca_4 | [5 empty] | /home/zjh/Cluster/project_0/data/65b62f656a902bac02edd221b9fbff825f74bfca5d588dec6db2a2dc10b865ca/lab_json.txt | Coupling effects of high magnetic field and annealing on the microstructure evolution and mechanical properties of additive manufactured Ti–6Al–4V | Peixuan Li (西北工业大学凝固技术国家重点实验室); Ying Zhang (西北工业大学凝固技术国家重点实验室); William Yi Wang (西北工业大学凝固技术国家重点实验室); Yixuan He (西北工业大学凝固技术国家重点实验室); Jiaxiang Wang (西北工业大学凝固技术国家重点实验室); Minxian Han (西北工业大学凝固技术国家重点实验室); Jun Wang (西北工业大学凝固技术国家重点实验室); Liang Zhang (上海3D打印材料工程技术研究中心); Ruifeng Zhao (西北工业大学凝固技术国家重点实验室); Hongchao Kou (西北工业大学凝固技术国家重点实验室); Ma Qian (皇家墨尔本理工大学增材制造中心); Jinshan Li (西北工业大学凝固技术国家重点实验室) | 1. 首次将高磁场（2-10T）与短时退火（400℃/30min）结合用于SLM制造的Ti-6Al-4V后处理；2. 磁场退火促进α'→α+β相变并细化α相宽度（8T时达0.51μm）；3. 8T处理试样获得最佳强塑性匹配（屈服强度1092MPa，延伸率15.1%），性能优于传统SLM制品并接近锻造水平；4. 揭示了磁场-热场耦合作用对相变热力学（ΔGTotal = ΔGChem + ΔGMag）的影响机制 | 3 | FALSE | 1100 | 1237 | 10.2 | 25 | 0.03 | 板材，11×54×2.5 mm3矩形板 |  |  | Ti–6Al–4V（wt.%）（Al 5.76 ，V 4.07） | 板材 | [7 empty] | 选择性激光熔融（SLM），激光功率280 W，扫描速度1200 mm/s，层厚30 μm，舱间距80 μm |  | 400℃退火30分钟+4T磁场处理 | [44 empty] | 航天领域; 生物医疗领域; 工业装备 | 商业空客飞机、火箭燃料泵; MRI设备; 选择性激光熔融设备 | 支架结构件（减重30%）; 骨科植入物（需弱磁化率）; 复杂几何结构件 | 空间站极端环境（微重力、辐射）; 人体体液环境; 常规工程环境 | 1
65b62f656a902bac02edd221b9fbff825f74bfca5d588dec6db2a2dc10b865ca_5 | [5 empty] | /home/zjh/Cluster/project_0/data/65b62f656a902bac02edd221b9fbff825f74bfca5d588dec6db2a2dc10b865ca/lab_json.txt | Coupling effects of high magnetic field and annealing on the microstructure evolution and mechanical properties of additive manufactured Ti–6Al–4V | Peixuan Li (西北工业大学凝固技术国家重点实验室); Ying Zhang (西北工业大学凝固技术国家重点实验室); William Yi Wang (西北工业大学凝固技术国家重点实验室); Yixuan He (西北工业大学凝固技术国家重点实验室); Jiaxiang Wang (西北工业大学凝固技术国家重点实验室); Minxian Han (西北工业大学凝固技术国家重点实验室); Jun Wang (西北工业大学凝固技术国家重点实验室); Liang Zhang (上海3D打印材料工程技术研究中心); Ruifeng Zhao (西北工业大学凝固技术国家重点实验室); Hongchao Kou (西北工业大学凝固技术国家重点实验室); Ma Qian (皇家墨尔本理工大学增材制造中心); Jinshan Li (西北工业大学凝固技术国家重点实验室) | 1. 首次将高磁场（2-10T）与短时退火（400℃/30min）结合用于SLM制造的Ti-6Al-4V后处理；2. 磁场退火促进α'→α+β相变并细化α相宽度（8T时达0.51μm）；3. 8T处理试样获得最佳强塑性匹配（屈服强度1092MPa，延伸率15.1%），性能优于传统SLM制品并接近锻造水平；4. 揭示了磁场-热场耦合作用对相变热力学（ΔGTotal = ΔGChem + ΔGMag）的影响机制 | 4 | FALSE | 1100 | 1238 | 9.2 | 25 | 0.03 | 板材，11×54×2.5 mm3矩形板 |  |  | Ti–6Al–4V（wt.%）（Al 5.76 ，V 4.07） | 板材 | [7 empty] | 选择性激光熔融（SLM），激光功率280 W，扫描速度1200 mm/s，层厚30 μm，舱间距80 μm |  | 400℃退火30分钟+6T磁场处理 | [44 empty] | 航天领域; 生物医疗领域; 工业装备 | 商业空客飞机、火箭燃料泵; MRI设备; 选择性激光熔融设备 | 支架结构件（减重30%）; 骨科植入物（需弱磁化率）; 复杂几何结构件 | 空间站极端环境（微重力、辐射）; 人体体液环境; 常规工程环境 | 1
65b62f656a902bac02edd221b9fbff825f74bfca5d588dec6db2a2dc10b865ca_6 | [5 empty] | /home/zjh/Cluster/project_0/data/65b62f656a902bac02edd221b9fbff825f74bfca5d588dec6db2a2dc10b865ca/lab_json.txt | Coupling effects of high magnetic field and annealing on the microstructure evolution and mechanical properties of additive manufactured Ti–6Al–4V | Peixuan Li (西北工业大学凝固技术国家重点实验室); Ying Zhang (西北工业大学凝固技术国家重点实验室); William Yi Wang (西北工业大学凝固技术国家重点实验室); Yixuan He (西北工业大学凝固技术国家重点实验室); Jiaxiang Wang (西北工业大学凝固技术国家重点实验室); Minxian Han (西北工业大学凝固技术国家重点实验室); Jun Wang (西北工业大学凝固技术国家重点实验室); Liang Zhang (上海3D打印材料工程技术研究中心); Ruifeng Zhao (西北工业大学凝固技术国家重点实验室); Hongchao Kou (西北工业大学凝固技术国家重点实验室); Ma Qian (皇家墨尔本理工大学增材制造中心); Jinshan Li (西北工业大学凝固技术国家重点实验室) | 1. 首次将高磁场（2-10T）与短时退火（400℃/30min）结合用于SLM制造的Ti-6Al-4V后处理；2. 磁场退火促进α'→α+β相变并细化α相宽度（8T时达0.51μm）；3. 8T处理试样获得最佳强塑性匹配（屈服强度1092MPa，延伸率15.1%），性能优于传统SLM制品并接近锻造水平；4. 揭示了磁场-热场耦合作用对相变热力学（ΔGTotal = ΔGChem + ΔGMag）的影响机制 | 5 | FALSE | 1092.1 | 1227 | 15.1 | 25 | 0.03 | 板材，11×54×2.5 mm3矩形板 |  |  | Ti–6Al–4V（wt.%）（Al 5.76 ，V 4.07） | 板材 | [7 empty] | 选择性激光熔融（SLM），激光功率280 W，扫描速度1200 mm/s，层厚30 μm，舱间距80 μm |  | 400℃退火30分钟+8T磁场处理 | [44 empty] | 航天领域; 生物医疗领域; 工业装备 | 商业空客飞机、火箭燃料泵; MRI设备; 选择性激光熔融设备 | 支架结构件（减重30%）; 骨科植入物（需弱磁化率）; 复杂几何结构件 | 空间站极端环境（微重力、辐射）; 人体体液环境; 常规工程环境 | 1
65b62f656a902bac02edd221b9fbff825f74bfca5d588dec6db2a2dc10b865ca_7 | [5 empty] | /home/zjh/Cluster/project_0/data/65b62f656a902bac02edd221b9fbff825f74bfca5d588dec6db2a2dc10b865ca/lab_json.txt | Coupling effects of high magnetic field and annealing on the microstructure evolution and mechanical properties of additive manufactured Ti–6Al–4V | Peixuan Li (西北工业大学凝固技术国家重点实验室); Ying Zhang (西北工业大学凝固技术国家重点实验室); William Yi Wang (西北工业大学凝固技术国家重点实验室); Yixuan He (西北工业大学凝固技术国家重点实验室); Jiaxiang Wang (西北工业大学凝固技术国家重点实验室); Minxian Han (西北工业大学凝固技术国家重点实验室); Jun Wang (西北工业大学凝固技术国家重点实验室); Liang Zhang (上海3D打印材料工程技术研究中心); Ruifeng Zhao (西北工业大学凝固技术国家重点实验室); Hongchao Kou (西北工业大学凝固技术国家重点实验室); Ma Qian (皇家墨尔本理工大学增材制造中心); Jinshan Li (西北工业大学凝固技术国家重点实验室) | 1. 首次将高磁场（2-10T）与短时退火（400℃/30min）结合用于SLM制造的Ti-6Al-4V后处理；2. 磁场退火促进α'→α+β相变并细化α相宽度（8T时达0.51μm）；3. 8T处理试样获得最佳强塑性匹配（屈服强度1092MPa，延伸率15.1%），性能优于传统SLM制品并接近锻造水平；4. 揭示了磁场-热场耦合作用对相变热力学（ΔGTotal = ΔGChem + ΔGMag）的影响机制 | 6 | FALSE | 1097 | 1232 | 9.8 | 25 | 0.03 | 板材，11×54×2.5 mm3矩形板 |  |  | Ti–6Al–4V（wt.%）（Al 5.76 ，V 4.07） | 板材 | [7 empty] | 选择性激光熔融（SLM），激光功率280 W，扫描速度1200 mm/s，层厚30 μm，舱间距80 μm |  | 400℃退火30分钟+10T磁场处理 | [44 empty] | 航天领域; 生物医疗领域; 工业装备 | 商业空客飞机、火箭燃料泵; MRI设备; 选择性激光熔融设备 | 支架结构件（减重30%）; 骨科植入物（需弱磁化率）; 复杂几何结构件 | 空间站极端环境（微重力、辐射）; 人体体液环境; 常规工程环境 | 1
91c3523a879608add7e9ddbe5d582f016f4046716c07c1b3b6cc8e4d437499ee_2 | [5 empty] | /home/zjh/Cluster/project_0/data/91c3523a879608add7e9ddbe5d582f016f4046716c07c1b3b6cc8e4d437499ee/lab_json.txt | Tension-compression asymmetric mechanical behaviour of lattice cellular structures produced by selective laser melting | Sunil Raghavendra (Department of Industrial Engineering, University of Trento, Italy); Alberto Molinari (Department of Industrial Engineering, University of Trento, Italy); Vigilio Fontanari (Department of Industrial Engineering, University of Trento, Italy); Michele Dallago (Department of Industrial Engineering, University of Trento, Italy); Valerio Luchin (Lincotek Medical, Pergine, TN, Italy); Gianluca Zappini (Lincotek Medical, Pergine, TN, Italy); Matteo Benedetti (Department of Industrial Engineering, University of Trento, Italy) | 首次系统性研究多孔结构的拉伸性能：揭示了拉伸与压缩模量的不对称性（如Batch C常规试样压缩模量5.12 GPa vs. 拉伸模量12.38 GPa）；几何偏差与力学响应的关联：发现SLM制造导致支柱厚度偏移（+250 μm），孔隙率实测值显著低于设计值（如Batch B偏差达45%）；支柱对齐对性能的影响机制：通过精密切割（Ci批次）证明支柱倾斜10°会导致压缩模量降低62%（13.43 GPa → 5.12 GPa）；多尺度验证方法：结合Gibson-Ashby模型与有限元分析，证实随机/不规则结构以弯曲主导，规则结构以拉伸主导。 | 1 | FALSE | [6 empty] | 15 | 4.42 | Ti–6Al–4V（wt.%） | 多孔圆柱形试样（符合ISO 13314:2011标准，尺寸为L:D=1） | [7 empty] | 选择性激光熔化（SLM），使用Renishaw AM250设备，层厚60 μm，激光功率200 W；热处理：消除残余应力（Eurocoating S.p.A完成） | [6 empty] | 225 |  |  | 25 | 1 mm/min | [35 empty] | 生物医学植入物（骨科修复体） | 人工关节、骨板/螺钉 | 多孔骨整合界面层 | 人体骨骼系统（需匹配骨模量1–20 GPa，避免应力屏蔽） | 1
cd9836e552340e63459d01e8af9368fbd69a28482ddde27ada5c958d12c93d33_1 | [5 empty] | /home/zjh/Cluster/project_0/data/cd9836e552340e63459d01e8af9368fbd69a28482ddde27ada5c958d12c93d33/lab_json.txt | Effect of UV irradiation on the surface Gibbs energy of Ti6Al4V and thermally oxidized Ti6Al4V | M.A. Pacha-Olivenza (Departamento de Física Aplicada, Universidad de Extremadura, Spain); A.M. Gallardo-Moreno (Departamento de Física Aplicada, Universidad de Extremadura, Spain; CIBER-BBN, Spain); A. Méndez-Vilas (Departamento de Física Aplicada, Universidad de Extremadura, Spain; CIBER-BBN, Spain); J.M. Bruque (Departamento de Física Aplicada, Universidad de Extremadura, Spain; CIBER-BBN, Spain); J.L. González-Carrasco (CIBER-BBN, Spain; CENIM-CSIC, Spain); M.L. González-Martín (Departamento de Física Aplicada, Universidad de Extremadura, Spain; CIBER-BBN, Spain) | 首次系统研究：揭示了UV辐照对Ti6Al4V及其热氧化处理后表面吉布斯能的动态影响，明确了电子供体参数（γ?）是表面能变化的主因；普适性规律：发现了水接触角与甲酰胺/二碘甲烷接触角的线性关系（cosθ_W vs. cosθ_F/D），表明表面改性机制在两种材料中具有一致性；可逆性验证：证明Ti6Al4V及其热氧化处理后的亲水-疏水转换可通过简单清洗（无化学试剂）实现可逆，为植入材料表面设计提供新思路 | 0 | FALSE | [8 empty] | Ti–6Al–4V（wt.%）（：Ti基体，Al 6.07-6.09 ，V 4.10-4.15 ，Fe 0.17 ，C 0.005-0.01 ，O 0.12-0.13） | 抛光后的圆盘状样品 | [7 empty] | 机械抛光（金刚石砂纸+二氧化硅胶体抛光） | [46 empty] | 生物医学植入材料（骨科、牙科） | 人工关节、骨钉、牙科植入体等 | 人工关节、骨钉、牙科植入体等 | 人体生理环境（体液接触，常温常压） | 1
cd9836e552340e63459d01e8af9368fbd69a28482ddde27ada5c958d12c93d33_2 | [5 empty] | /home/zjh/Cluster/project_0/data/cd9836e552340e63459d01e8af9368fbd69a28482ddde27ada5c958d12c93d33/lab_json.txt | Effect of UV irradiation on the surface Gibbs energy of Ti6Al4V and thermally oxidized Ti6Al4V | M.A. Pacha-Olivenza (Departamento de Física Aplicada, Universidad de Extremadura, Spain); A.M. Gallardo-Moreno (Departamento de Física Aplicada, Universidad de Extremadura, Spain; CIBER-BBN, Spain); A. Méndez-Vilas (Departamento de Física Aplicada, Universidad de Extremadura, Spain; CIBER-BBN, Spain); J.M. Bruque (Departamento de Física Aplicada, Universidad de Extremadura, Spain; CIBER-BBN, Spain); J.L. González-Carrasco (CIBER-BBN, Spain; CENIM-CSIC, Spain); M.L. González-Martín (Departamento de Física Aplicada, Universidad de Extremadura, Spain; CIBER-BBN, Spain) | 首次系统研究：揭示了UV辐照对Ti6Al4V及其热氧化处理后表面吉布斯能的动态影响，明确了电子供体参数（γ?）是表面能变化的主因；普适性规律：发现了水接触角与甲酰胺/二碘甲烷接触角的线性关系（cosθ_W vs. cosθ_F/D），表明表面改性机制在两种材料中具有一致性；可逆性验证：证明Ti6Al4V及其热氧化处理后的亲水-疏水转换可通过简单清洗（无化学试剂）实现可逆，为植入材料表面设计提供新思路 | 1 | FALSE | [8 empty] | Ti–6Al–4V（wt.%）（：Ti基体，Al 6.07-6.09 ，V 4.10-4.15 ，Fe 0.17 ，C 0.005-0.01 ，O 0.12-0.13） | 抛光后的圆盘状样品 | [7 empty] | 热氧化处理（475°C空气中加热1小时） | [46 empty] | 生物医学植入材料（骨科、牙科） | 人工关节、骨钉、牙科植入体等 | 人工关节、骨钉、牙科植入体等 | 人体生理环境（体液接触，常温常压） | 1
030dc45fa0271b7fd5151a1e870a6bed000c4d6c3969460554e9b6342dd094b7_5 | [5 empty] | /home/zjh/Cluster/project_0/data/030dc45fa0271b7fd5151a1e870a6bed000c4d6c3969460554e9b6342dd094b7/lab_json.txt | An Investigation of the Fracture and Fatigue Crack Growth Behavior of Forged Damage-Tolerant Niobium Aluminide Intermetallics | F. Ye (俄亥俄州立大学材料科学与工程系); C. Mercer (俄亥俄州立大学材料科学与工程系); W.O. Soboyejo (俄亥俄州立大学材料科学与工程系) | 发现含40 at.% Ti的Nb3Al基合金具有超高断裂韧性（40-100 MPa√m）、优异强度-塑性组合（屈服强度695-904 MPa，延伸率4-30%）以及疲劳裂纹扩展抗力与Ti-6Al-4V相当；揭示了高温（750°C）疲劳裂纹扩展速率降低机制，即氧化钛诱导的裂纹闭合效应；发现热处理工艺对断裂模式的关键影响：固溶时效处理导致晶间断裂，直接时效保持韧性断裂。 | 4 | FALSE | 695 |  | 29.5 | 25 |  |  | 64.6 | 6.08 | Nb–15Al–40Ti（at.%） | 锻件 | [7 empty] | 真空电弧熔炼三重熔炼铸锭 |  | 无 |  |  |  | 常规镦锻加工成坯料 | [6 empty] | 110 | [33 empty] | 航空航天推进系统/能源系统 |  | 涡轮发动机高温部件; 航天器热防护系统 | 中等温度范围（700-750°C）；氧化性环境（需涂层保护） | 1
6c4760a09b33640ec76d574e376e1ca572babed21df8b5a214f54c4a6abdb746_4 | [5 empty] | /home/zjh/Cluster/project_0/data/6c4760a09b33640ec76d574e376e1ca572babed21df8b5a214f54c4a6abdb746/lab_json.txt | Subtransus triplex heat treatment of laser melting deposited Ti–5Al–5Mo–5V–1Cr–1Fe near β titanium alloy | C.M. Liu (北京航空航天大学激光材料加工与制造实验室；北京航空航天大学航空航天材料教育部重点实验室); H.M. Wang (北京航空航天大学激光材料加工与制造实验室；北京航空航天大学航空航天材料教育部重点实验室); X.J. Tian (北京航空航天大学激光材料加工与制造实验室；北京航空航天大学航空航天材料教育部重点实验室); H.B. Tang (北京航空航天大学激光材料加工与制造实验室；北京航空航天大学航空航天材料教育部重点实验室) | 1. 首次针对激光熔化沉积Ti-5Al-5Mo-5V-1Cr-1Fe近β钛合金设计亚温三次热处理工艺；2. 通过将初次热处理温度提升至β相变点附近（Tβ-10℃），有效消除连续晶界α相；3. 通过调控α相沉淀自由区（PFZ）的分布，将断裂模式从沿晶断裂转变为穿晶断裂；4. 使材料在保持高强度的同时（UTS>1135 MPa），延伸率较标准三次热处理提高37%（从7.8%提升至10.7%） | 3 | FALSE | 1036 | 1135 | 10.7 | 25 |  | 圆柱试样Φ5 mm |  |  | Ti–5Al–5Mo–5V–1Cr–1Fe（wt.%） | 亚温三次热处理态 | [7 empty] | 激光熔化沉积（LMD），参数：激光功率5000 W，光斑直径6 mm，扫描速度800-1500 mm/min，送粉速率15-25 g/min |  | 亚温三次热处理（870℃/2h炉冷+750℃/2h空冷+600℃/4h空冷） | [44 empty] | 航空航天结构件 | 飞机 | 大型承力结构部件 | 高比强度、高可靠性要求的航空器工作环境 | 1
89a5c8937a8354177c7aa89bfebbd6d91fdf9851e2226b756e91d00f1b5894ff_1 | [5 empty] | /home/zjh/Cluster/project_0/data/89a5c8937a8354177c7aa89bfebbd6d91fdf9851e2226b756e91d00f1b5894ff/lab_json.txt | The effect of dwell loading on the strain accumulation behavior of titanium alloys | M.L. Thomsen (Boeing Commercial Airplane Group, P.O. Box 3707 MS 45-12, Seattle, WA 98124, USA); D.W. Hoeppner (University of Utah, Quality and Integrity Design Engineering Center, Salt Lake City, UT 84112, USA) | 1. 首次通过应变累积速率差异解释了钛合金IMI 834在停留载荷下的疲劳寿命显著降低现象，表明高应变累积率与寿命减少直接相关；2. 提出位错锁定是主导机制，停留时间导致的不可逆位错堆积引发微裂纹形核，而非传统氢损伤理论；3. 发现马氏体α'相（含细小β析出相）通过减少位错障碍可改善疲劳性能，为材料设计提供新方向。 | 0 | FALSE | 1044 |  |  | 未明确 | 未明确 |  |  |  | Ti–5.8Al–3.5Zr–4.0Sn–0.7Nb–0.5Mo–0.35Si（wt.%） | 锻件（从压气机盘锻造的孔部切割） | [5 empty] | 未明确 | 57,372循环（10 Hz haversine波），13,320循环（15 s停留），10,222循环（30 s停留） | 锻造状态（未经额外热处理） |  | 无 | [44 empty] | 航空航天 | 航空发动机 | 压气机盘 | 高温（设计工作温度约600°C）、真空或低氧环境 | 1
d384565ee441b5717481ea96dadf0d3363191c6b6d43a935a7329fbcd63c9b41_1 | [5 empty] | /home/zjh/Cluster/project_0/data/d384565ee441b5717481ea96dadf0d3363191c6b6d43a935a7329fbcd63c9b41/lab_json.txt | Properties of Porous TiNbZr Shape Memory Alloy Fabricated by Mechanical Alloying and Hot Isostatic Pressing | L.W. Ma (Department of Physics and Materials Science, City University of Hong Kong); C.Y. Chung (Department of Physics and Materials Science, City University of Hong Kong); Y.X. Tong (Center for Biomedical Materials and Engineering, Harbin Engineering University); Y.F. Zheng (Center for Biomedical Materials and Engineering, Harbin Engineering University) | 首次采用机械合金化（MA）+热等静压（HIP）组合工艺制备无镍多孔TiNbZr形状记忆合金；获得均匀分布的球形孔隙结构（孔径5-30μm），相比常规烧结的隧道状孔隙（10-50μm）显著改善；在固溶处理态合金中发现β相与α''马氏体相共存结构；实现3%的可恢复压缩应变和800MPa的高抗压强度，满足硬组织植入物强度需求 | 0 | FALSE | [8 empty] | Ti–22Nb–6Zr（at.%） | 热等静压固溶处理件（圆柱形试样：直径3mm，长度6mm） | [7 empty] | 机械合金化（钢球/粉末比10:1，转速100rpm，时间16h，氩气保护）+热等静压（压力160 MPa，温度1200℃，时间6h）+固溶处理（1000℃/60min，氩气环境，水淬） | [7 empty] | 800 |  | 25 | 3.33×10^-3/s | [35 empty] | 生物医学领域（骨替代材料） | 骨科植入物 | 假体固定部件 | 人体体液环境；生物力学载荷条件；孔隙结构促进骨组织长入和体液传输 | 1
f1f46fba6488aa3a9d0201eecfc6b39596b83f454a047566ab04147e1a7a3524_5 | [5 empty] | /home/zjh/Cluster/project_0/data/f1f46fba6488aa3a9d0201eecfc6b39596b83f454a047566ab04147e1a7a3524/lab_json.txt | Vacuum Plasma Spraying: A New Concept for Manufacturing Ti-6Al-4V Structures | H.R. Salimijazi (Centre for Advanced Coating Technologies, University of Toronto, Canada); T.W. Coyle (Centre for Advanced Coating Technologies, University of Toronto, Canada); J. Mostaghimi (Centre for Advanced Coating Technologies, University of Toronto, Canada) | 提出真空等离子喷涂（VPSF）作为新型近净成形制造技术，直接通过喷涂工艺一步完成熔化、快速凝固、致密化和焊接；优化三种热处理工艺显著提升喷涂态Ti-6Al-4V的延伸率和杨氏模量；揭示喷涂态结构的失效机制并通过热处理消除微观缺陷。 | 4 | FALSE | 846 | 996 | 4 | 25 |  |  | 115 |  | Ti–6Al–4V（wt.%） | 热处理态 | [7 empty] | 真空等离子喷涂（VPSF）使用等离子雾化粉末（+63/–75 μm） |  | 改性双相热处理（循环加热至β转变温度以上后水淬） |  | 315 ± 10 HV | 维氏硬度 | [41 empty] | 航空航天（占比80%以上）; 生物医学（人工关节等，占比3%）; 汽车（高性能赛车部件）; 海洋与化工（耐腐蚀部件） | 航空发动机组件; 人工关节等; 高性能赛车部件; 耐腐蚀化工容器 | 复杂形状结构件（传统锻造难以加工）; 人工关节等; 高性能赛车部件; 耐腐蚀部件 | 高比强度需求环境；高温疲劳载荷; 腐蚀性介质; 高比强度需求环境 | 1
f75f3a2ebe3accb1b99e6678e46498bc51ad510e560b949bc22a54e7a59decc9_3 | [5 empty] | /home/zjh/Cluster/project_0/data/f75f3a2ebe3accb1b99e6678e46498bc51ad510e560b949bc22a54e7a59decc9/lab_json.txt | Improved tribological, electrochemical and biocompatibility properties of Ti6Al4V alloy by gas-nitriding and Ti–C:H coating | W.H. Kao (Institute of Mechatronoptic Systems, Chienkuo Technology, Changhua, Taiwan); Y.L. Su (Department of Mechanical Engineering, National Cheng Kung University, Tainan, Taiwan); J.H. Horng (Department of Power Mechanical Engineering, National Formosa University, Yunlin, Taiwan); H.C. Huang (Institute of Mechatronoptic Systems, Chienkuo Technology, Changhua, Taiwan); S.E. Yang (Department of Beauty Science and Graduate Institute of Beauty Science Technology, Chienkuo Technology University, Changhua, Taiwan) | 1. 首次将气氮化处理与Ti-C:H涂层相结合应用于Ti6Al4V合金的表面改性；2. 通过双重表面处理实现了摩擦学性能、电化学腐蚀抗性和生物相容性的协同提升；3. 发现Ti-C:H/Ti6Al4V（未氮化直接涂层）具有最优的综合性能组合；4. 揭示了表面粗糙度对涂层摩擦学性能和细胞相容性的双重影响机制 | 3 | FALSE | [8 empty] | H/N–Ti-6Al-4V（wt.%）（Ti-C） | 棒材 | [7 empty] | 900℃氮气环境热处理120分钟；CFUBMS沉积工艺（Ti中间层0.1μm + Ti-C:H涂层0.9μm） |  | 900℃氮气环境热处理120分钟 |  | 16.90 GPa | 纳米压痕测试 | [41 empty] | 生物医学工程（骨科植入物） | 人工关节假体 | 关节接触表面 | ["0.89 wt.% NaCl溶液（模拟体液环境）", "循环滑动载荷（50Hz频率，10N载荷）", "37℃湿润环境（细胞培养条件）"] | 1
101e97cc4ec4df866e52a2438861b52f1970a88b72f6d5e70a11bcdcf3923f40_1 | [5 empty] | /home/zjh/Cluster/project_0/data/101e97cc4ec4df866e52a2438861b52f1970a88b72f6d5e70a11bcdcf3923f40/lab_json.txt | Modeling constitutive relationship of Ti40 alloy using artificial neural network | Y. Sun (State Key Laboratory of Solidification Processing, School of Materials Science and Engineering, Northwestern Polytechnical University, Xi'an 710072, China); W.D. Zeng (State Key Laboratory of Solidification Processing, School of Materials Science and Engineering, Northwestern Polytechnical University, Xi'an 710072, China); Y.Q. Zhao (Northwest Institute for Nonferrous Metal Research, Xi'an 710016, China); X.M. Zhang (State Key Laboratory of Solidification Processing, School of Materials Science and Engineering, Northwestern Polytechnical University, Xi'an 710072, China); Y. Shu (Northwest Institute for Nonferrous Metal Research, Xi'an 710016, China); Y.G. Zhou | 首次采用反向传播（BP）神经网络建立了Ti40合金的高温本构关系模型，预测流变应力的绝对相对误差小于8%，优于传统双曲正弦模型；模型无需显式数学方程，能准确描述应变、应变率和温度对流动应力的复杂非线性关系，适用于有限元模拟和热加工工艺优化。 | 0 | FALSE | [8 empty] | Ti–25V–15Cr–0.2Si（wt.%） | 热压缩后的圆柱形试样（铸件加工而来） | [7 empty] | 铸造（40 kg铸锭，直径140 mm） |  | 无 | [7 empty] | 1100 | 0.01 | 35.18 | [19 empty] | 热压缩：Gleeble-1500热模拟试验机，温度1100°C，应变率0.01–10 s?1，应变至0.6，空气冷却 | [14 empty] | 航空航天（燃气轮机关键部件） | 航空发动机 | 高温部件（需阻燃性） | 高温、高应力、需阻燃性环境 | 1
101e97cc4ec4df866e52a2438861b52f1970a88b72f6d5e70a11bcdcf3923f40_2 | [5 empty] | /home/zjh/Cluster/project_0/data/101e97cc4ec4df866e52a2438861b52f1970a88b72f6d5e70a11bcdcf3923f40/lab_json.txt | Modeling constitutive relationship of Ti40 alloy using artificial neural network | Y. Sun (State Key Laboratory of Solidification Processing, School of Materials Science and Engineering, Northwestern Polytechnical University, Xi'an 710072, China); W.D. Zeng (State Key Laboratory of Solidification Processing, School of Materials Science and Engineering, Northwestern Polytechnical University, Xi'an 710072, China); Y.Q. Zhao (Northwest Institute for Nonferrous Metal Research, Xi'an 710016, China); X.M. Zhang (State Key Laboratory of Solidification Processing, School of Materials Science and Engineering, Northwestern Polytechnical University, Xi'an 710072, China); Y. Shu (Northwest Institute for Nonferrous Metal Research, Xi'an 710016, China); Y.G. Zhou | 首次采用反向传播（BP）神经网络建立了Ti40合金的高温本构关系模型，预测流变应力的绝对相对误差小于8%，优于传统双曲正弦模型；模型无需显式数学方程，能准确描述应变、应变率和温度对流动应力的复杂非线性关系，适用于有限元模拟和热加工工艺优化。 | 1 | FALSE | [8 empty] | Ti–25V–15Cr–0.2Si（wt.%） | 热压缩后的圆柱形试样（铸件加工而来） | [7 empty] | 铸造（40 kg铸锭，直径140 mm） |  | 无 | [7 empty] | 1100 | 0.1 | 82.67 | [19 empty] | 热压缩：Gleeble-1500热模拟试验机，温度1100°C，应变率0.01–10 s?1，应变至0.6，空气冷却 | [14 empty] | 航空航天（燃气轮机关键部件） | 航空发动机 | 高温部件（需阻燃性） | 高温、高应力、需阻燃性环境 | 1
101e97cc4ec4df866e52a2438861b52f1970a88b72f6d5e70a11bcdcf3923f40_3 | [5 empty] | /home/zjh/Cluster/project_0/data/101e97cc4ec4df866e52a2438861b52f1970a88b72f6d5e70a11bcdcf3923f40/lab_json.txt | Modeling constitutive relationship of Ti40 alloy using artificial neural network | Y. Sun (State Key Laboratory of Solidification Processing, School of Materials Science and Engineering, Northwestern Polytechnical University, Xi'an 710072, China); W.D. Zeng (State Key Laboratory of Solidification Processing, School of Materials Science and Engineering, Northwestern Polytechnical University, Xi'an 710072, China); Y.Q. Zhao (Northwest Institute for Nonferrous Metal Research, Xi'an 710016, China); X.M. Zhang (State Key Laboratory of Solidification Processing, School of Materials Science and Engineering, Northwestern Polytechnical University, Xi'an 710072, China); Y. Shu (Northwest Institute for Nonferrous Metal Research, Xi'an 710016, China); Y.G. Zhou | 首次采用反向传播（BP）神经网络建立了Ti40合金的高温本构关系模型，预测流变应力的绝对相对误差小于8%，优于传统双曲正弦模型；模型无需显式数学方程，能准确描述应变、应变率和温度对流动应力的复杂非线性关系，适用于有限元模拟和热加工工艺优化。 | 2 | FALSE | [8 empty] | Ti–25V–15Cr–0.2Si（wt.%） | 热压缩后的圆柱形试样（铸件加工而来） | [7 empty] | 铸造（40 kg铸锭，直径140 mm） |  | 无 | [7 empty] | 1100 | 1 | 142.74 | [19 empty] | 热压缩：Gleeble-1500热模拟试验机，温度1100°C，应变率0.01–10 s?1，应变至0.6，空气冷却 | [14 empty] | 航空航天（燃气轮机关键部件） | 航空发动机 | 高温部件（需阻燃性） | 高温、高应力、需阻燃性环境 | 1
101e97cc4ec4df866e52a2438861b52f1970a88b72f6d5e70a11bcdcf3923f40_4 | [5 empty] | /home/zjh/Cluster/project_0/data/101e97cc4ec4df866e52a2438861b52f1970a88b72f6d5e70a11bcdcf3923f40/lab_json.txt | Modeling constitutive relationship of Ti40 alloy using artificial neural network | Y. Sun (State Key Laboratory of Solidification Processing, School of Materials Science and Engineering, Northwestern Polytechnical University, Xi'an 710072, China); W.D. Zeng (State Key Laboratory of Solidification Processing, School of Materials Science and Engineering, Northwestern Polytechnical University, Xi'an 710072, China); Y.Q. Zhao (Northwest Institute for Nonferrous Metal Research, Xi'an 710016, China); X.M. Zhang (State Key Laboratory of Solidification Processing, School of Materials Science and Engineering, Northwestern Polytechnical University, Xi'an 710072, China); Y. Shu (Northwest Institute for Nonferrous Metal Research, Xi'an 710016, China); Y.G. Zhou | 首次采用反向传播（BP）神经网络建立了Ti40合金的高温本构关系模型，预测流变应力的绝对相对误差小于8%，优于传统双曲正弦模型；模型无需显式数学方程，能准确描述应变、应变率和温度对流动应力的复杂非线性关系，适用于有限元模拟和热加工工艺优化。 | 3 | FALSE | [8 empty] | Ti–25V–15Cr–0.2Si（wt.%） | 热压缩后的圆柱形试样（铸件加工而来） | [7 empty] | 铸造（40 kg铸锭，直径140 mm） |  | 无 | [7 empty] | 1100 | 10 | 211.63 | [19 empty] | 热压缩：Gleeble-1500热模拟试验机，温度1100°C，应变率0.01–10 s?1，应变至0.6，空气冷却 | [14 empty] | 航空航天（燃气轮机关键部件） | 航空发动机 | 高温部件（需阻燃性） | 高温、高应力、需阻燃性环境 | 1
10991d42c592108c024597dc8d93b4a2bcb29d01dcf4015d2c9faf1f35d53e8c_2 | [5 empty] | /home/zjh/Cluster/project_0/data/10991d42c592108c024597dc8d93b4a2bcb29d01dcf4015d2c9faf1f35d53e8c/lab_json.txt | Behavior of Cast Ti-6Al-2Sn-4Zr-2Mo-0.1Si (Weight Percent) | W. CHEN (密歇根州立大学化学工程与材料科学系); C.J. BOEHLERT (密歇根州立大学化学工程与材料科学系) | 首次系统研究硼添加（0.1-1wt%）对铸造Ti-6242S合金中温（455-565℃）拉伸/蠕变行为的影响；揭示硼添加的晶粒细化阈值效应（0.1wt%时晶粒尺寸从550μm降至75μm）；通过原位SEM实验发现TiB晶须微裂纹优先于基体滑移的变形序列；发现1wt%B添加可降低最小蠕变速率但效果有限，与传统Ti-6Al-4V体系形成对比；阐明Mo/Zr元素在TiB相中的固溶行为及其对蠕变抗力的影响机制 | 1 | FALSE | 587 | 660 | 10.3 | 455 | 10^-3 |  |  |  | Ti–6Al–2Sn–4Zr–2Mo–0.1Si–0.1B（wt.%） | 铸件 | [7 empty] | 感应熔炼→热等静压→无后续热处理 | [22 empty] | 455-565 | [23 empty] | 航空航天推进系统 | 喷气发动机 | 压缩机壳体/叶片、飞机蒙皮 | 温度：455-565℃中温区间；载荷：138-600MPa拉伸/蠕变应力；介质：氧化性气氛（存在α-case氧化层） | 1
10991d42c592108c024597dc8d93b4a2bcb29d01dcf4015d2c9faf1f35d53e8c_3 | [5 empty] | /home/zjh/Cluster/project_0/data/10991d42c592108c024597dc8d93b4a2bcb29d01dcf4015d2c9faf1f35d53e8c/lab_json.txt | Behavior of Cast Ti-6Al-2Sn-4Zr-2Mo-0.1Si (Weight Percent) | W. CHEN (密歇根州立大学化学工程与材料科学系); C.J. BOEHLERT (密歇根州立大学化学工程与材料科学系) | 首次系统研究硼添加（0.1-1wt%）对铸造Ti-6242S合金中温（455-565℃）拉伸/蠕变行为的影响；揭示硼添加的晶粒细化阈值效应（0.1wt%时晶粒尺寸从550μm降至75μm）；通过原位SEM实验发现TiB晶须微裂纹优先于基体滑移的变形序列；发现1wt%B添加可降低最小蠕变速率但效果有限，与传统Ti-6Al-4V体系形成对比；阐明Mo/Zr元素在TiB相中的固溶行为及其对蠕变抗力的影响机制 | 2 | FALSE | 663 | 667 | 1.1 | 455 | 10^-3 |  |  |  | Ti–6Al–2Sn–4Zr–2Mo–0.1Si–0.4B（wt.%） | 铸件 | [7 empty] | 感应熔炼→热等静压→无后续热处理 | [22 empty] | 455-565 | [23 empty] | 航空航天推进系统 | 喷气发动机 | 压缩机壳体/叶片、飞机蒙皮 | 温度：455-565℃中温区间；载荷：138-600MPa拉伸/蠕变应力；介质：氧化性气氛（存在α-case氧化层） | 1
30c4d29b88800952cc9aaca6adbb77d1b9cf0e564d7ecbbc82d634a6194e8728_5 | [5 empty] | /home/zjh/Cluster/project_0/data/30c4d29b88800952cc9aaca6adbb77d1b9cf0e564d7ecbbc82d634a6194e8728/lab_json.txt | Response of hot isostatically pressed Ti–6Al–4V targets to normal impact by conical and blunt projectiles | V.F. Nesterenko (University of California, San Diego, USA); W. Goldsmith (University of California, Berkeley, USA); S.S. Indrakanti (University of California, San Diego, USA); YaBei Gu (University of California, San Diego, USA) | 1. 首次报道HIPed钛合金的弹道性能：首次通过实验证明热等静压（HIPed）Ti-6Al-4V合金（基于快速凝固粉末）在抗弹道冲击性能上优于传统锻造材料。2. 剪切局部化抑制机制：HIPed材料通过复杂的剪切带分支和相互作用机制，减少了绝热剪切局部化的主导作用，提高了抗穿透能力。3. 粉末冶金工艺优势：验证了粉末冶金工艺制备无织构、均匀微结构材料的可行性，为开发梯度复合材料奠定了基础。4. 间隙元素影响：尽管粉末材料界面可能富集间隙元素，HIPed材料仍表现出优异的动态性能，突破了传统认知。 | 4 | FALSE | [6 empty] | 117 |  | Ti–6Al–4V（wt.%）（ELI-PREP粉末，球磨10分钟） | 热等静压（HIPed）块体 | [7 empty] | ELI-PREP粉末→球磨→真空除气→HIP（1000°C，165 MPa，2 h） |  |  | 0.32 | 329 kg/mm2 | Hv | [8 empty] | 45.5 | [19 empty] | 400 | 25 | [11 empty] | 弹道防护 | 装甲车辆、个人防护装备 | 装甲板、防护层 | 高速弹体冲击（300-950 m/s），动态剪切载荷，高温绝热条件 | 1
346a7f82927d7a2ceedc35d098e70791540040d52965b1ff99ae7c031398f959_1 | [5 empty] | /home/zjh/Cluster/project_0/data/346a7f82927d7a2ceedc35d098e70791540040d52965b1ff99ae7c031398f959/lab_json.txt | Reverseballistic impact study of shear plug formation and displacement in Ti6Al4V alloy | W. H. Holt, W. Mock Jr., W. G. Soper, C. S. Coffey (Naval Surface Warfare Center, Dahlgren, Virginia 22448 and Silver Spring, Maryland 20910); V. Ramachandran, R. W. Armstrong (University of Maryland, College Park, Maryland 20742) | 1. 实验方法创新：采用反向弹道冲击实验（盘冲击杆），实现了剪切塞的软回收和局部剪切带的显微观测；2. 发现剪切带绝热加热效应：通过显微分析证实剪切带内材料发生熔化和热软化，首次在Ti6Al4V合金中观察到剪切分离过程中的熔融金属喷溅现象；3. 模型简化：提出基于能量守恒的简化模型，关联冲击速度与剪切塞位移，估算剪切区强度（335 MPa）及分离阈值能量。 | 0 | FALSE | 840 | 941 | 10 | [5 empty] | Ti–6Al–4V（wt.%）（钛-6 Al-4 V） | 板材 | [7 empty] | 原材料：从同一块钛合金板机加工而成；表面处理：600目碳化硅研磨，6 μm金刚石膏抛光 | [19 empty] | 1660 | [26 empty] | 高应变率冲击防护 | 装甲结构 | 航空航天抗冲击部件 | 弹道冲击、动态剪切载荷（应变率>103 s?1） | 1
616c3f03565cb62b0f4daf45460c278a0d1b6d0e3264f9148413decc91f5296d_3 | [5 empty] | /home/zjh/Cluster/project_0/data/616c3f03565cb62b0f4daf45460c278a0d1b6d0e3264f9148413decc91f5296d/lab_json.txt | Effect of welding processes on joint characteristics of Ti–6Al–4V alloy | T. S. Balasubramanian (Combat Vehicle Research and Development Establishment (CVRDE), Avadi, Chennai 600 054, India); M. Balakrishnan (Department of Manufacturing Engineering, Annamalai University, Annamalai Nagar 608 002, Tamil Nadu, India); V. Balasubramanian (Department of Manufacturing Engineering, Annamalai University, Annamalai Nagar 608 002, Tamil Nadu, India; Center for Materials Joining and Research (CEMAJOR), Annamalai University); M. A. Muthu Manickam (Combat Vehicle Research and Development Establishment (CVRDE), Avadi, Chennai 600 054, India) | 首次系统比较了GTAW、LBW和EBW三种焊接工艺对Ti-6Al-4V合金接头性能的影响，揭示了：1. EBW焊缝具有最优抗拉性能（99.8%接头效率）；2. GTAW焊缝冲击韧性最高（15 J）；3. LBW焊缝获得最细晶粒（1.3 mm HAZ）但工艺稳定性需改进；4. 建立了热输入-冷却速率-显微组织-力学性能的定量关系 | 2 | FALSE | 959 | 982 | 15 | 25 |  | ASTM E8-08标准试样 |  |  | Ti–6Al–4V（wt.%）（LBW焊接接头，基体合金成分） | 轧制板材焊接件（5.4 mm厚） | [7 empty] | CO2激光焊接，功率3500 W，焊接速度50 mm/s，热输入0.073 kJ/mm；保护气体：氦气+氩气 |  |  |  | 436 HV | 维氏硬度 | [32 empty] | 10 | 25 ℃ | [7 empty] | 航空航天（机身结构）; 船舶制造（船体组件）; 化工设备（压力容器） | 战斗车辆（CVRDE开发）; 高能焊接设备（EBW/LBW系统） | 焊接接头 | 高比强度要求环境; 腐蚀性介质环境; 高温热循环环境（<450℃） | 1
6232c25d54c6208139dec0b80b5f5387c2ca4e74ff2c976a1917ef64503f750e_2 | [5 empty] | /home/zjh/Cluster/project_0/data/6232c25d54c6208139dec0b80b5f5387c2ca4e74ff2c976a1917ef64503f750e/lab_json.txt | Material saving and cost reduction with hot forming of U-shaped titanium part | L. Stutz, W. Beck, S. Arends (FormTech GmbH, Mittelwendung 26, 28844 Weyhe, Germany); M. Horstmann, Volker Ventzke, N. Kashaev (Helmholtz-Zentrum Geesthacht, Institute of Materials Research, Materials Mechanics, Max-Planck-Stra?e 1, 21502 Geesthacht, Germany) | 开发新型热深冲工艺：在750–890°C范围内单次冲压成形U形钛合金部件，替代传统超塑性气胀成形，显著缩短工艺时间并提高效率；验证性能稳定性：热深冲后的部件力学性能（拉伸、疲劳）与原始板材接近，残余应力低，厚度公差严格；降低成本与材料损耗：通过单步成形减少多步冷成形所需的中间退火和材料浪费，适应航空结构件轻量化需求 | 1 | FALSE | 986 | 1036 | 19 | 25 | 0.5 %/min |  |  |  | Ti–6Al–4V（wt.%） | 板材（厚度2.55 mm） |  |  |  |  | 650 | 25 | 10^7循环 | 同组1 | [46 empty] | 航空航天 | 飞机舱门周边组件、CFPR-钛合金混合结构件 | 飞机门周围部件、结构连接件、CFRP金属连接件 | 高比强度、耐腐蚀、抗疲劳的航空结构环境，需与CFRP兼容（避免电偶腐蚀） | 1
6232c25d54c6208139dec0b80b5f5387c2ca4e74ff2c976a1917ef64503f750e_3 | [5 empty] | /home/zjh/Cluster/project_0/data/6232c25d54c6208139dec0b80b5f5387c2ca4e74ff2c976a1917ef64503f750e/lab_json.txt | Material saving and cost reduction with hot forming of U-shaped titanium part | L. Stutz, W. Beck, S. Arends (FormTech GmbH, Mittelwendung 26, 28844 Weyhe, Germany); M. Horstmann, Volker Ventzke, N. Kashaev (Helmholtz-Zentrum Geesthacht, Institute of Materials Research, Materials Mechanics, Max-Planck-Stra?e 1, 21502 Geesthacht, Germany) | 开发新型热深冲工艺：在750–890°C范围内单次冲压成形U形钛合金部件，替代传统超塑性气胀成形，显著缩短工艺时间并提高效率；验证性能稳定性：热深冲后的部件力学性能（拉伸、疲劳）与原始板材接近，残余应力低，厚度公差严格；降低成本与材料损耗：通过单步成形减少多步冷成形所需的中间退火和材料浪费，适应航空结构件轻量化需求 | 2 | FALSE | 970 | 1007 | 16 | 25 | 0.5 %/min |  |  |  | Ti–6Al–4V（wt.%） | 热深冲后的U形部件侧壁（厚度2.40 mm，变形量6.25%） |  |  |  |  | 500 | 25 | 10^7循环 | 同组1 | [46 empty] | 航空航天 | 飞机舱门周边组件、CFPR-钛合金混合结构件 | 飞机门周围部件、结构连接件、CFRP金属连接件 | 高比强度、耐腐蚀、抗疲劳的航空结构环境，需与CFRP兼容（避免电偶腐蚀） | 1
6fabb734023480da1180e57a36f59229747fa66918fffc22fee67b4512d33643_1 | [5 empty] | /home/zjh/Cluster/project_0/data/6fabb734023480da1180e57a36f59229747fa66918fffc22fee67b4512d33643/lab_json.txt | Laser additive manufactured Ti-6Al-4V alloy: Texture analysis | P. Chandramohan (Department of Metallurgy, University of Johannesburg, South Africa; Department of Mechanical Engineering, Sri Ramakrishna Engineering College, India) | 1. 揭示α-β相分数对强度和延展性无显著影响；2. 提出β相变温度以下热处理可同时细化水平和垂直构建方向的晶粒；3. 发现HT-1热处理后水平构建试样形成新织构成分（B和E）；4. 证实残余压应力显著提升延伸率，而拉应力无此效应；5. 通过EBSD和XRD联合分析，阐明织构演变与力学性能的关联机制。 | 0 | FALSE |  |  | 6.43 |  | 2.5×10??或10?3 |  |  |  | Ti–6Al–4V（wt.%）（Al 6.18 , V 4.64 , C 2.02） | 激光增材制造水平方向构建件 | [7 empty] | DMLS（激光功率170 W，扫描速度1400 mm/s，层厚30 μm，氩气保护） |  | 无（烧结态） | [44 empty] | 航空航天、医疗、汽车、海洋工程、国防 | 航空发动机、战斗机导管、无人机、假体植入物 | 复杂几何结构件（如机翼、起落架、牙科植入物） | 高比强度需求场景、腐蚀性环境、生物体内环境 | 1
6fabb734023480da1180e57a36f59229747fa66918fffc22fee67b4512d33643_2 | [5 empty] | /home/zjh/Cluster/project_0/data/6fabb734023480da1180e57a36f59229747fa66918fffc22fee67b4512d33643/lab_json.txt | Laser additive manufactured Ti-6Al-4V alloy: Texture analysis | P. Chandramohan (Department of Metallurgy, University of Johannesburg, South Africa; Department of Mechanical Engineering, Sri Ramakrishna Engineering College, India) | 1. 揭示α-β相分数对强度和延展性无显著影响；2. 提出β相变温度以下热处理可同时细化水平和垂直构建方向的晶粒；3. 发现HT-1热处理后水平构建试样形成新织构成分（B和E）；4. 证实残余压应力显著提升延伸率，而拉应力无此效应；5. 通过EBSD和XRD联合分析，阐明织构演变与力学性能的关联机制。 | 1 | FALSE |  |  | 4.85 |  | 2.5×10??或10?3 |  |  |  | Ti–6Al–4V（wt.%）（Al 6.08 , V 4.36 , C 1.81） | 激光增材制造垂直方向构建件 | [7 empty] | DMLS（激光功率170 W，扫描速度1400 mm/s，层厚30 μm，氩气保护） |  | 无（烧结态） | [44 empty] | 航空航天、医疗、汽车、海洋工程、国防 | 航空发动机、战斗机导管、无人机、假体植入物 | 复杂几何结构件（如机翼、起落架、牙科植入物） | 高比强度需求场景、腐蚀性环境、生物体内环境 | 1
88a66dd91ea938596f9365ae664045aa8a1e4479f71fe3035e504ad8f93c4eae_2 | [5 empty] | /home/zjh/Cluster/project_0/data/88a66dd91ea938596f9365ae664045aa8a1e4479f71fe3035e504ad8f93c4eae/lab_json.txt | Microstructure and Properties of High Temperature Titanium Alloys with a High Si Content Prepared by Powder Metallurgy | Q.B. Kuang (Guangdong Institute of Materials and Processing, Guangdong Academy of Sciences; School of Material Science and Engineering, Central South University); L.M. Zou (Guangdong Institute of Materials and Processing, Guangdong Academy of Sciences); Y.X. Cai (Guangdong Institute of Materials and Processing, Guangdong Academy of Sciences); X. Liu (Guangdong Institute of Materials and Processing, Guangdong Academy of Sciences); H.W. Xie (Guangdong Institute of Materials and Processing, Guangdong Academy of Sciences) | 1. 通过等离子旋转电极工艺（PREP）结合热等静压（HIP）制备高硅钛合金，显著提高了合金的致密度（相对密度99.7%）和力学性能。2. 与传统铸造工艺相比，粉末冶金制备的合金具有更均匀的微观结构（细晶α-Ti基体+弥散分布的Ti5Si3硅化物），克服了高硅含量导致的塑性下降问题。3. 合金在室温至600°C下的强度均优于铸造合金和典型高温钛合金Ti-1100，且保持了一定的塑性。 | 1 | FALSE | 885 | 965 | 1.05 | 20 | 5×10^-4 |  |  |  | Ti–6.5Al–1.4Si–2Zr–0.5Mo–2Sn（wt.%） | 粉末冶金HIPed样品 | [7 empty] | 等离子旋转电极工艺（PREP，45-150 μm粉末）+热等静压（HIP）：940°C，140 MPa，4 h | [46 empty] | 航空航天（航空发动机高温部件） | 航空发动机 | 高温结构件（如涡轮叶片、压气机盘等） | 高温环境（≤600°C） | 1
88a66dd91ea938596f9365ae664045aa8a1e4479f71fe3035e504ad8f93c4eae_3 | [5 empty] | /home/zjh/Cluster/project_0/data/88a66dd91ea938596f9365ae664045aa8a1e4479f71fe3035e504ad8f93c4eae/lab_json.txt | Microstructure and Properties of High Temperature Titanium Alloys with a High Si Content Prepared by Powder Metallurgy | Q.B. Kuang (Guangdong Institute of Materials and Processing, Guangdong Academy of Sciences; School of Material Science and Engineering, Central South University); L.M. Zou (Guangdong Institute of Materials and Processing, Guangdong Academy of Sciences); Y.X. Cai (Guangdong Institute of Materials and Processing, Guangdong Academy of Sciences); X. Liu (Guangdong Institute of Materials and Processing, Guangdong Academy of Sciences); H.W. Xie (Guangdong Institute of Materials and Processing, Guangdong Academy of Sciences) | 1. 通过等离子旋转电极工艺（PREP）结合热等静压（HIP）制备高硅钛合金，显著提高了合金的致密度（相对密度99.7%）和力学性能。2. 与传统铸造工艺相比，粉末冶金制备的合金具有更均匀的微观结构（细晶α-Ti基体+弥散分布的Ti5Si3硅化物），克服了高硅含量导致的塑性下降问题。3. 合金在室温至600°C下的强度均优于铸造合金和典型高温钛合金Ti-1100，且保持了一定的塑性。 | 2 | FALSE | 750 | 790 | 4.17 | 300 | 5×10^-4 |  |  |  | Ti–6.5Al–1.4Si–2Zr–0.5Mo–2Sn（wt.%） | 粉末冶金HIPed样品 | [7 empty] | 等离子旋转电极工艺（PREP，45-150 μm粉末）+热等静压（HIP）：940°C，140 MPa，4 h | [46 empty] | 航空航天（航空发动机高温部件） | 航空发动机 | 高温结构件（如涡轮叶片、压气机盘等） | 高温环境（≤600°C） | 1
a4292eaeba52d65a0866ea4d53d98dd66308c55a148b31531df40b5827f2bb09_1 | [5 empty] | /home/zjh/Cluster/project_0/data/a4292eaeba52d65a0866ea4d53d98dd66308c55a148b31531df40b5827f2bb09/lab_json.txt | An Investigation of the Effects of Loading Rate on Resistance-Curve Behavior and Toughening in Cast Lamellar Gamma-Based Titanium Aluminides | J. Lou (Princeton Materials Institute and Department of Mechanical and Aerospace Engineering, Princeton University, Princeton, NJ 08544); W.O. Soboyejo (Princeton Materials Institute and Department of Mechanical and Aerospace Engineering, Princeton University, Princeton, NJ 08544) | 1. 首次系统研究加载速率（1-100 MPa√m·s?1）对铸态层状γ-TiAl合金断裂韧性和阻力曲线行为的影响，发现Mn含量合金的阻力曲线在1-10 MPa√m·s?1速率范围内显著增强，但10-100 MPa√m·s?1速率下无显著差异；2. 提出结合小尺度与大尺度桥联模型的微力学框架，基于实测桥联参数和材料属性，成功预测了三种合金的阻力曲线行为，解决了传统模型需假设异常高韧带断裂应变的问题；3. 揭示韧化机制：层状γ合金的韧化主要由韧带桥联主导，裂纹尖端塑性贡献较小，为设计耐损伤合金提供了理论依据。 | 0 | FALSE | 459 | 541 | 1.4 | 25 | 1.27×10?? | 铸件（152 mm长，102×19 mm矩形截面板材） | 139 |  | Ti–48Al–2Cr–2Nb（at.%） | 铸件（152 mm长，102×19 mm矩形截面板材） | [7 empty] | 铸造后均质退火（1100°C，5小时）→ 热等静压（1260°C，175 MPa，4小时）→ 时效（1200°C，2小时，气冷） |  |  | 0.3 | [9 empty] | 35 | 54 | [32 empty] | 航空航天发动机、汽车轻量化部件 |  | 涡轮叶片、压气机部件 | 高温、循环载荷、可能伴随冲击条件 | 1
deea742b9f439903c1ee9d0d751db16b02cab39efe4060d54363ea5bb2419a83_1 | [5 empty] | /home/zjh/Cluster/project_0/data/deea742b9f439903c1ee9d0d751db16b02cab39efe4060d54363ea5bb2419a83/lab_json.txt | Property-Microstructure Relationships in the Ti-6Al-2Sn-4Zr-6Mo Alloy | J. A. HALL (Air Force Materials Laboratory (LLP), W-PAFB, Ohio (U.S.A.)); C. M. PIERCE (Air Force Materials Laboratory (LLP), W-PAFB, Ohio (U.S.A.)); D. L. RUCKLE (Pratt and Whitney Aircraft, East Hartford, Conn. (U.S.A.)); R. A. SPRAGUE (Pratt and Whitney Aircraft, East Hartford, Conn. (U.S.A.)) | 1. 确定了Ti-6Al-2Sn-4Zr-6Mo合金的优化微观结构：含10%等轴α相+粗大针状α相+时效β相的混合组织；2. 开发了两种新型热机械处理工艺：β区高温锻造+低温固溶处理；α+β锻造+双固溶处理；3. 建立了显微组织参数（初生α相含量、针状α相形态）与力学性能（断裂韧性/塑性匹配）的定量关系 | 0 | FALSE |  |  |  | 25 | 0.005 in. in.-1 min.-1应变率至0.2%塑性应变后加速 |  |  |  | Ti–6Al–2Sn–4Zr–6Mo（wt.%） | 锻件 | [9 empty] | 无后续热处理 |  |  |  | β锻造（1800°F）和水淬；开模锻造（1.75英寸厚×18英寸直径） | [40 empty] | 航空航天推进系统 | 高性能涡轮发动机 | 关键承力部件（文中未具体指明） | 高比模量、高蠕变强度要求的工况 | 1
f1f46fba6488aa3a9d0201eecfc6b39596b83f454a047566ab04147e1a7a3524_4 | [5 empty] | /home/zjh/Cluster/project_0/data/f1f46fba6488aa3a9d0201eecfc6b39596b83f454a047566ab04147e1a7a3524/lab_json.txt | Vacuum Plasma Spraying: A New Concept for Manufacturing Ti-6Al-4V Structures | H.R. Salimijazi (Centre for Advanced Coating Technologies, University of Toronto, Canada); T.W. Coyle (Centre for Advanced Coating Technologies, University of Toronto, Canada); J. Mostaghimi (Centre for Advanced Coating Technologies, University of Toronto, Canada) | 提出真空等离子喷涂（VPSF）作为新型近净成形制造技术，直接通过喷涂工艺一步完成熔化、快速凝固、致密化和焊接；优化三种热处理工艺显著提升喷涂态Ti-6Al-4V的延伸率和杨氏模量；揭示喷涂态结构的失效机制并通过热处理消除微观缺陷。 | 3 | FALSE | 832 | 893 | 7.3 | 25 |  |  | 118 |  | Ti–6Al–4V（wt.%） | 热处理态 | [7 empty] | 真空等离子喷涂（VPSF）使用等离子雾化粉末（+63/–75 μm） |  | 改性轧制退火（循环加热至950°C后空冷） |  | 300 ± 10 HV | 维氏硬度 | [41 empty] | 航空航天（占比80%以上）; 生物医学（人工关节等，占比3%）; 汽车（高性能赛车部件）; 海洋与化工（耐腐蚀部件） | 航空发动机组件; 人工关节等; 高性能赛车部件; 耐腐蚀化工容器 | 复杂形状结构件（传统锻造难以加工）; 人工关节等; 高性能赛车部件; 耐腐蚀部件 | 高比强度需求环境；高温疲劳载荷; 腐蚀性介质; 高比强度需求环境 | 1
11a59365d32d7b9462afb54bced22b96540003f4cb910b9b36676b831c35de09_1 | [5 empty] | /home/zjh/Cluster/project_0/data/11a59365d32d7b9462afb54bced22b96540003f4cb910b9b36676b831c35de09/lab_json.txt | Effects of Si and C additions on the thermal stability of directionally solidified TiAl–Nb alloys | J.H. Kim (韩国科学技术院材料科学与工程系（Daejeon 305-701）); S.W. Kim (韩国科学技术院材料科学与工程系（Daejeon 305-701）); H.N. Lee (LG电子技术研究院（Seoul 137-724）); M.H. Oh (龟尾理工大学材料科学与工程系（Gumi 730-701）); H. Inui (京都大学材料科学与工程系（Sakyo-ku, Kyoto 606-8501）); D.M. Wee (韩国科学技术院材料科学与工程系（Daejeon 305-701）) | 1. 首次确定TiAl-Nb-Si-C四元合金中具有热稳定层状结构的成分窗口（Ti–44.5Al–3Nb–0.6Si–0.2C和Ti–45Al–2Nb–0.6Si–0.2C）; 2. 揭示Nb对层状结构热稳定性的影响机制：与Mo不同，Nb添加不会显著改变α+γ/γ相界位置，因而不能通过提高α相体积分数来增强热稳定性; 3. 开发出兼具高室温塑性（8.5%延伸率）和高温强度（800℃/700 MPa）的新型定向凝固TiAl合金 | 0 | FALSE | 660 |  |  | 25（RT） | 2×10^-4 | 5 mm标距×2 mm×1 mm |  |  | Ti–44.5Al–3Nb–0.6Si–0.2C（at.%） | 定向凝固棒材 | [7 empty] | 定向凝固（DS）生长速率5 mm/h（前10 mm）和10 mm/h（后续） | [6 empty] | 700 |  |  | 800 | 2×10^-4 s^-1 | [35 empty] | 高温结构材料 | 航空发动机、燃气轮机 | 涡轮叶片、导向叶片 | 高温（800-1000℃）、氧化性气氛 | 1
11a59365d32d7b9462afb54bced22b96540003f4cb910b9b36676b831c35de09_2 | [5 empty] | /home/zjh/Cluster/project_0/data/11a59365d32d7b9462afb54bced22b96540003f4cb910b9b36676b831c35de09/lab_json.txt | Effects of Si and C additions on the thermal stability of directionally solidified TiAl–Nb alloys | J.H. Kim (韩国科学技术院材料科学与工程系（Daejeon 305-701）); S.W. Kim (韩国科学技术院材料科学与工程系（Daejeon 305-701）); H.N. Lee (LG电子技术研究院（Seoul 137-724）); M.H. Oh (龟尾理工大学材料科学与工程系（Gumi 730-701）); H. Inui (京都大学材料科学与工程系（Sakyo-ku, Kyoto 606-8501）); D.M. Wee (韩国科学技术院材料科学与工程系（Daejeon 305-701）) | 1. 首次确定TiAl-Nb-Si-C四元合金中具有热稳定层状结构的成分窗口（Ti–44.5Al–3Nb–0.6Si–0.2C和Ti–45Al–2Nb–0.6Si–0.2C）; 2. 揭示Nb对层状结构热稳定性的影响机制：与Mo不同，Nb添加不会显著改变α+γ/γ相界位置，因而不能通过提高α相体积分数来增强热稳定性; 3. 开发出兼具高室温塑性（8.5%延伸率）和高温强度（800℃/700 MPa）的新型定向凝固TiAl合金 | 1 | FALSE | 660 |  | 8.5 | 25（RT） | 2×10^-4 | 5 mm标距×2 mm×1 mm |  |  | Ti–45Al–2Nb–0.6Si–0.2C（at.%） | 定向凝固棒材 | [7 empty] | 定向凝固（DS）生长速率5 mm/h（前10 mm）和10 mm/h（后续） | [6 empty] | 700 |  |  | 800 | 2×10^-4 s^-1 | [35 empty] | 高温结构材料 | 航空发动机、燃气轮机 | 涡轮叶片、导向叶片 | 高温（800-1000℃）、氧化性气氛 | 1
1cc538fc35c63b949d60bd8d9e86b513a3870e5254a314cbec28160f4ff7ae69_1 | [5 empty] | /home/zjh/Cluster/project_0/data/1cc538fc35c63b949d60bd8d9e86b513a3870e5254a314cbec28160f4ff7ae69/lab_json.txt | Qualifications of Ti-6%Al-4%V-Ru Alloy Production Tubulars for Aggressive Fluoride-Containing Mobile Bay Well Service | R.W. Schutz (RTI Energy Systems, Inc., 1000 Warren Ave., Niles, OH 44446); R.L. Porter (RTI Energy Systems, Inc., 1000 Warren Ave., Niles, OH 44446); J.M. Horrigan (RTI Energy Systems, Inc., 1000 Warren Ave., Niles, OH 44446) | 1. 验证了Ti-6%Al-4%V-Ru合金在高温（210°C）、高氟化物（460 ppm F?）、含H?S/CO?的极端腐蚀环境中的长期稳定性；2. 通过rotary-piercing无缝管工艺实现高强钛合金（YS≥759 MPa）的高效生产；3. 提出甲醇注入需含7–10 wt%水以抑制SCC的工程解决方案，填补钛合金在油气井中应用的空白。 | 0 | FALSE | 813 | 931 | 15 | 25 |  |  |  |  | Al–5.9V–3.7Ru–0.11Fe–0.19Si–0.02C–0.01N–0.006O–0.11H–0.0125Ti（wt.%） | 无缝管材 | [7 empty] | rotary-piercing热轧工艺 |  | 未提及（默认热轧后未额外热处理） | [10 empty] | 75 | [9 empty] | 204 | 100小时 | [13 empty] | 30 | -29 ℃ | [7 empty] | 石油天然气井 | 生产管道（Production Tubulars） |  | 温度：210°C；介质：含饱和NaCl/CaF?的酸性盐水（H?S分压0.19 MPa，CO?分压3.38 MPa）；附加条件：有机酸（甲酸/乙酸）、甲醇（含7–10%水）、NaBr完井液。 | 1
2bbd60aa0db21125dcef10c487aecd6944716f50245564af3e2e70161ec1dc51_2 | [5 empty] | /home/zjh/Cluster/project_0/data/2bbd60aa0db21125dcef10c487aecd6944716f50245564af3e2e70161ec1dc51/lab_json.txt | Fabrication and characterization of selective laser melting printed Ti–6Al–4V alloys subjected to heat treatment for customized implants design | Mengke Wang (北京大学口腔医学院第二门诊部（中国北京，100081）；北京大学口腔医学院国家口腔数字化医疗技术与材料工程实验室（中国北京，100081）); Yuwei Wu (北京大学口腔医学院第二门诊部（中国北京，100081）；北京大学口腔医学院国家口腔数字化医疗技术与材料工程实验室（中国北京，100081）); Songhe Lu (北京大学口腔医学院第二门诊部（中国北京，100081）；北京大学口腔医学院国家口腔数字化医疗技术与材料工程实验室（中国北京，100081）); Tong Chen (北京大学口腔医学院第二门诊部（中国北京，100081）；北京大学口腔医学院国家口腔数字化医疗技术与材料工程实验室（中国北京，100081）); Yijiao Zhao (北京大学口腔医学院国家口腔数字化医疗技术与材料工程实验室（中国北京，100081）); Hu Chen (北京大学口腔医学院国家口腔数字化医疗技术与材料工程实验室（中国北京，100081）); Zhihui Tang (北京大学口腔医学院第二门诊部（中国北京，100081）；北京大学口腔医学院国家口腔数字化医疗技术与材料工程实验室（中国北京，100081）) | 表面性能优化：通过820°C退火处理，SLM打印的Ti-6Al-4V合金表面形成金红石型TiO?层，显著提升亲水性（接触角从79.25°降至37.54°）和粗糙度均匀性（Ra、Rz、Rq稳定性提高）；微观结构均质化：热处理将α′-马氏体转变为α+β层状平衡结构，改善力学性能（纳米硬度提升2.36倍）；生物相容性增强：热处理的表面促进人骨髓间充质干细胞（hBMSCs）的黏附、铺展和增殖（OD450值显著高于未处理组）；临床应用潜力：为定制化骨科和牙科植入物提供了一种低成本、高效的SLM后处理方案。 | 1 | FALSE | [6 empty] | 113.21 |  | Ti–6Al–4V（wt.%） | SLM打印件（圆柱形，直径15 mm，高度2 mm） | [7 empty] | 选择性激光熔化（激光功率95 W，扫描速度900 mm/s，光斑尺寸40 μm，层厚30 μm，氩气保护） |  | 820°C（升温速率10°C/min）下退火4小时，氩气保护，随炉冷却 |  | 4.11 ± 0.92 GPa | 纳米压痕 | [41 empty] | 骨科和牙科植入物（长期承重骨植入体） | 选择性激光熔化（SLM）设备（Mlab Cusing R） | 定制化复杂几何形状植入物（如圆柱形骨板） | 人体生理环境（需耐腐蚀、生物相容性及力学稳定性） | 1
2c19475ae05fa919ce2bfa0cfbb02ccdea1bee40e185f515cae249db5a154221_2 | [5 empty] | /home/zjh/Cluster/project_0/data/2c19475ae05fa919ce2bfa0cfbb02ccdea1bee40e185f515cae249db5a154221/lab_json.txt | Fabrication of Metal and Alloy Components by Additive Manufacturing: Examples of 3D Materials Science | Lawrence E. Murr (Department of Metallurgical and Materials Engineering, The University of Texas at El Paso; W. M. Keck Center for 3D Innovation, The University of Texas at El Paso); Edwin Martinez (Department of Metallurgical and Materials Engineering, The University of Texas at El Paso; W. M. Keck Center for 3D Innovation, The University of Texas at El Paso); Krista N. Amato (Department of Metallurgical and Materials Engineering, The University of Texas at El Paso; W. M. Keck Center for 3D Innovation, The University of Texas at El Paso); Sara M. Gaytan (Department of Metallurgical and Materials Engineering, The University of Texas at El Paso; W. M. Keck Center for 3D Innovation, The University of Texas at El Paso); Jennifer Hernandez (Department of Metallurgical and Materials Engineering, The University of Texas at El Paso; W. M. Keck Center for 3D Innovation, The University of Texas at El Paso); Diana A. Ramirez; Patrick W. Shindo (Department of Metallurgical and Materials Engineering, The University of Texas at El Paso; W. M. Keck Center for 3D Innovation, The University of Texas at El Paso); Frank Medina (W. M. Keck Center for 3D Innovation, The University of Texas at El Paso); Ryan B. Wicker (W. M. Keck Center for 3D Innovation, The University of Texas at El Paso) | 1. 3D材料科学方法：通过3D光学显微镜（LOM）和透射电镜（TEM）图像组合，可视化增材制造（EBM/SLM）中定向凝固相关的微观结构与架构；2. 工艺对比：系统比较电子束熔化（EBM）与选择性激光熔化（SLM）在金属/合金制造中的微观结构差异（如Ti-6Al-4V中α/α’相形成）；3. 新型显微结构控制：揭示EBM/SLM工艺参数（如光束扫描速率、环境气氛）对柱状晶、析出相（如Cu?O、Cr??C?）分布的影响规律；4. 后处理效应：证明热等静压（HIP）处理可消除EBM/SLM制件的柱状结构，形成等轴晶并改变析出相类型（如Inconel 625中Laves相与MoNb相转化） | 1 | FALSE | [8 empty] | Ti–6Al–4V（wt.%）（：6% Al, 4% V，余量Ti） | SLM直接成型的近净形部件（铸件） | [7 empty] | 选择性激光熔化（SLM），氮气或氩气环境，无预热，熔融扫描速度10^4 mm/s，光束尺寸0.5-1.5 μm |  |  |  | HV 4.3 GPa（水平参考平面），HV 4.0 GPa（垂直参考平面） | 维氏硬度（HV）；洛氏硬度（HRC 46水平，HRC 44垂直） | [41 empty] | 生物医学、航空航天; 电子、热管理; 医疗、能源; 航空航天、能源; 通用工程、海洋 | 骨科植入物、飞机发动机部件; 散热器、导电结构; 人工关节、燃气轮机部件; 火箭发动机、核反应堆管道; 泵阀、船舶部件 | 骨科植入物、飞机发动机部件; 散热器、导电结构; 人工关节、燃气轮机部件; 火箭发动机、核反应堆管道; 泵阀、船舶部件 | 生理环境、高温/高应力环境; 常温导电/导热环境; 腐蚀性体液、高温氧化环境; 极端高温、高压、腐蚀环境; 中等腐蚀、中等应力环境 | 1
30c4d29b88800952cc9aaca6adbb77d1b9cf0e564d7ecbbc82d634a6194e8728_3 | [5 empty] | /home/zjh/Cluster/project_0/data/30c4d29b88800952cc9aaca6adbb77d1b9cf0e564d7ecbbc82d634a6194e8728/lab_json.txt | Response of hot isostatically pressed Ti–6Al–4V targets to normal impact by conical and blunt projectiles | V.F. Nesterenko (University of California, San Diego, USA); W. Goldsmith (University of California, Berkeley, USA); S.S. Indrakanti (University of California, San Diego, USA); YaBei Gu (University of California, San Diego, USA) | 1. 首次报道HIPed钛合金的弹道性能：首次通过实验证明热等静压（HIPed）Ti-6Al-4V合金（基于快速凝固粉末）在抗弹道冲击性能上优于传统锻造材料。2. 剪切局部化抑制机制：HIPed材料通过复杂的剪切带分支和相互作用机制，减少了绝热剪切局部化的主导作用，提高了抗穿透能力。3. 粉末冶金工艺优势：验证了粉末冶金工艺制备无织构、均匀微结构材料的可行性，为开发梯度复合材料奠定了基础。4. 间隙元素影响：尽管粉末材料界面可能富集间隙元素，HIPed材料仍表现出优异的动态性能，突破了传统认知。 | 2 | FALSE | [6 empty] | 123 |  | Ti–6Al–4V（wt.%）（PREP粉末，球磨10分钟） | 热等静压（HIPed）块体 | [7 empty] | PREP粉末→球磨→真空除气→HIP（1000°C，165 MPa，2 h） |  |  | 0.32 | 370 kg/mm2 | Hv |  |  |  |  | 25 | 5.1×103/s | 1700 |  | 47 | [19 empty] | 930 | 25 | [11 empty] | 弹道防护 | 装甲车辆、个人防护装备 | 装甲板、防护层 | 高速弹体冲击（300-950 m/s），动态剪切载荷，高温绝热条件 | 1
69b9b992d1af593705e132a33e6d25b161d1ecac0f38c45ebfb2550aa021572d_1 | [5 empty] | /home/zjh/Cluster/project_0/data/69b9b992d1af593705e132a33e6d25b161d1ecac0f38c45ebfb2550aa021572d/lab_json.txt | Microstructure and tensile properties of continuous diamond fibre reinforced titanium alloy | P.W. Griffith (英国国防评估研究院（DERA）结构材料中心); A. Wisbey (英国国防评估研究院（DERA）结构材料中心); M.J. Wood (英国国防评估研究院（DERA）结构材料中心); P.G. Partridge (英国国防评估研究院（DERA）结构材料中心); C. Preece (布里斯托尔大学); E.D. Nicholson (布里斯托尔大学); M.N.R. Ashfold (布里斯托尔大学) | 首次报道了连续金刚石纤维增强钛合金的拉伸性能数据；展示了纤维体积分数对模量增强的显著效果（最高222 GPa）；发现了纤维增强导致的强度-延性悖论现象；验证了EB-PVD+HIP工艺制备金刚石/钛复合材料的可行性 | 0 | FALSE | 830 | 1000 | 10 | 25 |  |  | 115 |  | Ti–6Al–4V（wt.%） | 棒材 | [7 empty] | 电子束物理气相沉积（EB-PVD）制备；热等静压（HIP）成型（900°C/50MPa） | [46 empty] | 先进金属基复合材料 | 航空航天结构件 | 需要局部强化的承力构件 | 高温/高刚度要求的工程环境 | 1
6c4760a09b33640ec76d574e376e1ca572babed21df8b5a214f54c4a6abdb746_3 | [5 empty] | /home/zjh/Cluster/project_0/data/6c4760a09b33640ec76d574e376e1ca572babed21df8b5a214f54c4a6abdb746/lab_json.txt | Subtransus triplex heat treatment of laser melting deposited Ti–5Al–5Mo–5V–1Cr–1Fe near β titanium alloy | C.M. Liu (北京航空航天大学激光材料加工与制造实验室；北京航空航天大学航空航天材料教育部重点实验室); H.M. Wang (北京航空航天大学激光材料加工与制造实验室；北京航空航天大学航空航天材料教育部重点实验室); X.J. Tian (北京航空航天大学激光材料加工与制造实验室；北京航空航天大学航空航天材料教育部重点实验室); H.B. Tang (北京航空航天大学激光材料加工与制造实验室；北京航空航天大学航空航天材料教育部重点实验室) | 1. 首次针对激光熔化沉积Ti-5Al-5Mo-5V-1Cr-1Fe近β钛合金设计亚温三次热处理工艺；2. 通过将初次热处理温度提升至β相变点附近（Tβ-10℃），有效消除连续晶界α相；3. 通过调控α相沉淀自由区（PFZ）的分布，将断裂模式从沿晶断裂转变为穿晶断裂；4. 使材料在保持高强度的同时（UTS>1135 MPa），延伸率较标准三次热处理提高37%（从7.8%提升至10.7%） | 2 | FALSE | 1069 | 1120 | 7.8 | 25 |  | 圆柱试样Φ5 mm |  |  | Ti–5Al–5Mo–5V–1Cr–1Fe（wt.%） | 标准三次热处理态 | [7 empty] | 激光熔化沉积（LMD），参数：激光功率5000 W，光斑直径6 mm，扫描速度800-1500 mm/min，送粉速率15-25 g/min |  | 标准三次热处理（830℃/2h炉冷+750℃/2h空冷+600℃/4h空冷） | [44 empty] | 航空航天结构件 | 飞机 | 大型承力结构部件 | 高比强度、高可靠性要求的航空器工作环境 | 1
861afd0a5aa83f6df7be3ad51753a764907f4ef6f4bd7981e3c9a14d77c5ed7d_2 | [5 empty] | /home/zjh/Cluster/project_0/data/861afd0a5aa83f6df7be3ad51753a764907f4ef6f4bd7981e3c9a14d77c5ed7d/lab_json.txt | Developments in Titanium Alloy Casting Technology | D. Eylon (Metcut-Materials Research Group, Wright-Patterson Air Force Base, Ohio); F. H. Froes (Air Force Wright Aeronautical Laboratories, Materials Laboratory, Wright-Patterson Air Force Base, Ohio); R. W. Gardiner (Materials and Structures Department, Royal Aircraft Establishment, Farnborough, UK) | 提出钛合金铸件通过热等静压（HIP）可完全闭合内部孔隙，力学性能与锻件相当；论证传统“铸造因子”对钛合金不适用，建议取消设计中的保守降级系数；开发新型铸造合金（如Ti-10V-2Fe-3Al）及热化学处理（Hydrovac）技术优化铸态组织 | 1 | FALSE | 870 | 960 | 10 | 25 |  |  |  |  | Ti–6Al–4V（wt.%）（铸态 + HIP） | 铸件 + HIP | [5 empty] | 25 |  | 铸造后HIP（900°C/2-4 h/700-1000 bar） |  | HIP后未额外处理 | [10 empty] | 91 | [33 empty] | 航空航天、海洋工程、耐腐蚀系统; 医疗植入物; 航空发动机; 航空航天 | 燃气涡轮发动机、直升机、航天飞机 | 压缩机匣、旋翼毂、泵壳体; 骨科植入体; 旋转部件; 高强结构件 | 高温、高应力、腐蚀性介质; 生物体内; 高温蠕变; 高载荷 | 1
91c3523a879608add7e9ddbe5d582f016f4046716c07c1b3b6cc8e4d437499ee_1 | [5 empty] | /home/zjh/Cluster/project_0/data/91c3523a879608add7e9ddbe5d582f016f4046716c07c1b3b6cc8e4d437499ee/lab_json.txt | Tension-compression asymmetric mechanical behaviour of lattice cellular structures produced by selective laser melting | Sunil Raghavendra (Department of Industrial Engineering, University of Trento, Italy); Alberto Molinari (Department of Industrial Engineering, University of Trento, Italy); Vigilio Fontanari (Department of Industrial Engineering, University of Trento, Italy); Michele Dallago (Department of Industrial Engineering, University of Trento, Italy); Valerio Luchin (Lincotek Medical, Pergine, TN, Italy); Gianluca Zappini (Lincotek Medical, Pergine, TN, Italy); Matteo Benedetti (Department of Industrial Engineering, University of Trento, Italy) | 首次系统性研究多孔结构的拉伸性能：揭示了拉伸与压缩模量的不对称性（如Batch C常规试样压缩模量5.12 GPa vs. 拉伸模量12.38 GPa）；几何偏差与力学响应的关联：发现SLM制造导致支柱厚度偏移（+250 μm），孔隙率实测值显著低于设计值（如Batch B偏差达45%）；支柱对齐对性能的影响机制：通过精密切割（Ci批次）证明支柱倾斜10°会导致压缩模量降低62%（13.43 GPa → 5.12 GPa）；多尺度验证方法：结合Gibson-Ashby模型与有限元分析，证实随机/不规则结构以弯曲主导，规则结构以拉伸主导。 | 0 | FALSE | [6 empty] | 10 | 4.42 | Ti–6Al–4V（wt.%） | 多孔圆柱形试样（符合ISO 13314:2011标准，尺寸为L:D=1） | [7 empty] | 选择性激光熔化（SLM），使用Renishaw AM250设备，层厚60 μm，激光功率200 W；热处理：消除残余应力（Eurocoating S.p.A完成） | [6 empty] | 150 |  |  | 25 | 1 mm/min | [35 empty] | 生物医学植入物（骨科修复体） | 人工关节、骨板/螺钉 | 多孔骨整合界面层 | 人体骨骼系统（需匹配骨模量1–20 GPa，避免应力屏蔽） | 1
91c3523a879608add7e9ddbe5d582f016f4046716c07c1b3b6cc8e4d437499ee_3 | [5 empty] | /home/zjh/Cluster/project_0/data/91c3523a879608add7e9ddbe5d582f016f4046716c07c1b3b6cc8e4d437499ee/lab_json.txt | Tension-compression asymmetric mechanical behaviour of lattice cellular structures produced by selective laser melting | Sunil Raghavendra (Department of Industrial Engineering, University of Trento, Italy); Alberto Molinari (Department of Industrial Engineering, University of Trento, Italy); Vigilio Fontanari (Department of Industrial Engineering, University of Trento, Italy); Michele Dallago (Department of Industrial Engineering, University of Trento, Italy); Valerio Luchin (Lincotek Medical, Pergine, TN, Italy); Gianluca Zappini (Lincotek Medical, Pergine, TN, Italy); Matteo Benedetti (Department of Industrial Engineering, University of Trento, Italy) | 首次系统性研究多孔结构的拉伸性能：揭示了拉伸与压缩模量的不对称性（如Batch C常规试样压缩模量5.12 GPa vs. 拉伸模量12.38 GPa）；几何偏差与力学响应的关联：发现SLM制造导致支柱厚度偏移（+250 μm），孔隙率实测值显著低于设计值（如Batch B偏差达45%）；支柱对齐对性能的影响机制：通过精密切割（Ci批次）证明支柱倾斜10°会导致压缩模量降低62%（13.43 GPa → 5.12 GPa）；多尺度验证方法：结合Gibson-Ashby模型与有限元分析，证实随机/不规则结构以弯曲主导，规则结构以拉伸主导。 | 2 | FALSE | [6 empty] | 2.1 | 4.42 | Ti–6Al–4V（wt.%） | 多孔圆柱形试样（符合ISO 13314:2011标准，尺寸为L:D=1） | [7 empty] | 选择性激光熔化（SLM），使用Renishaw AM250设备，层厚60 μm，激光功率200 W；热处理：消除残余应力（Eurocoating S.p.A完成） | [6 empty] | 60 |  |  | 25 | 1 mm/min | [35 empty] | 生物医学植入物（骨科修复体） | 人工关节、骨板/螺钉 | 多孔骨整合界面层 | 人体骨骼系统（需匹配骨模量1–20 GPa，避免应力屏蔽） | 1
91c3523a879608add7e9ddbe5d582f016f4046716c07c1b3b6cc8e4d437499ee_4 | [5 empty] | /home/zjh/Cluster/project_0/data/91c3523a879608add7e9ddbe5d582f016f4046716c07c1b3b6cc8e4d437499ee/lab_json.txt | Tension-compression asymmetric mechanical behaviour of lattice cellular structures produced by selective laser melting | Sunil Raghavendra (Department of Industrial Engineering, University of Trento, Italy); Alberto Molinari (Department of Industrial Engineering, University of Trento, Italy); Vigilio Fontanari (Department of Industrial Engineering, University of Trento, Italy); Michele Dallago (Department of Industrial Engineering, University of Trento, Italy); Valerio Luchin (Lincotek Medical, Pergine, TN, Italy); Gianluca Zappini (Lincotek Medical, Pergine, TN, Italy); Matteo Benedetti (Department of Industrial Engineering, University of Trento, Italy) | 首次系统性研究多孔结构的拉伸性能：揭示了拉伸与压缩模量的不对称性（如Batch C常规试样压缩模量5.12 GPa vs. 拉伸模量12.38 GPa）；几何偏差与力学响应的关联：发现SLM制造导致支柱厚度偏移（+250 μm），孔隙率实测值显著低于设计值（如Batch B偏差达45%）；支柱对齐对性能的影响机制：通过精密切割（Ci批次）证明支柱倾斜10°会导致压缩模量降低62%（13.43 GPa → 5.12 GPa）；多尺度验证方法：结合Gibson-Ashby模型与有限元分析，证实随机/不规则结构以弯曲主导，规则结构以拉伸主导。 | 3 | FALSE | 237 |  |  | 25 | 0.02 | 多孔结构，中央多孔区与实心端部连接（含应力缓解槽） | 42 | 4.42 | Ti–6Al–4V（wt.%） | 多孔结构，中央多孔区与实心端部连接（含应力缓解槽） | [7 empty] | 选择性激光熔化（SLM），使用Renishaw AM250设备，层厚60 μm，激光功率200 W；热处理：消除残余应力（Eurocoating S.p.A完成） | [46 empty] | 生物医学植入物（骨科修复体） | 人工关节、骨板/螺钉 | 多孔骨整合界面层 | 人体骨骼系统（需匹配骨模量1–20 GPa，避免应力屏蔽） | 1
91c3523a879608add7e9ddbe5d582f016f4046716c07c1b3b6cc8e4d437499ee_5 | [5 empty] | /home/zjh/Cluster/project_0/data/91c3523a879608add7e9ddbe5d582f016f4046716c07c1b3b6cc8e4d437499ee/lab_json.txt | Tension-compression asymmetric mechanical behaviour of lattice cellular structures produced by selective laser melting | Sunil Raghavendra (Department of Industrial Engineering, University of Trento, Italy); Alberto Molinari (Department of Industrial Engineering, University of Trento, Italy); Vigilio Fontanari (Department of Industrial Engineering, University of Trento, Italy); Michele Dallago (Department of Industrial Engineering, University of Trento, Italy); Valerio Luchin (Lincotek Medical, Pergine, TN, Italy); Gianluca Zappini (Lincotek Medical, Pergine, TN, Italy); Matteo Benedetti (Department of Industrial Engineering, University of Trento, Italy) | 首次系统性研究多孔结构的拉伸性能：揭示了拉伸与压缩模量的不对称性（如Batch C常规试样压缩模量5.12 GPa vs. 拉伸模量12.38 GPa）；几何偏差与力学响应的关联：发现SLM制造导致支柱厚度偏移（+250 μm），孔隙率实测值显著低于设计值（如Batch B偏差达45%）；支柱对齐对性能的影响机制：通过精密切割（Ci批次）证明支柱倾斜10°会导致压缩模量降低62%（13.43 GPa → 5.12 GPa）；多尺度验证方法：结合Gibson-Ashby模型与有限元分析，证实随机/不规则结构以弯曲主导，规则结构以拉伸主导。 | 4 | FALSE | 100 |  |  | 25 | 0.02 | 多孔结构，中央多孔区与实心端部连接（含应力缓解槽） | 17 | 4.42 | Ti–6Al–4V（wt.%） | 多孔结构，中央多孔区与实心端部连接（含应力缓解槽） | [7 empty] | 选择性激光熔化（SLM），使用Renishaw AM250设备，层厚60 μm，激光功率200 W；热处理：消除残余应力（Eurocoating S.p.A完成） | [46 empty] | 生物医学植入物（骨科修复体） | 人工关节、骨板/螺钉 | 多孔骨整合界面层 | 人体骨骼系统（需匹配骨模量1–20 GPa，避免应力屏蔽） | 1
91c3523a879608add7e9ddbe5d582f016f4046716c07c1b3b6cc8e4d437499ee_6 | [5 empty] | /home/zjh/Cluster/project_0/data/91c3523a879608add7e9ddbe5d582f016f4046716c07c1b3b6cc8e4d437499ee/lab_json.txt | Tension-compression asymmetric mechanical behaviour of lattice cellular structures produced by selective laser melting | Sunil Raghavendra (Department of Industrial Engineering, University of Trento, Italy); Alberto Molinari (Department of Industrial Engineering, University of Trento, Italy); Vigilio Fontanari (Department of Industrial Engineering, University of Trento, Italy); Michele Dallago (Department of Industrial Engineering, University of Trento, Italy); Valerio Luchin (Lincotek Medical, Pergine, TN, Italy); Gianluca Zappini (Lincotek Medical, Pergine, TN, Italy); Matteo Benedetti (Department of Industrial Engineering, University of Trento, Italy) | 首次系统性研究多孔结构的拉伸性能：揭示了拉伸与压缩模量的不对称性（如Batch C常规试样压缩模量5.12 GPa vs. 拉伸模量12.38 GPa）；几何偏差与力学响应的关联：发现SLM制造导致支柱厚度偏移（+250 μm），孔隙率实测值显著低于设计值（如Batch B偏差达45%）；支柱对齐对性能的影响机制：通过精密切割（Ci批次）证明支柱倾斜10°会导致压缩模量降低62%（13.43 GPa → 5.12 GPa）；多尺度验证方法：结合Gibson-Ashby模型与有限元分析，证实随机/不规则结构以弯曲主导，规则结构以拉伸主导。 | 5 | FALSE | 45 |  |  | 25 | 0.02 | 多孔结构，中央多孔区与实心端部连接（含应力缓解槽） | 8 | 4.42 | Ti–6Al–4V（wt.%） | 多孔结构，中央多孔区与实心端部连接（含应力缓解槽） | [7 empty] | 选择性激光熔化（SLM），使用Renishaw AM250设备，层厚60 μm，激光功率200 W；热处理：消除残余应力（Eurocoating S.p.A完成） | [46 empty] | 生物医学植入物（骨科修复体） | 人工关节、骨板/螺钉 | 多孔骨整合界面层 | 人体骨骼系统（需匹配骨模量1–20 GPa，避免应力屏蔽） | 1
91c3523a879608add7e9ddbe5d582f016f4046716c07c1b3b6cc8e4d437499ee_7 | [5 empty] | /home/zjh/Cluster/project_0/data/91c3523a879608add7e9ddbe5d582f016f4046716c07c1b3b6cc8e4d437499ee/lab_json.txt | Tension-compression asymmetric mechanical behaviour of lattice cellular structures produced by selective laser melting | Sunil Raghavendra (Department of Industrial Engineering, University of Trento, Italy); Alberto Molinari (Department of Industrial Engineering, University of Trento, Italy); Vigilio Fontanari (Department of Industrial Engineering, University of Trento, Italy); Michele Dallago (Department of Industrial Engineering, University of Trento, Italy); Valerio Luchin (Lincotek Medical, Pergine, TN, Italy); Gianluca Zappini (Lincotek Medical, Pergine, TN, Italy); Matteo Benedetti (Department of Industrial Engineering, University of Trento, Italy) | 首次系统性研究多孔结构的拉伸性能：揭示了拉伸与压缩模量的不对称性（如Batch C常规试样压缩模量5.12 GPa vs. 拉伸模量12.38 GPa）；几何偏差与力学响应的关联：发现SLM制造导致支柱厚度偏移（+250 μm），孔隙率实测值显著低于设计值（如Batch B偏差达45%）；支柱对齐对性能的影响机制：通过精密切割（Ci批次）证明支柱倾斜10°会导致压缩模量降低62%（13.43 GPa → 5.12 GPa）；多尺度验证方法：结合Gibson-Ashby模型与有限元分析，证实随机/不规则结构以弯曲主导，规则结构以拉伸主导。 | 6 | FALSE | [6 empty] | 13.43 | 4.42 | Ti–6Al–4V（wt.%） | 多孔圆柱形试样（Ci批次） | [7 empty] | 选择性激光熔化（SLM），使用Renishaw AM250设备，层厚60 μm，激光功率200 W；热处理：消除残余应力（Eurocoating S.p.A完成）；精密微切割（micro-cutting machine） | [6 empty] | 100 |  |  | 25 | 1 mm/min | [35 empty] | 生物医学植入物（骨科修复体） | 人工关节、骨板/螺钉 | 多孔骨整合界面层 | 人体骨骼系统（需匹配骨模量1–20 GPa，避免应力屏蔽） | 1
91c3523a879608add7e9ddbe5d582f016f4046716c07c1b3b6cc8e4d437499ee_8 | [5 empty] | /home/zjh/Cluster/project_0/data/91c3523a879608add7e9ddbe5d582f016f4046716c07c1b3b6cc8e4d437499ee/lab_json.txt | Tension-compression asymmetric mechanical behaviour of lattice cellular structures produced by selective laser melting | Sunil Raghavendra (Department of Industrial Engineering, University of Trento, Italy); Alberto Molinari (Department of Industrial Engineering, University of Trento, Italy); Vigilio Fontanari (Department of Industrial Engineering, University of Trento, Italy); Michele Dallago (Department of Industrial Engineering, University of Trento, Italy); Valerio Luchin (Lincotek Medical, Pergine, TN, Italy); Gianluca Zappini (Lincotek Medical, Pergine, TN, Italy); Matteo Benedetti (Department of Industrial Engineering, University of Trento, Italy) | 首次系统性研究多孔结构的拉伸性能：揭示了拉伸与压缩模量的不对称性（如Batch C常规试样压缩模量5.12 GPa vs. 拉伸模量12.38 GPa）；几何偏差与力学响应的关联：发现SLM制造导致支柱厚度偏移（+250 μm），孔隙率实测值显著低于设计值（如Batch B偏差达45%）；支柱对齐对性能的影响机制：通过精密切割（Ci批次）证明支柱倾斜10°会导致压缩模量降低62%（13.43 GPa → 5.12 GPa）；多尺度验证方法：结合Gibson-Ashby模型与有限元分析，证实随机/不规则结构以弯曲主导，规则结构以拉伸主导。 | 7 | FALSE | 80 |  |  | 25 | 0.02 | 多孔结构，中央多孔区与实心端部连接（含应力缓解槽） | 13.82 | 4.42 | Ti–6Al–4V（wt.%） | 多孔圆柱形试样（Ci批次） | [7 empty] | 选择性激光熔化（SLM），使用Renishaw AM250设备，层厚60 μm，激光功率200 W；热处理：消除残余应力（Eurocoating S.p.A完成）；精密微切割（micro-cutting machine） | [46 empty] | 生物医学植入物（骨科修复体） | 人工关节、骨板/螺钉 | 多孔骨整合界面层 | 人体骨骼系统（需匹配骨模量1–20 GPa，避免应力屏蔽） | 1
96b17c7c3f6382a6ff30dfe5b4392beec1e76ffcfc0b1b68587dc968fc5f2463_1 | [5 empty] | /home/zjh/Cluster/project_0/data/96b17c7c3f6382a6ff30dfe5b4392beec1e76ffcfc0b1b68587dc968fc5f2463/lab_json.txt | Microstructural evolution and final properties of a cold-swaged multifunctional Ti–Nb–Ta–Zr–O alloy produced by a powder metallurgy route | W. Guo (School of Materials Science and Engineering, University of New South Wales, Sydney, NSW 2052, Australia；Australian Research Council Centre of Excellence for Design in Light Metals, Australia); M.Z. Quadir (School of Materials Science and Engineering, University of New South Wales, Sydney, NSW 2052, Australia；Australian Research Council Centre of Excellence for Design in Light Metals, Australia；Electron Microscope Unit, University of New South Wales, NSW 2052, Australia); S. Moricca (Institute of Materials Engineering, Australian Nuclear Science and Technology Organization (ANSTO), NSW 2232, Australia); T. Eddows (Institute of Materials Engineering, Australian Nuclear Science and Technology Organization (ANSTO), NSW 2232, Australia); M. Ferry (School of Materials Science and Engineering, University of New South Wales, Sydney, NSW 2052, Australia；Australian Research Council Centre of Excellence for Design in Light Metals, Australia) | 1.工艺创新：通过粉末冶金路线（烧结+热锻造+冷旋锻）成功制备低孔隙率、高均匀性的Ti–Nb–Ta–Zr–O合金，克服传统铸造工艺的缺陷。2.性能优势：冷旋锻后合金表现出非线弹性、低弹性模量（45.4 GPa）、高弹性极限（2.3%）、高强塑性匹配（屈服强度880 MPa，延伸率8.1%），以及低热膨胀系数（5 × 10?? K?1）。3.变形机制：通过TEM和EBSD揭示了冷旋锻过程中β相基体中的位错、应力诱导ω相和变形孪晶共存，支持传统位错机制主导塑性变形的观点，挑战了原始“无位错变形”理论。 | 0 | FALSE | 880 | 940 | 8.1 | 25 | 十字头速度0.00 | 狗骨形试样，直径1.35 mm，标距12 mm | 45.4 |  | Ti–36.8Nb–2.7Zr–2.0Ta–0.44O（wt.%）（对应摩尔百分比为 Ti–23.6Nb–1.76Zr–0.66Ta–1.68O mol%） | 冷旋锻后的丝材（直径3 mm） | [7 empty] | 粉末混合 → 冷等静压（CIP） → 烧结（1300°C，真空） → 热锻造（1150°C） → 固溶处理（1000°C，1小时，水淬） → 冷旋锻（96%面积缩减） |  | 固溶处理（1000°C，1小时，氩气保护，冰水淬火） |  | 260 HV（固溶处理态）；280 HV（冷旋锻至96%面积缩减） | 维氏硬度 | 热锻造（1150°C，直径从50 mm锻造至21 mm） | [18 empty] | 5 × 10?? | 50-300 ℃ | [20 empty] | 生物医学（如骨科植入物）、航空航天、汽车工业 |  | 高强轻量化结构件、生物相容性植入物 | 人体体内环境（生物医学应用）、中低温（50–300°C）热稳定性需求场景 | 1
a4292eaeba52d65a0866ea4d53d98dd66308c55a148b31531df40b5827f2bb09_2 | [5 empty] | /home/zjh/Cluster/project_0/data/a4292eaeba52d65a0866ea4d53d98dd66308c55a148b31531df40b5827f2bb09/lab_json.txt | An Investigation of the Effects of Loading Rate on Resistance-Curve Behavior and Toughening in Cast Lamellar Gamma-Based Titanium Aluminides | J. Lou (Princeton Materials Institute and Department of Mechanical and Aerospace Engineering, Princeton University, Princeton, NJ 08544); W.O. Soboyejo (Princeton Materials Institute and Department of Mechanical and Aerospace Engineering, Princeton University, Princeton, NJ 08544) | 1. 首次系统研究加载速率（1-100 MPa√m·s?1）对铸态层状γ-TiAl合金断裂韧性和阻力曲线行为的影响，发现Mn含量合金的阻力曲线在1-10 MPa√m·s?1速率范围内显著增强，但10-100 MPa√m·s?1速率下无显著差异；2. 提出结合小尺度与大尺度桥联模型的微力学框架，基于实测桥联参数和材料属性，成功预测了三种合金的阻力曲线行为，解决了传统模型需假设异常高韧带断裂应变的问题；3. 揭示韧化机制：层状γ合金的韧化主要由韧带桥联主导，裂纹尖端塑性贡献较小，为设计耐损伤合金提供了理论依据。 | 1 | FALSE | 439 | 534 | 1 | 25 | 1.27×10?? | 铸件（同组1板材尺寸） | 121 |  | Ti–47Al–2Mn–2Nb（at.%） | 铸件（同组1板材尺寸） | [7 empty] | 铸造→热等静压（1260°C，175 MPa，4小时） |  |  | 0.3 | [9 empty] | 15 | 47 | [32 empty] | 航空航天发动机、汽车轻量化部件 |  | 涡轮叶片、压气机部件 | 高温、循环载荷、可能伴随冲击条件 | 1
a4292eaeba52d65a0866ea4d53d98dd66308c55a148b31531df40b5827f2bb09_3 | [5 empty] | /home/zjh/Cluster/project_0/data/a4292eaeba52d65a0866ea4d53d98dd66308c55a148b31531df40b5827f2bb09/lab_json.txt | An Investigation of the Effects of Loading Rate on Resistance-Curve Behavior and Toughening in Cast Lamellar Gamma-Based Titanium Aluminides | J. Lou (Princeton Materials Institute and Department of Mechanical and Aerospace Engineering, Princeton University, Princeton, NJ 08544); W.O. Soboyejo (Princeton Materials Institute and Department of Mechanical and Aerospace Engineering, Princeton University, Princeton, NJ 08544) | 1. 首次系统研究加载速率（1-100 MPa√m·s?1）对铸态层状γ-TiAl合金断裂韧性和阻力曲线行为的影响，发现Mn含量合金的阻力曲线在1-10 MPa√m·s?1速率范围内显著增强，但10-100 MPa√m·s?1速率下无显著差异；2. 提出结合小尺度与大尺度桥联模型的微力学框架，基于实测桥联参数和材料属性，成功预测了三种合金的阻力曲线行为，解决了传统模型需假设异常高韧带断裂应变的问题；3. 揭示韧化机制：层状γ合金的韧化主要由韧带桥联主导，裂纹尖端塑性贡献较小，为设计耐损伤合金提供了理论依据。 | 2 | FALSE | 501 | 557 | 0.5 | 25 | 1.27×10?? | 铸件（同组1板材尺寸） | 122 |  | Ti–45Al–2Mn–2Nb（at.%） | 铸件（同组1板材尺寸） | [7 empty] | 铸造→热等静压（1260°C，175 MPa，4小时） |  |  | 0.3 | [9 empty] | 15 | 47 | [32 empty] | 航空航天发动机、汽车轻量化部件 |  | 涡轮叶片、压气机部件 | 高温、循环载荷、可能伴随冲击条件 | 1
c00d7eb2257cf7e5eeb90c86ca479482036ccc840499509b24fcde2f0d8a66ad_5 | [5 empty] | /home/zjh/Cluster/project_0/data/c00d7eb2257cf7e5eeb90c86ca479482036ccc840499509b24fcde2f0d8a66ad/lab_json.txt | Fatigue crack propagation and fracture characteristics of in-situ titanium-matrix composites | S. Dubey (Department of Materials Science and Engineering, The Ohio State University, Columbus, OH 43210, USA); T.S. Srivatsan (Department of Mechanical Engineering, The University of Akron, Akron, OH 44325, USA); W.O. Soboyejo (Princeton Materials Institute and The Department of Mechanical and Aerospace Engineering, Princeton University, NJ 08544, USA) | 1. 揭示了硼添加对钛基合金疲劳裂纹扩展行为的影响规律，提出通过调控硼含量优化钛基复合材料的疲劳性能和断裂韧性；2. 首次报道了原位钛基复合材料中裂纹尖端屏蔽效应的机制（如未断裂韧带桥接和裂纹路径曲折化），建立了基于韧带屏蔽的疲劳裂纹扩展模型；3. 发现Ti–8Al–1V–1Mo–0.6B合金在700°C热处理后具有最佳综合性能（强度、模量、断裂韧性和疲劳抗力的平衡），为高温结构应用提供了新材料设计方向。 | 4 | FALSE | 950 | 1043 | 10.1 | 25 |  |  | 137 |  | Ti–6Al–2Fe–0.6B（wt.%） | 热处理后锻件 | [7 empty] | TiB2添加+铸造+锻造+热处理 |  | 700°C/2h/空气冷却 |  |  |  | 铸造后锻造 | [6 empty] | 44.6 | [33 empty] | 航空航天、地面运输（汽车）; 汽车、弹道装甲; 航空航天; 航空航天、工业 | 燃气轮机、高速民用运输机（HSCT）; 内燃机、装甲车辆; 燃气涡轮发动机、飞机结构; 燃气轮机、地热管道 | 压气机环、结构杆、排气管; 排气阀、连杆; 发动机部件、蒙皮; 叶片、管材 | 中温（500–700°C）、循环载荷; 室温至中温、动态冲击载荷; 中温（500–700°C）、疲劳载荷; 中温、腐蚀性环境 | 1
148204c7783ffae3d4da8c764309d40cbe132d66b192b48265213abb752a8985_1 | [5 empty] | /home/zjh/Cluster/project_0/data/148204c7783ffae3d4da8c764309d40cbe132d66b192b48265213abb752a8985/lab_json.txt | Vacuum brazing of TZM alloy to ZrC particle reinforced W composite using Ti-28Ni eutectic brazing alloy | G.H. Han (State Key Laboratory of Advanced Welding and Joining, Harbin Institute of Technology, Harbin 150001, China；Shandong Provincial Key Laboratory of Ocean Environment Monitoring Technology, Institute of Oceanographic Instrumentation, Shandong Academy of Sciences, Qingdao 266001, China); Y.F. Wang (State Key Laboratory of Advanced Welding and Joining, Harbin Institute of Technology, Harbin 150001, China); H.Y. Zhao (State Key Laboratory of Advanced Welding and Joining, Harbin Institute of Technology, Harbin 150001, China); X.G. Song (State Key Laboratory of Advanced Welding and Joining, Harbin Institute of Technology, Harbin 150001, China); J. Cao (State Key Laboratory of Advanced Welding and Joining, Harbin Institute of Technology, Harbin 150001, China); J.C. Feng (State Key Laboratory of Advanced Welding and Joining, Harbin Institute of Technology, Harbin 150001, China) | 1. 首次采用Ti-28Ni共晶钎料实现了TZM合金与ZrCp-W复合材料的高质量真空钎焊连接。2. 揭示了钎焊接头界面微观结构的演化规律：连续Ti?Ni金属间化合物层的存在导致脆性断裂；钎焊温度升高促使ZrC和W颗粒进入钎缝，拓宽钎缝并削弱Ti?Ni层。3. 明确了断裂路径与钎焊温度的关系：低温（<1040°C）时裂纹沿Ti?Ni层扩展；高温（≥1040°C）时裂纹转向TZM基体近界面区域。4. 获得最优室温剪切强度120.5 MPa（1040°C/10 min）及800°C高温剪切强度77.5 MPa。 | 0 | FALSE | [8 empty] | Mo–0.5Ti–0.08Zr–0.02C（wt.%）（TZM合金）；ZrCp-W复合材料：W基体+30 vol.% ZrC颗粒；Ti–28Ni（wt.%）（钎料） | TZM合金：板材（热轧态）；ZrCp-W复合材料：块体（热压烧结态）；钎料：箔材（厚度100 μm） | [7 empty] | TZM合金：热轧；ZrCp-W复合材料：热压烧结（相对密度98%）；钎焊工艺：真空钎焊（1040°C/10 min，真空度<5.0×10?3 Pa） | [33 empty] | 120.5 | 25 | 0.5 | [10 empty] | 核能、航空航天; 航空航天; 高温钎焊 | 核反应堆结构件; 火箭喷嘴喉部 | 火箭发动机高温部件; 方向舵、鼻锥 | 高温、高应力、辐射环境; 超高温（>2000°C）、氧化/侵蚀环境; 真空、高温（700-800°C） | 1
148204c7783ffae3d4da8c764309d40cbe132d66b192b48265213abb752a8985_2 | [5 empty] | /home/zjh/Cluster/project_0/data/148204c7783ffae3d4da8c764309d40cbe132d66b192b48265213abb752a8985/lab_json.txt | Vacuum brazing of TZM alloy to ZrC particle reinforced W composite using Ti-28Ni eutectic brazing alloy | G.H. Han (State Key Laboratory of Advanced Welding and Joining, Harbin Institute of Technology, Harbin 150001, China；Shandong Provincial Key Laboratory of Ocean Environment Monitoring Technology, Institute of Oceanographic Instrumentation, Shandong Academy of Sciences, Qingdao 266001, China); Y.F. Wang (State Key Laboratory of Advanced Welding and Joining, Harbin Institute of Technology, Harbin 150001, China); H.Y. Zhao (State Key Laboratory of Advanced Welding and Joining, Harbin Institute of Technology, Harbin 150001, China); X.G. Song (State Key Laboratory of Advanced Welding and Joining, Harbin Institute of Technology, Harbin 150001, China); J. Cao (State Key Laboratory of Advanced Welding and Joining, Harbin Institute of Technology, Harbin 150001, China); J.C. Feng (State Key Laboratory of Advanced Welding and Joining, Harbin Institute of Technology, Harbin 150001, China) | 1. 首次采用Ti-28Ni共晶钎料实现了TZM合金与ZrCp-W复合材料的高质量真空钎焊连接。2. 揭示了钎焊接头界面微观结构的演化规律：连续Ti?Ni金属间化合物层的存在导致脆性断裂；钎焊温度升高促使ZrC和W颗粒进入钎缝，拓宽钎缝并削弱Ti?Ni层。3. 明确了断裂路径与钎焊温度的关系：低温（<1040°C）时裂纹沿Ti?Ni层扩展；高温（≥1040°C）时裂纹转向TZM基体近界面区域。4. 获得最优室温剪切强度120.5 MPa（1040°C/10 min）及800°C高温剪切强度77.5 MPa。 | 1 | FALSE | [8 empty] | Mo–0.5Ti–0.08Zr–0.02C（wt.%）（TZM合金）；ZrCp-W复合材料：W基体+30 vol.% ZrC颗粒；Ti–28Ni（wt.%）（钎料） | TZM合金：板材（热轧态）；ZrCp-W复合材料：块体（热压烧结态）；钎料：箔材（厚度100 μm） | [7 empty] | TZM合金：热轧；ZrCp-W复合材料：热压烧结（相对密度98%）；钎焊工艺：真空钎焊（1040°C/10 min，真空度<5.0×10?3 Pa） | [33 empty] | 77.5 | 800 | 未明确 | [10 empty] | 核能、航空航天; 航空航天; 高温钎焊 | 核反应堆结构件; 火箭喷嘴喉部 | 火箭发动机高温部件; 方向舵、鼻锥 | 高温、高应力、辐射环境; 超高温（>2000°C）、氧化/侵蚀环境; 真空、高温（700-800°C） | 1
26c71db04c472ef5ad3005d0e9a3d92ae3c8f57abc852a4507cbb3bda2c7f3d5_1 | [5 empty] | /home/zjh/Cluster/project_0/data/26c71db04c472ef5ad3005d0e9a3d92ae3c8f57abc852a4507cbb3bda2c7f3d5/lab_json.txt | Microstructure, solidification behavior and mechanical properties of Al-Si-Mg-Ti/TiC fabricated by selective laser melting | Xinwei Li (南方科技大学深圳市高性能材料增材制造重点实验室；南方科技大学机械与能源工程系); Shi Shi (深圳大学土木与交通工程学院，广东省海洋土木工程耐久性重点实验室); Shuang Han (南方科技大学深圳市高性能材料增材制造重点实验室；南方科技大学机械与能源工程系); Xiaogang Hu (南方科技大学深圳市高性能材料增材制造重点实验室；南方科技大学机械与能源工程系); Qiang Zhu (南方科技大学深圳市高性能材料增材制造重点实验室；南方科技大学机械与能源工程系); Hongxing Lu (南方科技大学深圳市高性能材料增材制造重点实验室); Wenwu Li (华中科技大学材料科学与工程学院，材料成形与模具技术国家重点实验室); Yusheng Shi (华中科技大学材料科学与工程学院，材料成形与模具技术国家重点实验室); Hui Ding (东南大学材料科学与工程学院) | 1. 提出球磨制备Ti/TiC复合颗粒（TiC纳米颗粒组装于Ti微米颗粒表面），通过SLM制备含纳米TiC的Al-Si-Mg-Ti合金；2. 利用高温熔池中Ti的快速扩散及Marangoni对流，改善TiC纳米颗粒与液态Al的润湿性，避免界面反应；3. 获得细等轴α(Al)晶（平均2.1 μm）、纳米Si?Ti?相及晶界Mg偏聚的复合结构，源于TiC的异质形核与晶粒生长抑制；4. 晶粒细化（Hall-Petch效应）、Orowan强化（TiC纳米颗粒）与载荷传递（Si?Ti?相）共同提升力学性能（UTS 562 MPa，延伸率8.8%） | 0 | FALSE |  | 380 | 4.2 | 20 | 0.00 | 狗骨形试样（ASTM B557M-10标准，厚度1.5 mm） |  |  | Al–9.8Si–0.6Mg（wt.%）（质量分数） | 选择性激光熔化成形件（无后续锻造、轧制或热处理） | [7 empty] | 选择性激光熔化（SLM），参数：激光功率230 W，层厚40 μm，扫描间距50 μm，扫描速度1150 mm/s，扫描策略为岛式扫描（1.5 mm岛屿），层间旋转90° | [19 empty] | 584 | 576 | [25 empty] | 航空航天、汽车工业（高强轻量化部件） |  | 飞机结构件、汽车底盘或发动机部件 | 需高比强度与耐热性的环境 | 1
26c71db04c472ef5ad3005d0e9a3d92ae3c8f57abc852a4507cbb3bda2c7f3d5_2 | [5 empty] | /home/zjh/Cluster/project_0/data/26c71db04c472ef5ad3005d0e9a3d92ae3c8f57abc852a4507cbb3bda2c7f3d5/lab_json.txt | Microstructure, solidification behavior and mechanical properties of Al-Si-Mg-Ti/TiC fabricated by selective laser melting | Xinwei Li (南方科技大学深圳市高性能材料增材制造重点实验室；南方科技大学机械与能源工程系); Shi Shi (深圳大学土木与交通工程学院，广东省海洋土木工程耐久性重点实验室); Shuang Han (南方科技大学深圳市高性能材料增材制造重点实验室；南方科技大学机械与能源工程系); Xiaogang Hu (南方科技大学深圳市高性能材料增材制造重点实验室；南方科技大学机械与能源工程系); Qiang Zhu (南方科技大学深圳市高性能材料增材制造重点实验室；南方科技大学机械与能源工程系); Hongxing Lu (南方科技大学深圳市高性能材料增材制造重点实验室); Wenwu Li (华中科技大学材料科学与工程学院，材料成形与模具技术国家重点实验室); Yusheng Shi (华中科技大学材料科学与工程学院，材料成形与模具技术国家重点实验室); Hui Ding (东南大学材料科学与工程学院) | 1. 提出球磨制备Ti/TiC复合颗粒（TiC纳米颗粒组装于Ti微米颗粒表面），通过SLM制备含纳米TiC的Al-Si-Mg-Ti合金；2. 利用高温熔池中Ti的快速扩散及Marangoni对流，改善TiC纳米颗粒与液态Al的润湿性，避免界面反应；3. 获得细等轴α(Al)晶（平均2.1 μm）、纳米Si?Ti?相及晶界Mg偏聚的复合结构，源于TiC的异质形核与晶粒生长抑制；4. 晶粒细化（Hall-Petch效应）、Orowan强化（TiC纳米颗粒）与载荷传递（Si?Ti?相）共同提升力学性能（UTS 562 MPa，延伸率8.8%） | 1 | FALSE |  | 562 | 8.8 | 20 | 0.00 | 狗骨形试样（ASTM B557M-10标准，厚度1.5 mm） |  |  | Al–9.8Si–0.6Mg（wt.%） | 选择性激光熔化成形件（无后续锻造、轧制或热处理） | [7 empty] | 选择性激光熔化（SLM），参数：激光功率230 W，层厚40 μm，扫描间距50 μm，扫描速度1150 mm/s，扫描策略为岛式扫描（1.5 mm岛屿），层间旋转90° | [19 empty] | 599 | 574 | [25 empty] | 航空航天、汽车工业（高强轻量化部件） |  | 飞机结构件、汽车底盘或发动机部件 | 需高比强度与耐热性的环境 | 1
2c19475ae05fa919ce2bfa0cfbb02ccdea1bee40e185f515cae249db5a154221_1 | [5 empty] | /home/zjh/Cluster/project_0/data/2c19475ae05fa919ce2bfa0cfbb02ccdea1bee40e185f515cae249db5a154221/lab_json.txt | Fabrication of Metal and Alloy Components by Additive Manufacturing: Examples of 3D Materials Science | Lawrence E. Murr (Department of Metallurgical and Materials Engineering, The University of Texas at El Paso; W. M. Keck Center for 3D Innovation, The University of Texas at El Paso); Edwin Martinez (Department of Metallurgical and Materials Engineering, The University of Texas at El Paso; W. M. Keck Center for 3D Innovation, The University of Texas at El Paso); Krista N. Amato (Department of Metallurgical and Materials Engineering, The University of Texas at El Paso; W. M. Keck Center for 3D Innovation, The University of Texas at El Paso); Sara M. Gaytan (Department of Metallurgical and Materials Engineering, The University of Texas at El Paso; W. M. Keck Center for 3D Innovation, The University of Texas at El Paso); Jennifer Hernandez (Department of Metallurgical and Materials Engineering, The University of Texas at El Paso; W. M. Keck Center for 3D Innovation, The University of Texas at El Paso); Diana A. Ramirez; Patrick W. Shindo (Department of Metallurgical and Materials Engineering, The University of Texas at El Paso; W. M. Keck Center for 3D Innovation, The University of Texas at El Paso); Frank Medina (W. M. Keck Center for 3D Innovation, The University of Texas at El Paso); Ryan B. Wicker (W. M. Keck Center for 3D Innovation, The University of Texas at El Paso) | 1. 3D材料科学方法：通过3D光学显微镜（LOM）和透射电镜（TEM）图像组合，可视化增材制造（EBM/SLM）中定向凝固相关的微观结构与架构；2. 工艺对比：系统比较电子束熔化（EBM）与选择性激光熔化（SLM）在金属/合金制造中的微观结构差异（如Ti-6Al-4V中α/α’相形成）；3. 新型显微结构控制：揭示EBM/SLM工艺参数（如光束扫描速率、环境气氛）对柱状晶、析出相（如Cu?O、Cr??C?）分布的影响规律；4. 后处理效应：证明热等静压（HIP）处理可消除EBM/SLM制件的柱状结构，形成等轴晶并改变析出相类型（如Inconel 625中Laves相与MoNb相转化） | 0 | FALSE | [8 empty] | Ti–6Al–4V（wt.%）（：6% Al, 4% V，余量Ti） | EBM直接成型的近净形部件（铸件） | [7 empty] | 电子束熔化（EBM），真空/He环境，预热扫描速度10^4 mm/s，熔融扫描速度10^2 mm/s，光束尺寸2-3 μm，层厚约100 μm |  |  |  | HV 4.2 GPa（水平参考平面），HV 3.5 GPa（垂直参考平面） | 维氏硬度（HV） | [41 empty] | 生物医学、航空航天; 电子、热管理; 医疗、能源; 航空航天、能源; 通用工程、海洋 | 骨科植入物、飞机发动机部件; 散热器、导电结构; 人工关节、燃气轮机部件; 火箭发动机、核反应堆管道; 泵阀、船舶部件 | 骨科植入物、飞机发动机部件; 散热器、导电结构; 人工关节、燃气轮机部件; 火箭发动机、核反应堆管道; 泵阀、船舶部件 | 生理环境、高温/高应力环境; 常温导电/导热环境; 腐蚀性体液、高温氧化环境; 极端高温、高压、腐蚀环境; 中等腐蚀、中等应力环境 | 1
30c4d29b88800952cc9aaca6adbb77d1b9cf0e564d7ecbbc82d634a6194e8728_2 | [5 empty] | /home/zjh/Cluster/project_0/data/30c4d29b88800952cc9aaca6adbb77d1b9cf0e564d7ecbbc82d634a6194e8728/lab_json.txt | Response of hot isostatically pressed Ti–6Al–4V targets to normal impact by conical and blunt projectiles | V.F. Nesterenko (University of California, San Diego, USA); W. Goldsmith (University of California, Berkeley, USA); S.S. Indrakanti (University of California, San Diego, USA); YaBei Gu (University of California, San Diego, USA) | 1. 首次报道HIPed钛合金的弹道性能：首次通过实验证明热等静压（HIPed）Ti-6Al-4V合金（基于快速凝固粉末）在抗弹道冲击性能上优于传统锻造材料。2. 剪切局部化抑制机制：HIPed材料通过复杂的剪切带分支和相互作用机制，减少了绝热剪切局部化的主导作用，提高了抗穿透能力。3. 粉末冶金工艺优势：验证了粉末冶金工艺制备无织构、均匀微结构材料的可行性，为开发梯度复合材料奠定了基础。4. 间隙元素影响：尽管粉末材料界面可能富集间隙元素，HIPed材料仍表现出优异的动态性能，突破了传统认知。 | 1 | FALSE | [6 empty] | 116 |  | Ti–6Al–4V（wt.%）（PREP粉末，非球磨） | 热等静压（HIPed）块体 | [7 empty] | PREP粉末→真空除气（400°C，4 h，10?2 Torr）→HIP（1000°C，165 MPa，2 h） |  |  | 0.32 | 325 kg/mm2 | Hv |  |  |  |  | 25 | 约103/s | 1300 |  | 45 | [19 empty] | 570 | 25 | [11 empty] | 弹道防护 | 装甲车辆、个人防护装备 | 装甲板、防护层 | 高速弹体冲击（300-950 m/s），动态剪切载荷，高温绝热条件 | 1
515d2915de68c339c1b174651ab7affa9d63e2b9fc13301f2992fe5678986b7e_3 | [5 empty] | /home/zjh/Cluster/project_0/data/515d2915de68c339c1b174651ab7affa9d63e2b9fc13301f2992fe5678986b7e/lab_json.txt | Review of effect of oxygen on room temperature ductility of titanium and titanium alloys | M. Yan (RMIT大学增材制造中心); W. Xu (RMIT大学增材制造中心); (昆士兰大学先进材料加工与制造中心); H. P. Tang (西北有色金属研究院多孔金属材料国家重点实验室); M. Brandt (RMIT大学增材制造中心); M. Qian* (RMIT大学增材制造中心（通讯作者）) | 1. 首次系统阐明了增材制造钛合金与传统工艺氧敏感性差异的微观机制；2. 发现稀土元素在增材制造中仍能有效捕获氧原子，突破传统认知；3. 揭示RE氧化物颗粒在10^7次疲劳循环中不引发裂纹的新现象；4. 建立氧当量公式在增材制造钛合金中的适用性边界 | 3 | FALSE | [8 empty] | Ti–6Al–2.75Sn–4Zr–0.4Mo–0.45Si–0.1Y（wt.%）（IMI834改进型） | 锻件 |  |  |  |  | 475 | 25 | 1×10^7 |  |  | 热处理 |  |  |  | 锻造 | [40 empty] | 化工装备; 航空航天; 生物医疗 |  | 发动机叶片、机身结构件; 骨科植入物; 高温紧固件 | 腐蚀性介质; 中温高应力; 生理腐蚀环境; 高温氧化环境 | 1
5944d6469f8843c12b046eb32ee391eda3223d55704ca8d1b5576e2a1a3580c3_5 | [5 empty] | /home/zjh/Cluster/project_0/data/5944d6469f8843c12b046eb32ee391eda3223d55704ca8d1b5576e2a1a3580c3/lab_json.txt | Microstructural development and mechanical properties of wide gap and conventional transient liquid phase bonds between Ti–48Al–2Cr–2Nb substrates | W.F. Gale (Materials Research and Education Center, 283 Wilmore Labs, Auburn University, 201 Ross Hall, Auburn, AL 36849, USA); X. Wen (Materials Research and Education Center, 283 Wilmore Labs, Auburn University, 201 Ross Hall, Auburn, AL 36849, USA); T. Zhou (Materials Research and Education Center, 283 Wilmore Labs, Auburn University, 201 Ross Hall, Auburn, AL 36849, USA); Y. Shen (Materials Research and Education Center, 283 Wilmore Labs, Auburn University, 201 Ross Hall, Auburn, AL 36849, USA) | 1. 提出宽间隙复合中间层TLP连接技术: 使用铜作为液态形成相 + TiAl合金（48–2–2或二元TiAl）作为非熔化扩散槽，解决了铜在TiAl中溶解度/扩散率低的问题。 2. 微观结构控制: 通过后热处理（1350°C/1 h）完全消除铜富集相，使连接区微观结构与母材相近。 3. 工艺优化: 原位沉积复合中间层替代预烧结工艺，简化工业应用流程。 4. 揭示非外延γ-TiAl形成机制: 发现界面非平面性导致Cu富集相残留，并影响裂纹萌生路径。 | 4 | FALSE | [8 empty] | Ti–48Al–2Cr–2Nb（at.%）（99 銅箔，厚50 μm） | 銅箔 | [7 empty] | TLP連接: 1150°C/10 min，真空，4 MPa壓力 | [33 empty] | 116 | 25 | [11 empty] | 高温结构材料 | 航空发动机、燃气轮机 | 叶片、燃烧室部件 | 高温（700°C及以上）、氧化性/腐蚀性环境 | 1
5944d6469f8843c12b046eb32ee391eda3223d55704ca8d1b5576e2a1a3580c3_6 | [5 empty] | /home/zjh/Cluster/project_0/data/5944d6469f8843c12b046eb32ee391eda3223d55704ca8d1b5576e2a1a3580c3/lab_json.txt | Microstructural development and mechanical properties of wide gap and conventional transient liquid phase bonds between Ti–48Al–2Cr–2Nb substrates | W.F. Gale (Materials Research and Education Center, 283 Wilmore Labs, Auburn University, 201 Ross Hall, Auburn, AL 36849, USA); X. Wen (Materials Research and Education Center, 283 Wilmore Labs, Auburn University, 201 Ross Hall, Auburn, AL 36849, USA); T. Zhou (Materials Research and Education Center, 283 Wilmore Labs, Auburn University, 201 Ross Hall, Auburn, AL 36849, USA); Y. Shen (Materials Research and Education Center, 283 Wilmore Labs, Auburn University, 201 Ross Hall, Auburn, AL 36849, USA) | 1. 提出宽间隙复合中间层TLP连接技术: 使用铜作为液态形成相 + TiAl合金（48–2–2或二元TiAl）作为非熔化扩散槽，解决了铜在TiAl中溶解度/扩散率低的问题。 2. 微观结构控制: 通过后热处理（1350°C/1 h）完全消除铜富集相，使连接区微观结构与母材相近。 3. 工艺优化: 原位沉积复合中间层替代预烧结工艺，简化工业应用流程。 4. 揭示非外延γ-TiAl形成机制: 发现界面非平面性导致Cu富集相残留，并影响裂纹萌生路径。 | 5 | FALSE | [8 empty] | Ti–48Al–2Cr–2Nb（at.%）（99 銅箔，厚50 μm） | 銅箔 | [7 empty] | TLP連接: 1150°C/10 min，真空，4 MPa壓力 |  | PBHT: 1350°C/1 h，氬氣 | [31 empty] | 231 | 25 | [11 empty] | 高温结构材料 | 航空发动机、燃气轮机 | 叶片、燃烧室部件 | 高温（700°C及以上）、氧化性/腐蚀性环境 | 1
5944d6469f8843c12b046eb32ee391eda3223d55704ca8d1b5576e2a1a3580c3_7 | [5 empty] | /home/zjh/Cluster/project_0/data/5944d6469f8843c12b046eb32ee391eda3223d55704ca8d1b5576e2a1a3580c3/lab_json.txt | Microstructural development and mechanical properties of wide gap and conventional transient liquid phase bonds between Ti–48Al–2Cr–2Nb substrates | W.F. Gale (Materials Research and Education Center, 283 Wilmore Labs, Auburn University, 201 Ross Hall, Auburn, AL 36849, USA); X. Wen (Materials Research and Education Center, 283 Wilmore Labs, Auburn University, 201 Ross Hall, Auburn, AL 36849, USA); T. Zhou (Materials Research and Education Center, 283 Wilmore Labs, Auburn University, 201 Ross Hall, Auburn, AL 36849, USA); Y. Shen (Materials Research and Education Center, 283 Wilmore Labs, Auburn University, 201 Ross Hall, Auburn, AL 36849, USA) | 1. 提出宽间隙复合中间层TLP连接技术: 使用铜作为液态形成相 + TiAl合金（48–2–2或二元TiAl）作为非熔化扩散槽，解决了铜在TiAl中溶解度/扩散率低的问题。 2. 微观结构控制: 通过后热处理（1350°C/1 h）完全消除铜富集相，使连接区微观结构与母材相近。 3. 工艺优化: 原位沉积复合中间层替代预烧结工艺，简化工业应用流程。 4. 揭示非外延γ-TiAl形成机制: 发现界面非平面性导致Cu富集相残留，并影响裂纹萌生路径。 | 6 | FALSE | [8 empty] | Ti–48Al–2Cr–2Nb（at.%）（99 銅箔，厚5 μm） | 銅箔 | [7 empty] | TLP連接: 1150°C/10 min，真空，4 MPa壓力 | [33 empty] | 136 | 25 | [11 empty] | 高温结构材料 | 航空发动机、燃气轮机 | 叶片、燃烧室部件 | 高温（700°C及以上）、氧化性/腐蚀性环境 | 1
5944d6469f8843c12b046eb32ee391eda3223d55704ca8d1b5576e2a1a3580c3_8 | [5 empty] | /home/zjh/Cluster/project_0/data/5944d6469f8843c12b046eb32ee391eda3223d55704ca8d1b5576e2a1a3580c3/lab_json.txt | Microstructural development and mechanical properties of wide gap and conventional transient liquid phase bonds between Ti–48Al–2Cr–2Nb substrates | W.F. Gale (Materials Research and Education Center, 283 Wilmore Labs, Auburn University, 201 Ross Hall, Auburn, AL 36849, USA); X. Wen (Materials Research and Education Center, 283 Wilmore Labs, Auburn University, 201 Ross Hall, Auburn, AL 36849, USA); T. Zhou (Materials Research and Education Center, 283 Wilmore Labs, Auburn University, 201 Ross Hall, Auburn, AL 36849, USA); Y. Shen (Materials Research and Education Center, 283 Wilmore Labs, Auburn University, 201 Ross Hall, Auburn, AL 36849, USA) | 1. 提出宽间隙复合中间层TLP连接技术: 使用铜作为液态形成相 + TiAl合金（48–2–2或二元TiAl）作为非熔化扩散槽，解决了铜在TiAl中溶解度/扩散率低的问题。 2. 微观结构控制: 通过后热处理（1350°C/1 h）完全消除铜富集相，使连接区微观结构与母材相近。 3. 工艺优化: 原位沉积复合中间层替代预烧结工艺，简化工业应用流程。 4. 揭示非外延γ-TiAl形成机制: 发现界面非平面性导致Cu富集相残留，并影响裂纹萌生路径。 | 7 | FALSE | [8 empty] | Ti–48Al–2Cr–2Nb（at.%）（99 銅箔，厚5 μm） | 銅箔 | [7 empty] | TLP連接: 1150°C/10 min，真空，4 MPa壓力 |  | PBHT: 1350°C/1 h，氬氣 | [31 empty] | 166 | 25 | [11 empty] | 高温结构材料 | 航空发动机、燃气轮机 | 叶片、燃烧室部件 | 高温（700°C及以上）、氧化性/腐蚀性环境 | 1
5a7899134e12cb43586288d7aaff531196749acba999585bea5cd95a27d10ae1_1 | [5 empty] | /home/zjh/Cluster/project_0/data/5a7899134e12cb43586288d7aaff531196749acba999585bea5cd95a27d10ae1/lab_json.txt | The influences of anneal temperature and cooling rate on microstructure and tensile properties of laser deposited Ti–4Al–1.5Mn titanium alloy | X.J. Tian (Laboratory of Laser Materials Processing and Manufacturing, School of Materials Science and Engineering, Beihang University; Key Laboratory of Aerospace Materials of the Ministry of Education, Beihang University); S.Q. Zhang (Laboratory of Laser Materials Processing and Manufacturing, School of Materials Science and Engineering, Beihang University; Key Laboratory of Aerospace Materials of the Ministry of Education, Beihang University); H.M. Wang (Laboratory of Laser Materials Processing and Manufacturing, School of Materials Science and Engineering, Beihang University; Key Laboratory of Aerospace Materials of the Ministry of Education, Beihang University) | 1. 通过α+β相区水淬+稳定化处理获得双峰组织，提高强度和延展性；2. 水淬冷却速率调控细层状β相比例，强度提升29%；3. 提出近β相区退火+快速冷却的非传统热处理路径。 | 0 | FALSE | 673 | 708 | 8.2 | 25 |  | 标准圆柱试样（直径5 mm，标距25 mm） |  |  | Ti–4Al–1.5Mn（wt.%） | 激光沉积态板材 | [7 empty] | 激光熔融沉积（LMD），参数：激光功率4500 W，光斑直径5 mm，扫描速度10 mm/s，送粉速率100 cm3/h，保护气氛氩气（氧含量<80 ppm） |  | 720°C/2h/空冷（应力消除） |  | HV 320 ± 16.8 | 维氏硬度 | [41 empty] | 航空航天 | 飞机、航空发动机 | 管道、蒙皮、发动机定子 | 常温至中温，中低应力环境 | 1
76cf78b47bc89f668c429a46dc97d967044c4d37f937a7ceadcdf131a2bc2144_3 | [5 empty] | /home/zjh/Cluster/project_0/data/76cf78b47bc89f668c429a46dc97d967044c4d37f937a7ceadcdf131a2bc2144/lab_json.txt | Laser additive manufacture of titanium alloys | M. Wang (State Key Laboratory of Solidification Processing, Northwestern Polytechnical University, Shaanxi 710072, China); X. Lin (State Key Laboratory of Solidification Processing, Northwestern Polytechnical University, Shaanxi 710072, China); W. Huang (State Key Laboratory of Solidification Processing, Northwestern Polytechnical University, Shaanxi 710072, China) | 对比分析SLM与LMD技术差异：提出SLM适用于精细复杂结构（表面粗糙度低），LMD适用于大尺寸部件（成形效率高）；揭示两种工艺在孔隙率、粗糙度、微观组织（如SLM形成α'马氏体，LMD形成层状α+β）和力学性能的差异；原位马氏体分解机制：通过优化SLM工艺参数，实现Ti-6Al-4V多层样品的原位马氏体分解，获得超细层状α+β组织，提升延展性；激光增材制造应用拓展：展示LMD技术修复高价值钛合金部件的潜力，如飞机翼梁的疲劳寿命优于锻件；提出SLM在定制医疗植入物（如钛合金胸骨）中的高精度制造能力。 | 2 | FALSE | 922 | 977 | 14 | [5 empty] | Ti–6Al–4V（wt.%） | 激光增材制造态（未经热处理） | [7 empty] | 激光金属沉积（LMD） |  | 无 | [44 empty] | 航空航天; 医疗; 军事 |  | 飞机C919翼梁盖条（LMD制造，尺寸3100 mm）; 钛合金胸骨（SLM制造，用于骨癌治疗）; 牙科植入物框架（SLM制造，精度<40 μm）; 轻量化结构件 | 高循环疲劳载荷（飞机结构）; 生物体液腐蚀（医疗植入物） | 1
7e05bb5db9e5c0cca009aec9ad91d1838e74f8b3ab30259a6674bc55f4d2668d_1 | [5 empty] | /home/zjh/Cluster/project_0/data/7e05bb5db9e5c0cca009aec9ad91d1838e74f8b3ab30259a6674bc55f4d2668d/lab_json.txt | On the role of thermal exposure on the stress controlled fatigue behaviour of an intermediate strength γ-TiAl based alloy | Z.W. Huang (西南交通大学材料科学与工程学院（中国四川成都）); Z.W. Huang; S. Huang (西南交通大学材料科学与工程学院（中国四川成都）) | 1. 首次系统性研究：揭示了中等强度γ-TiAl合金（σ?.?=468 MPa）在长期热暴露（700℃/10,000 h）下表面处理（EDM、喷丸、电解抛光）与疲劳性能的关联性。2. 表面处理对比：发现喷丸处理通过形成深层压缩应力区（300 μm）显著提高疲劳强度（45%），而电解抛光因无法消除表面塑性变形仅提升26%。3. 热暴露效应：块体暴露通过热调质效应（应力松弛、微观结构稳定化）提升所有表面处理的疲劳性能（如电解抛光提升28%）；个体氧化暴露导致喷丸表面疲劳强度下降20%，但EDM表面因残余应力松弛反提升32%。4. 氧化敏感性：电解抛光表面在长期氧化后仍保持较高疲劳强度（570 MPa），表明低表面粗糙度（Ra=0.31 μm）对氧化抗性的关键作用。 | 0 | FALSE | 468 | 524 |  | 25 |  |  |  |  | Ti–45Al–2Mn–2Nb（wt.%） | 块状试样 |  |  |  |  | 380 | 25 | ≥10? | 双熔等离子弧冷床（PACH）工艺 |  | 热等静压（1260℃/150 MPa/4 h），稳定化处理（900℃/24 h） | [44 empty] | 高温结构材料（如航空航天发动机） |  | 涡轮叶片、高温紧固件 | 高温氧化环境（700℃）、长期热机械循环载荷 | 1
7e05bb5db9e5c0cca009aec9ad91d1838e74f8b3ab30259a6674bc55f4d2668d_2 | [5 empty] | /home/zjh/Cluster/project_0/data/7e05bb5db9e5c0cca009aec9ad91d1838e74f8b3ab30259a6674bc55f4d2668d/lab_json.txt | On the role of thermal exposure on the stress controlled fatigue behaviour of an intermediate strength γ-TiAl based alloy | Z.W. Huang (西南交通大学材料科学与工程学院（中国四川成都）); Z.W. Huang; S. Huang (西南交通大学材料科学与工程学院（中国四川成都）) | 1. 首次系统性研究：揭示了中等强度γ-TiAl合金（σ?.?=468 MPa）在长期热暴露（700℃/10,000 h）下表面处理（EDM、喷丸、电解抛光）与疲劳性能的关联性。2. 表面处理对比：发现喷丸处理通过形成深层压缩应力区（300 μm）显著提高疲劳强度（45%），而电解抛光因无法消除表面塑性变形仅提升26%。3. 热暴露效应：块体暴露通过热调质效应（应力松弛、微观结构稳定化）提升所有表面处理的疲劳性能（如电解抛光提升28%）；个体氧化暴露导致喷丸表面疲劳强度下降20%，但EDM表面因残余应力松弛反提升32%。4. 氧化敏感性：电解抛光表面在长期氧化后仍保持较高疲劳强度（570 MPa），表明低表面粗糙度（Ra=0.31 μm）对氧化抗性的关键作用。 | 1 | FALSE | [8 empty] | Ti–45Al–2Mn–2Nb（wt.%） | 块状试样 |  |  |  |  | 146 | 25 | ≥10? | 双熔等离子弧冷床（PACH）工艺 |  | 热等静压（1260℃/150 MPa/4 h），稳定化处理（900℃/24 h） | [44 empty] | 高温结构材料（如航空航天发动机） |  | 涡轮叶片、高温紧固件 | 高温氧化环境（700℃）、长期热机械循环载荷 | 1
7e05bb5db9e5c0cca009aec9ad91d1838e74f8b3ab30259a6674bc55f4d2668d_3 | [5 empty] | /home/zjh/Cluster/project_0/data/7e05bb5db9e5c0cca009aec9ad91d1838e74f8b3ab30259a6674bc55f4d2668d/lab_json.txt | On the role of thermal exposure on the stress controlled fatigue behaviour of an intermediate strength γ-TiAl based alloy | Z.W. Huang (西南交通大学材料科学与工程学院（中国四川成都）); Z.W. Huang; S. Huang (西南交通大学材料科学与工程学院（中国四川成都）) | 1. 首次系统性研究：揭示了中等强度γ-TiAl合金（σ?.?=468 MPa）在长期热暴露（700℃/10,000 h）下表面处理（EDM、喷丸、电解抛光）与疲劳性能的关联性。2. 表面处理对比：发现喷丸处理通过形成深层压缩应力区（300 μm）显著提高疲劳强度（45%），而电解抛光因无法消除表面塑性变形仅提升26%。3. 热暴露效应：块体暴露通过热调质效应（应力松弛、微观结构稳定化）提升所有表面处理的疲劳性能（如电解抛光提升28%）；个体氧化暴露导致喷丸表面疲劳强度下降20%，但EDM表面因残余应力松弛反提升32%。4. 氧化敏感性：电解抛光表面在长期氧化后仍保持较高疲劳强度（570 MPa），表明低表面粗糙度（Ra=0.31 μm）对氧化抗性的关键作用。 | 2 | FALSE | [8 empty] | Ti–45Al–2Mn–2Nb（wt.%） | 块状试样 |  |  |  |  | 550 | 25 | ≥10? | 双熔等离子弧冷床（PACH）工艺 |  | 热等静压（1260℃/150 MPa/4 h），稳定化处理（900℃/24 h） |  | 540 HV0.2 | HV0.2 | [41 empty] | 高温结构材料（如航空航天发动机） |  | 涡轮叶片、高温紧固件 | 高温氧化环境（700℃）、长期热机械循环载荷 | 1
7e05bb5db9e5c0cca009aec9ad91d1838e74f8b3ab30259a6674bc55f4d2668d_4 | [5 empty] | /home/zjh/Cluster/project_0/data/7e05bb5db9e5c0cca009aec9ad91d1838e74f8b3ab30259a6674bc55f4d2668d/lab_json.txt | On the role of thermal exposure on the stress controlled fatigue behaviour of an intermediate strength γ-TiAl based alloy | Z.W. Huang (西南交通大学材料科学与工程学院（中国四川成都）); Z.W. Huang; S. Huang (西南交通大学材料科学与工程学院（中国四川成都）) | 1. 首次系统性研究：揭示了中等强度γ-TiAl合金（σ?.?=468 MPa）在长期热暴露（700℃/10,000 h）下表面处理（EDM、喷丸、电解抛光）与疲劳性能的关联性。2. 表面处理对比：发现喷丸处理通过形成深层压缩应力区（300 μm）显著提高疲劳强度（45%），而电解抛光因无法消除表面塑性变形仅提升26%。3. 热暴露效应：块体暴露通过热调质效应（应力松弛、微观结构稳定化）提升所有表面处理的疲劳性能（如电解抛光提升28%）；个体氧化暴露导致喷丸表面疲劳强度下降20%，但EDM表面因残余应力松弛反提升32%。4. 氧化敏感性：电解抛光表面在长期氧化后仍保持较高疲劳强度（570 MPa），表明低表面粗糙度（Ra=0.31 μm）对氧化抗性的关键作用。 | 3 | FALSE | [8 empty] | Ti–45Al–2Mn–2Nb（wt.%） | 块状试样 |  |  |  |  | 480 | 25 | ≥10? | 双熔等离子弧冷床（PACH）工艺 |  | 热等静压（1260℃/150 MPa/4 h），稳定化处理（900℃/24 h） | [44 empty] | 高温结构材料（如航空航天发动机） |  | 涡轮叶片、高温紧固件 | 高温氧化环境（700℃）、长期热机械循环载荷 | 1
7e05bb5db9e5c0cca009aec9ad91d1838e74f8b3ab30259a6674bc55f4d2668d_5 | [5 empty] | /home/zjh/Cluster/project_0/data/7e05bb5db9e5c0cca009aec9ad91d1838e74f8b3ab30259a6674bc55f4d2668d/lab_json.txt | On the role of thermal exposure on the stress controlled fatigue behaviour of an intermediate strength γ-TiAl based alloy | Z.W. Huang (西南交通大学材料科学与工程学院（中国四川成都）); Z.W. Huang; S. Huang (西南交通大学材料科学与工程学院（中国四川成都）) | 1. 首次系统性研究：揭示了中等强度γ-TiAl合金（σ?.?=468 MPa）在长期热暴露（700℃/10,000 h）下表面处理（EDM、喷丸、电解抛光）与疲劳性能的关联性。2. 表面处理对比：发现喷丸处理通过形成深层压缩应力区（300 μm）显著提高疲劳强度（45%），而电解抛光因无法消除表面塑性变形仅提升26%。3. 热暴露效应：块体暴露通过热调质效应（应力松弛、微观结构稳定化）提升所有表面处理的疲劳性能（如电解抛光提升28%）；个体氧化暴露导致喷丸表面疲劳强度下降20%，但EDM表面因残余应力松弛反提升32%。4. 氧化敏感性：电解抛光表面在长期氧化后仍保持较高疲劳强度（570 MPa），表明低表面粗糙度（Ra=0.31 μm）对氧化抗性的关键作用。 | 4 | FALSE | [8 empty] | Ti–45Al–2Mn–2Nb（wt.%） | 块状试样 |  |  |  |  | 400 | 25 | ≥10? | 双熔等离子弧冷床（PACH）工艺 |  | 热等静压（1260℃/150 MPa/4 h），稳定化处理（900℃/24 h） | [44 empty] | 高温结构材料（如航空航天发动机） |  | 涡轮叶片、高温紧固件 | 高温氧化环境（700℃）、长期热机械循环载荷 | 1
7e05bb5db9e5c0cca009aec9ad91d1838e74f8b3ab30259a6674bc55f4d2668d_6 | [5 empty] | /home/zjh/Cluster/project_0/data/7e05bb5db9e5c0cca009aec9ad91d1838e74f8b3ab30259a6674bc55f4d2668d/lab_json.txt | On the role of thermal exposure on the stress controlled fatigue behaviour of an intermediate strength γ-TiAl based alloy | Z.W. Huang (西南交通大学材料科学与工程学院（中国四川成都）); Z.W. Huang; S. Huang (西南交通大学材料科学与工程学院（中国四川成都）) | 1. 首次系统性研究：揭示了中等强度γ-TiAl合金（σ?.?=468 MPa）在长期热暴露（700℃/10,000 h）下表面处理（EDM、喷丸、电解抛光）与疲劳性能的关联性。2. 表面处理对比：发现喷丸处理通过形成深层压缩应力区（300 μm）显著提高疲劳强度（45%），而电解抛光因无法消除表面塑性变形仅提升26%。3. 热暴露效应：块体暴露通过热调质效应（应力松弛、微观结构稳定化）提升所有表面处理的疲劳性能（如电解抛光提升28%）；个体氧化暴露导致喷丸表面疲劳强度下降20%，但EDM表面因残余应力松弛反提升32%。4. 氧化敏感性：电解抛光表面在长期氧化后仍保持较高疲劳强度（570 MPa），表明低表面粗糙度（Ra=0.31 μm）对氧化抗性的关键作用。 | 5 | FALSE | [8 empty] | Ti–45Al–2Mn–2Nb（wt.%） | 块状试样 |  |  |  |  | 635 | 25 | ≥10? | 双熔等离子弧冷床（PACH）工艺 |  | 热等静压（1260℃/150 MPa/4 h），稳定化处理（900℃/24 h） | [44 empty] | 高温结构材料（如航空航天发动机） |  | 涡轮叶片、高温紧固件 | 高温氧化环境（700℃）、长期热机械循环载荷 | 1
7e05bb5db9e5c0cca009aec9ad91d1838e74f8b3ab30259a6674bc55f4d2668d_7 | [5 empty] | /home/zjh/Cluster/project_0/data/7e05bb5db9e5c0cca009aec9ad91d1838e74f8b3ab30259a6674bc55f4d2668d/lab_json.txt | On the role of thermal exposure on the stress controlled fatigue behaviour of an intermediate strength γ-TiAl based alloy | Z.W. Huang (西南交通大学材料科学与工程学院（中国四川成都）); Z.W. Huang; S. Huang (西南交通大学材料科学与工程学院（中国四川成都）) | 1. 首次系统性研究：揭示了中等强度γ-TiAl合金（σ?.?=468 MPa）在长期热暴露（700℃/10,000 h）下表面处理（EDM、喷丸、电解抛光）与疲劳性能的关联性。2. 表面处理对比：发现喷丸处理通过形成深层压缩应力区（300 μm）显著提高疲劳强度（45%），而电解抛光因无法消除表面塑性变形仅提升26%。3. 热暴露效应：块体暴露通过热调质效应（应力松弛、微观结构稳定化）提升所有表面处理的疲劳性能（如电解抛光提升28%）；个体氧化暴露导致喷丸表面疲劳强度下降20%，但EDM表面因残余应力松弛反提升32%。4. 氧化敏感性：电解抛光表面在长期氧化后仍保持较高疲劳强度（570 MPa），表明低表面粗糙度（Ra=0.31 μm）对氧化抗性的关键作用。 | 6 | FALSE | [8 empty] | Ti–45Al–2Mn–2Nb（wt.%） | 块状试样 |  |  |  |  | 615 | 25 | ≥10? | 双熔等离子弧冷床（PACH）工艺 |  | 热等静压（1260℃/150 MPa/4 h），稳定化处理（900℃/24 h） | [44 empty] | 高温结构材料（如航空航天发动机） |  | 涡轮叶片、高温紧固件 | 高温氧化环境（700℃）、长期热机械循环载荷 | 1
7e05bb5db9e5c0cca009aec9ad91d1838e74f8b3ab30259a6674bc55f4d2668d_8 | [5 empty] | /home/zjh/Cluster/project_0/data/7e05bb5db9e5c0cca009aec9ad91d1838e74f8b3ab30259a6674bc55f4d2668d/lab_json.txt | On the role of thermal exposure on the stress controlled fatigue behaviour of an intermediate strength γ-TiAl based alloy | Z.W. Huang (西南交通大学材料科学与工程学院（中国四川成都）); Z.W. Huang; S. Huang (西南交通大学材料科学与工程学院（中国四川成都）) | 1. 首次系统性研究：揭示了中等强度γ-TiAl合金（σ?.?=468 MPa）在长期热暴露（700℃/10,000 h）下表面处理（EDM、喷丸、电解抛光）与疲劳性能的关联性。2. 表面处理对比：发现喷丸处理通过形成深层压缩应力区（300 μm）显著提高疲劳强度（45%），而电解抛光因无法消除表面塑性变形仅提升26%。3. 热暴露效应：块体暴露通过热调质效应（应力松弛、微观结构稳定化）提升所有表面处理的疲劳性能（如电解抛光提升28%）；个体氧化暴露导致喷丸表面疲劳强度下降20%，但EDM表面因残余应力松弛反提升32%。4. 氧化敏感性：电解抛光表面在长期氧化后仍保持较高疲劳强度（570 MPa），表明低表面粗糙度（Ra=0.31 μm）对氧化抗性的关键作用。 | 7 | FALSE | [8 empty] | Ti–45Al–2Mn–2Nb（wt.%） | 块状试样 |  |  |  |  | 200 | 25 | ≥10? | 双熔等离子弧冷床（PACH）工艺 |  | 热等静压（1260℃/150 MPa/4 h），稳定化处理（900℃/24 h） | [44 empty] | 高温结构材料（如航空航天发动机） |  | 涡轮叶片、高温紧固件 | 高温氧化环境（700℃）、长期热机械循环载荷 | 1
7e05bb5db9e5c0cca009aec9ad91d1838e74f8b3ab30259a6674bc55f4d2668d_9 | [5 empty] | /home/zjh/Cluster/project_0/data/7e05bb5db9e5c0cca009aec9ad91d1838e74f8b3ab30259a6674bc55f4d2668d/lab_json.txt | On the role of thermal exposure on the stress controlled fatigue behaviour of an intermediate strength γ-TiAl based alloy | Z.W. Huang (西南交通大学材料科学与工程学院（中国四川成都）); Z.W. Huang; S. Huang (西南交通大学材料科学与工程学院（中国四川成都）) | 1. 首次系统性研究：揭示了中等强度γ-TiAl合金（σ?.?=468 MPa）在长期热暴露（700℃/10,000 h）下表面处理（EDM、喷丸、电解抛光）与疲劳性能的关联性。2. 表面处理对比：发现喷丸处理通过形成深层压缩应力区（300 μm）显著提高疲劳强度（45%），而电解抛光因无法消除表面塑性变形仅提升26%。3. 热暴露效应：块体暴露通过热调质效应（应力松弛、微观结构稳定化）提升所有表面处理的疲劳性能（如电解抛光提升28%）；个体氧化暴露导致喷丸表面疲劳强度下降20%，但EDM表面因残余应力松弛反提升32%。4. 氧化敏感性：电解抛光表面在长期氧化后仍保持较高疲劳强度（570 MPa），表明低表面粗糙度（Ra=0.31 μm）对氧化抗性的关键作用。 | 8 | FALSE | [8 empty] | Ti–45Al–2Mn–2Nb（wt.%） | 块状试样 |  |  |  |  | 500 | 25 | ≥10? | 双熔等离子弧冷床（PACH）工艺 |  | 热等静压（1260℃/150 MPa/4 h），稳定化处理（900℃/24 h） | [44 empty] | 高温结构材料（如航空航天发动机） |  | 涡轮叶片、高温紧固件 | 高温氧化环境（700℃）、长期热机械循环载荷 | 1
7e05bb5db9e5c0cca009aec9ad91d1838e74f8b3ab30259a6674bc55f4d2668d_10 | [5 empty] | /home/zjh/Cluster/project_0/data/7e05bb5db9e5c0cca009aec9ad91d1838e74f8b3ab30259a6674bc55f4d2668d/lab_json.txt | On the role of thermal exposure on the stress controlled fatigue behaviour of an intermediate strength γ-TiAl based alloy | Z.W. Huang (西南交通大学材料科学与工程学院（中国四川成都）); Z.W. Huang; S. Huang (西南交通大学材料科学与工程学院（中国四川成都）) | 1. 首次系统性研究：揭示了中等强度γ-TiAl合金（σ?.?=468 MPa）在长期热暴露（700℃/10,000 h）下表面处理（EDM、喷丸、电解抛光）与疲劳性能的关联性。2. 表面处理对比：发现喷丸处理通过形成深层压缩应力区（300 μm）显著提高疲劳强度（45%），而电解抛光因无法消除表面塑性变形仅提升26%。3. 热暴露效应：块体暴露通过热调质效应（应力松弛、微观结构稳定化）提升所有表面处理的疲劳性能（如电解抛光提升28%）；个体氧化暴露导致喷丸表面疲劳强度下降20%，但EDM表面因残余应力松弛反提升32%。4. 氧化敏感性：电解抛光表面在长期氧化后仍保持较高疲劳强度（570 MPa），表明低表面粗糙度（Ra=0.31 μm）对氧化抗性的关键作用。 | 9 | FALSE | [8 empty] | Ti–45Al–2Mn–2Nb（wt.%） | 块状试样 |  |  |  |  | 510 | 25 | ≥10? | 双熔等离子弧冷床（PACH）工艺 |  | 热等静压（1260℃/150 MPa/4 h），稳定化处理（900℃/24 h） |  | 340 HV0.2 | HV0.2 | [41 empty] | 高温结构材料（如航空航天发动机） |  | 涡轮叶片、高温紧固件 | 高温氧化环境（700℃）、长期热机械循环载荷 | 1
7e05bb5db9e5c0cca009aec9ad91d1838e74f8b3ab30259a6674bc55f4d2668d_11 | [5 empty] | /home/zjh/Cluster/project_0/data/7e05bb5db9e5c0cca009aec9ad91d1838e74f8b3ab30259a6674bc55f4d2668d/lab_json.txt | On the role of thermal exposure on the stress controlled fatigue behaviour of an intermediate strength γ-TiAl based alloy | Z.W. Huang (西南交通大学材料科学与工程学院（中国四川成都）); Z.W. Huang; S. Huang (西南交通大学材料科学与工程学院（中国四川成都）) | 1. 首次系统性研究：揭示了中等强度γ-TiAl合金（σ?.?=468 MPa）在长期热暴露（700℃/10,000 h）下表面处理（EDM、喷丸、电解抛光）与疲劳性能的关联性。2. 表面处理对比：发现喷丸处理通过形成深层压缩应力区（300 μm）显著提高疲劳强度（45%），而电解抛光因无法消除表面塑性变形仅提升26%。3. 热暴露效应：块体暴露通过热调质效应（应力松弛、微观结构稳定化）提升所有表面处理的疲劳性能（如电解抛光提升28%）；个体氧化暴露导致喷丸表面疲劳强度下降20%，但EDM表面因残余应力松弛反提升32%。4. 氧化敏感性：电解抛光表面在长期氧化后仍保持较高疲劳强度（570 MPa），表明低表面粗糙度（Ra=0.31 μm）对氧化抗性的关键作用。 | 10 | FALSE | [8 empty] | Ti–45Al–2Mn–2Nb（wt.%） | 块状试样 |  |  |  |  | 570 | 25 | ≥10? | 双熔等离子弧冷床（PACH）工艺 |  | 热等静压（1260℃/150 MPa/4 h），稳定化处理（900℃/24 h） | [44 empty] | 高温结构材料（如航空航天发动机） |  | 涡轮叶片、高温紧固件 | 高温氧化环境（700℃）、长期热机械循环载荷 | 1
7e05bb5db9e5c0cca009aec9ad91d1838e74f8b3ab30259a6674bc55f4d2668d_12 | [5 empty] | /home/zjh/Cluster/project_0/data/7e05bb5db9e5c0cca009aec9ad91d1838e74f8b3ab30259a6674bc55f4d2668d/lab_json.txt | On the role of thermal exposure on the stress controlled fatigue behaviour of an intermediate strength γ-TiAl based alloy | Z.W. Huang (西南交通大学材料科学与工程学院（中国四川成都）); Z.W. Huang; S. Huang (西南交通大学材料科学与工程学院（中国四川成都）) | 1. 首次系统性研究：揭示了中等强度γ-TiAl合金（σ?.?=468 MPa）在长期热暴露（700℃/10,000 h）下表面处理（EDM、喷丸、电解抛光）与疲劳性能的关联性。2. 表面处理对比：发现喷丸处理通过形成深层压缩应力区（300 μm）显著提高疲劳强度（45%），而电解抛光因无法消除表面塑性变形仅提升26%。3. 热暴露效应：块体暴露通过热调质效应（应力松弛、微观结构稳定化）提升所有表面处理的疲劳性能（如电解抛光提升28%）；个体氧化暴露导致喷丸表面疲劳强度下降20%，但EDM表面因残余应力松弛反提升32%。4. 氧化敏感性：电解抛光表面在长期氧化后仍保持较高疲劳强度（570 MPa），表明低表面粗糙度（Ra=0.31 μm）对氧化抗性的关键作用。 | 11 | FALSE | [8 empty] | Ti–45Al–2Mn–2Nb（wt.%） | 块状试样 |  |  |  |  | 210 | 25 | ≥10? | 双熔等离子弧冷床（PACH）工艺 |  | 热等静压（1260℃/150 MPa/4 h），稳定化处理（900℃/24 h） | [44 empty] | 高温结构材料（如航空航天发动机） |  | 涡轮叶片、高温紧固件 | 高温氧化环境（700℃）、长期热机械循环载荷 | 1
89a5c8937a8354177c7aa89bfebbd6d91fdf9851e2226b756e91d00f1b5894ff_2 | [5 empty] | /home/zjh/Cluster/project_0/data/89a5c8937a8354177c7aa89bfebbd6d91fdf9851e2226b756e91d00f1b5894ff/lab_json.txt | The effect of dwell loading on the strain accumulation behavior of titanium alloys | M.L. Thomsen (Boeing Commercial Airplane Group, P.O. Box 3707 MS 45-12, Seattle, WA 98124, USA); D.W. Hoeppner (University of Utah, Quality and Integrity Design Engineering Center, Salt Lake City, UT 84112, USA) | 1. 首次通过应变累积速率差异解释了钛合金IMI 834在停留载荷下的疲劳寿命显著降低现象，表明高应变累积率与寿命减少直接相关；2. 提出位错锁定是主导机制，停留时间导致的不可逆位错堆积引发微裂纹形核，而非传统氢损伤理论；3. 发现马氏体α'相（含细小β析出相）通过减少位错障碍可改善疲劳性能，为材料设计提供新方向。 | 1 | FALSE | 999 |  |  | 未明确 | 未明确 |  |  |  | Ti–5.8Al–3.5Zr–4.0Sn–0.7Nb–0.5Mo–0.35Si（wt.%） | 锻件（从压气机盘锻造的孔部切割后重新热处理） | [5 empty] | 未明确 | 151,466循环（10 Hz haversine波），88,277循环（15 s停留） | 重新热处理 |  | 1073°C加热2小时（β转变温度以上33°C），油淬，700°C时效2小时，空冷 | [44 empty] | 航空航天 | 航空发动机 | 压气机盘 | 高温（设计工作温度约600°C）、真空或低氧环境 | 1
98c150b597aad661745fa629affa6bde2bf8f32d11f5ceecca69a2d7afdd1a09_3 | [5 empty] | /home/zjh/Cluster/project_0/data/98c150b597aad661745fa629affa6bde2bf8f32d11f5ceecca69a2d7afdd1a09/lab_json.txt | Phase transformation and microstructural control of the a-solidifying γ-Ti-45Al-2Nb-0.7Cr-0.3Si intermetallic alloy | M.N. Mathabathe (Council of Scientific Industrial Research (CSIR), Materials Science and Manufacturing, Light Metals, Pretoria, South Africa; University of Pretoria, Department of Material Science and Metallurgical Engineering, South Africa); S. Govender (Council of Scientific Industrial Research (CSIR), Materials Science and Manufacturing, Light Metals, Pretoria, South Africa); A.S. Bolokang (Council of Scientific Industrial Research (CSIR), Materials Science and Manufacturing, Light Metals, Pretoria, South Africa; University of Pretoria, Department of Material Science and Metallurgical Engineering, South Africa); R.J. Mostert (University of Pretoria, Department of Material Science and Metallurgical Engineering, South Africa); C.W. Siyasiya (University of Pretoria, Department of Material Science and Metallurgical Engineering, South Africa) | 开发新型合金：成功设计并制备了Ti-45Al-2Nb-0.7Cr-0.3Si（at.%）合金，通过两步热处理工艺（固溶处理 + 相变控制）实现微观结构优化；微观结构创新：在热处理后获得均匀的球状化（spheroidised）和魏氏体（Widmanst?tten）片层结构，显著改善铸态合金的粗大枝晶结构；工艺控制：通过高温差热分析（HTDTA）和热处理工艺，揭示了相变路径与微观结构演化的关联，为γ-TiAl合金的工程应用提供理论支持。 | 2 | FALSE | [8 empty] | Ti–45Al–2Nb–0.7Cr–0.3Si（at.%） | 热处理件（spheroidised laths） | [7 empty] | 真空电弧重熔（Vacuum Arc Re-melting, VAR）制备 |  | 1335°C保温1小时，升温至1350°C保温30分钟，以10°C/min冷却后水淬 |  | 约250 HV | 宏观硬度 | [41 empty] | 航空航天、汽车工业 | 燃气涡轮发动机、汽车涡轮增压器 | 涡轮叶片、发动机气门 | 高温、高应力（如燃气轮机旋转部件）、氧化环境 | 1
98c150b597aad661745fa629affa6bde2bf8f32d11f5ceecca69a2d7afdd1a09_4 | [5 empty] | /home/zjh/Cluster/project_0/data/98c150b597aad661745fa629affa6bde2bf8f32d11f5ceecca69a2d7afdd1a09/lab_json.txt | Phase transformation and microstructural control of the a-solidifying γ-Ti-45Al-2Nb-0.7Cr-0.3Si intermetallic alloy | M.N. Mathabathe (Council of Scientific Industrial Research (CSIR), Materials Science and Manufacturing, Light Metals, Pretoria, South Africa; University of Pretoria, Department of Material Science and Metallurgical Engineering, South Africa); S. Govender (Council of Scientific Industrial Research (CSIR), Materials Science and Manufacturing, Light Metals, Pretoria, South Africa); A.S. Bolokang (Council of Scientific Industrial Research (CSIR), Materials Science and Manufacturing, Light Metals, Pretoria, South Africa; University of Pretoria, Department of Material Science and Metallurgical Engineering, South Africa); R.J. Mostert (University of Pretoria, Department of Material Science and Metallurgical Engineering, South Africa); C.W. Siyasiya (University of Pretoria, Department of Material Science and Metallurgical Engineering, South Africa) | 开发新型合金：成功设计并制备了Ti-45Al-2Nb-0.7Cr-0.3Si（at.%）合金，通过两步热处理工艺（固溶处理 + 相变控制）实现微观结构优化；微观结构创新：在热处理后获得均匀的球状化（spheroidised）和魏氏体（Widmanst?tten）片层结构，显著改善铸态合金的粗大枝晶结构；工艺控制：通过高温差热分析（HTDTA）和热处理工艺，揭示了相变路径与微观结构演化的关联，为γ-TiAl合金的工程应用提供理论支持。 | 3 | FALSE | [8 empty] | Ti–45Al–2Nb–0.7Cr–0.3Si（at.%） | 热处理件（Widmanst?tten laths） | [7 empty] | 真空电弧重熔（Vacuum Arc Re-melting, VAR）制备 |  | 1335°C保温1小时，降温至1230°C保温30分钟，以10°C/min空冷 |  | 最低硬度值 | 宏观硬度 | [41 empty] | 航空航天、汽车工业 | 燃气涡轮发动机、汽车涡轮增压器 | 涡轮叶片、发动机气门 | 高温、高应力（如燃气轮机旋转部件）、氧化环境 | 1
a5379d11ad58bd4362d25512e9a0aaac019910dbe70691f0b27c431f19f51059_10 | [5 empty] | /home/zjh/Cluster/project_0/data/a5379d11ad58bd4362d25512e9a0aaac019910dbe70691f0b27c431f19f51059/lab_json.txt | Texture Analysis of Additively Manufactured Ti-6Al-4V using Neutron Diffraction | A. Pesach (Physics Department, Nuclear Research Centre-Negev, Israel; Helmholtz-Zentrum Berlin für Materialen und Energie, Germany); E. Tiferet (Materials Department, Nuclear Research Centre-Negev, Israel); S.C. Vogel (Materials Science and Technology Division, Los Alamos National Laboratory, USA); M. Chonin (Rotem Industries Ltd, Israel); A. Diskin (Material Engineering & Technology Development Dept., EDG Israel Aerospace Industries Ltd, Israel); L. Zilberman (Research & Development Department, Elbit Systems – Cyclone Ltd, Israel); O. Rivin (Physics Department, Nuclear Research Centre-Negev, Israel; Helmholtz-Zentrum Berlin für Materialen und Energie, Germany); O. Yeheskel; E.N. Caspi (Physics Department, Nuclear Research Centre-Negev, Israel) | 1. 首次系统性对比EBM与SLM工艺对Ti-6Al-4V织构的影响：揭示EBM样品整体织构弱于SLM样品（α相织构强度≤4倍随机，β相织构强度≤20倍随机）。 2. 空间位置与织构关联性：发现织构强度随样品在构建方向（BD）上的倾斜角度增加而减弱（如SLM样品中，1120纤维织构体积分数从0°的2.4%降至90°的1.6%）。 3. 热历史对织构的影响：根部样品因多次热循环导致织构弱化，验证了热梯度与冷却速率对织构演化的关键作用。 4. 中子衍射技术的优势：利用HIPPO中子衍射仪实现大体积（~10 cm3）块体织构分析，避免了传统表面检测的局限性。 | 9 | FALSE | [7 empty] | 4.42 | Ti–6Al–4V（wt.%）（名义成分：Ti-6 Al-4 V，实际EDS分析结果：Al 5.0-5.1 ，V 3.5-3.7） | 增材制造（AM）块体部件，切割自不同位置（边缘、近边缘、根部） | [7 empty] | 选择性激光熔化（SLM），工艺参数包括氩气环境、激光功率400 W、扫描速度1 m/s、层厚50 μm、床温200°C |  | 840°C/2 h应力释放退火 | [44 empty] | 航空航天；船舶与化工；能源；医疗 | 复杂几何部件（如风扇叶片、轻量化支架） | 复杂几何部件（如风扇叶片、轻量化支架）；定制化医用植入物（如假体） | 温度范围：-196°C（低温）至430°C；腐蚀环境：海水、化学介质；力学载荷：高周疲劳、静态/动态应力 | 1
b54cabb50461c2ef3c5d2b9506e7318241ce205e1d540df33333728407c53140_2 | [5 empty] | /home/zjh/Cluster/project_0/data/b54cabb50461c2ef3c5d2b9506e7318241ce205e1d540df33333728407c53140/lab_json.txt | Thermal Decomposition of Massive Phase to Fine Lamellar α/β in Ti–6Al–4V Additively Manufactured Alloy by Directed Energy Deposition | Ghozali Suprobo (School of Materials Science and Engineering, Yeungnam University, Gyeongsan 38541, Republic of Korea); Abdul Azis Ammar (School of Materials Science and Engineering, Yeungnam University, Gyeongsan 38541, Republic of Korea); Nokeun Park (School of Materials Science and Engineering, Yeungnam University, Gyeongsan 38541, Republic of Korea；Institute of Materials Technology, Yeungnam University, Gyeongsan-si 38541, South Korea); Eung Ryul Baek (School of Materials Science and Engineering, Yeungnam University, Gyeongsan 38541, Republic of Korea；Institute of Materials Technology, Yeungnam University, Gyeongsan-si 38541, South Korea); Sungwook Kim (Industrial Materials Research Group, Research Institute of Industrial Science and Technology, Pohang 37673, Republic of Korea) | 1. 首次报道：在DED增材制造的Ti–6Al–4V合金中观察到块状相（αm）转变及其后续热分解为细层片α/β的机制；2. 机制解析：揭示了αm向层片α/β转变的驱动力来源于高位错密度导致的α相Gibbs自由能变化，促使β相在退火过程中优先形核；3. 工艺关联性：提出DED工艺中高冷却速率（约3000°C/s）和层间热循环对αm形成及后续热分解的关键作用 | 1 | FALSE | [8 empty] | Ti–6Al–4V（wt.%） | [8 empty] | DED（激光功率900 W，送粉速率3 g/min，扫描速度15 mm/s） |  | 850°C退火10分钟（10 M） | [44 empty] | 增材制造（航空航天、医疗植入物等） | Directed Energy Deposition（DED）设备 | 复杂几何形状或定制化部件制造 | 高温或高力学载荷环境（如航空发动机部件） | 1
c00d7eb2257cf7e5eeb90c86ca479482036ccc840499509b24fcde2f0d8a66ad_6 | [5 empty] | /home/zjh/Cluster/project_0/data/c00d7eb2257cf7e5eeb90c86ca479482036ccc840499509b24fcde2f0d8a66ad/lab_json.txt | Fatigue crack propagation and fracture characteristics of in-situ titanium-matrix composites | S. Dubey (Department of Materials Science and Engineering, The Ohio State University, Columbus, OH 43210, USA); T.S. Srivatsan (Department of Mechanical Engineering, The University of Akron, Akron, OH 44325, USA); W.O. Soboyejo (Princeton Materials Institute and The Department of Mechanical and Aerospace Engineering, Princeton University, NJ 08544, USA) | 1. 揭示了硼添加对钛基合金疲劳裂纹扩展行为的影响规律，提出通过调控硼含量优化钛基复合材料的疲劳性能和断裂韧性；2. 首次报道了原位钛基复合材料中裂纹尖端屏蔽效应的机制（如未断裂韧带桥接和裂纹路径曲折化），建立了基于韧带屏蔽的疲劳裂纹扩展模型；3. 发现Ti–8Al–1V–1Mo–0.6B合金在700°C热处理后具有最佳综合性能（强度、模量、断裂韧性和疲劳抗力的平衡），为高温结构应用提供了新材料设计方向。 | 5 | FALSE | 959 | 1060 | 10.9 | 25 |  |  | 136 |  | Ti–8Al–1V–1Mo–0.6B（wt.%） | 热处理后铸件 | [7 empty] | 感应熔炼+铸造+热处理 |  | 700°C/2h/空气冷却 | [10 empty] | 39.6 | [33 empty] | 航空航天、地面运输（汽车）; 汽车、弹道装甲; 航空航天; 航空航天、工业 | 燃气轮机、高速民用运输机（HSCT）; 内燃机、装甲车辆; 燃气涡轮发动机、飞机结构; 燃气轮机、地热管道 | 压气机环、结构杆、排气管; 排气阀、连杆; 发动机部件、蒙皮; 叶片、管材 | 中温（500–700°C）、循环载荷; 室温至中温、动态冲击载荷; 中温（500–700°C）、疲劳载荷; 中温、腐蚀性环境 | 1
da1f0b00411d76fd51d77221f6cb38023ce712cc86c0716149c2ad8b8799215d_1 | [5 empty] | /home/zjh/Cluster/project_0/data/da1f0b00411d76fd51d77221f6cb38023ce712cc86c0716149c2ad8b8799215d/lab_json.txt | Texture effects under tension and torsion loading conditions in titanium alloys | W.J. Evans (School of Engineering, University of Wales Swansea, Swansea SA2 8PP, UK); J.P. Jones (School of Engineering, University of Wales Swansea, Swansea SA2 8PP, UK); M.T. Whittaker (School of Engineering, University of Wales Swansea, Swansea SA2 8PP, UK) | 1. 织构与疲劳性能关联：通过EBSD分析，揭示了钛合金中基面和棱柱面取向对拉伸与扭转疲劳性能的差异性影响；2. 应力松弛机制：提出循环应力松弛与滑移系统可用性直接相关，解释了不同加载模式下变形行为的差异；3. 多轴加载设计指导：为多轴载荷下织构材料的工程应用提供了实验依据，强调织构优化需匹配主应力方向。 | 0 | FALSE |  | 1111 |  | 20 | 0.02 | 圆柱形（直径6 mm，标距长度10 mm） | 118.5 |  | Ti–6Al–4V（wt.%） | 轧制板材（厚度0.55英寸） | [7 empty] | 单向轧制（α+β两相区） | 单向轧制（α+β两相区） | 无后续热处理 | [44 empty] | 航空发动机; 高性能工程 | 燃气涡轮发动机; 具体未明确 | 风扇叶片; 具体未明确 | 高周疲劳、高温、循环载荷; 多轴载荷、复杂应力状态 | 1
e5ed10dae6de3cd1f91bcc4b6f6ac2b911daf4c65e93263d7b643df23ddc398d_3 | [5 empty] | /home/zjh/Cluster/project_0/data/e5ed10dae6de3cd1f91bcc4b6f6ac2b911daf4c65e93263d7b643df23ddc398d/lab_json.txt | Processing and properties of porous Ti-Nb-Ta-Zr alloy for biomedical applications using the powder metallurgy route | A W Nugroho (Curtin University, Department of Mechanical Engineering, Perth, Australia; Muhammadiyah University of Yogyakarta, Department of Mechanical Engineering, Indonesia); G Leadbeater (Curtin University, Department of Mechanical Engineering, Perth, Australia); I J Davies (Curtin University, Department of Mechanical Engineering, Perth, Australia) | 首次使用元素粉末（非预合金粉末）通过粉末冶金路线制备多孔Ti-Nb-Ta-Zr合金；采用HIP结合高温发泡工艺（利用氩气孔膨胀）调控孔隙率与相组成。成功获得低弹性模量（9.1-78.2 GPa），匹配人骨刚度（10-40 GPa），减少应力屏蔽效应；通过控制发泡温度调节α/β相比例，优化力学性能与生物相容性。 | 2 | FALSE | [8 empty] | Nb–13.02Ta–4.51Zr（wt.%） | 多孔块体（孔隙率38.5 vol%，孔径20-100 μm） | [7 empty] | 热等静压（HIP）：1100°C，100 MPa，4小时。发泡工艺：1350°C真空炉中保温10小时。 | [7 empty] | 790 | 3 |  | 10?3 | [35 empty] | 生物医学植入材料 | 骨科植入物 | 骨替代材料或关节假体 | 人体内（需长期生物相容性、耐腐蚀性、低弹性模量） | 1
ea2e8f86f7772a8efb661cd0b77c1751b31b1187fdf02ebe73623a0bf025f99a_1 | [5 empty] | /home/zjh/Cluster/project_0/data/ea2e8f86f7772a8efb661cd0b77c1751b31b1187fdf02ebe73623a0bf025f99a/lab_json.txt | Microstructures and mechanical properties of TiAl/Ni-based superalloy joints brazed with Fe-based filler metal | H. S. Ren (Welding and Plastic Forming Division, Beijing Institute of Aeronautical Materials, Beijing 100095, China); H. P. Xiong (Welding and Plastic Forming Division, Beijing Institute of Aeronautical Materials, Beijing 100095, China); L. Ye (Welding and Plastic Forming Division, Beijing Institute of Aeronautical Materials, Beijing 100095, China); X. Y. Ren (Welding and Plastic Forming Division, Beijing Institute of Aeronautical Materials, Beijing 100095, China); W. W. Li (Welding and Plastic Forming Division, Beijing Institute of Aeronautical Materials, Beijing 100095, China); R. Y. Qin (Welding and Plastic Forming Division, Beijing Institute of Aeronautical Materials, Beijing 100095, China) | 1. 新型填充金属设计：采用FeNiCoCrSiB体系填充金属，通过控制Fe与Ni的溶解焓差异，抑制TiAl与Ni基高温合金界面脆性金属间化合物的形成；2. 高温性能优化：钎焊接头在750°C下仍保持219 MPa剪切强度（室温强度的82%），适用于高温服役环境；3. 界面反应调控：通过降低Ti和Al在液态Fe溶剂中的溶解焓，减弱界面反应倾向，形成以固溶体为主的宽幅连接区。 | 0 | FALSE | [8 empty] | Ti–48Al–2Cr–2Nb（at.%）（TiAl合金）；Co 12.0~15.0 wt.%, Cr 8.5~10.5 wt.%, Al 5.0~5.7 wt.%, V 4.2~4.7 wt.%, Mo 2.7~3.4 wt.%, W 1.0~1.8 wt.%, Ti 0.5~1.0 wt.%, Nb 0.5~1.0 wt.%, Ni Balance（wt.%）（K24 Ni基高温合金）；填充金属：Fe-(10~15)Ni-(9~13)Co-(9~13)Cr-(3~6)Si-(1~4)B（wt.%） | 钎焊接头（填充金属为箔材） | [7 empty] | 钎焊条件：1140°C/5 min，真空度7×10?3~8×10?? Pa，加热速率10°C/min，冷却至500°C速率5°C/min后炉冷；填充金属制备：快速凝固技术制备为60 μm厚箔材，双箔层压。 | [19 empty] | 1102.5 | [13 empty] | 134 | 25 | [11 empty] | 航空航天; 航空发动机 | 航空发动机 | 热端部件 | 长期使用温度760~850°C; 长期使用温度900°C | 1
0c41dd542dd7b5e63ad41072e5c8545c6ca9b89642eb39dfb754077997230310_2 | [5 empty] | /home/zjh/Cluster/project_0/data/0c41dd542dd7b5e63ad41072e5c8545c6ca9b89642eb39dfb754077997230310/lab_json.txt | Additive manufacturing of a high niobium-containing titanium aluminide alloy by selective electron beam melting | H. P. Tang (State Key Laboratory of Porous Metal Materials, Northwest Institute for Nonferrous Metal Research, Xi’an, 710016, China); G. Y. Yang (Northwest Institute for Nonferrous Metal Research, Xi’an, 710016, China); W. P. Jia (Northwest Institute for Nonferrous Metal Research, Xi’an, 710016, China); W. W. He (Northwest Institute for Nonferrous Metal Research, Xi’an, 710016, China); S. L. Lu (Northwest Institute for Nonferrous Metal Research, Xi’an, 710016, China); M. Qian (Northwest Institute for Nonferrous Metal Research, Xi’an, 710016, China; RMIT University, School of Aerospace, Mechanical and Manufacturing Engineering, Centre for Additive Manufacturing, Melbourne, VIC 3001, Australia) | 1. 裂纹抑制技术：通过提高基板预热温度（1050-1100°C）和引入中间再加热工艺，有效释放SEBM过程中的热应力，实现无裂纹钛铝基合金的增材制造；2. 微观结构调控：首次在SEBM中制备出均匀细小的全层状组织（层状团尺寸~30μm），突破传统工艺的微观结构限制；3. 性能突破：获得超高的室温压缩性能（强度2750MPa，断裂应变37%），优于同类铸造或锻造钛铝基合金。 | 1 | FALSE | [8 empty] | Ti–45Al–7Nb–0.3W（at.%） | SEBM制备的致密块体（无裂纹） | [7 empty] | SEBM参数：EB电流10mA，层厚200-300μm，基板预热温度1050°C，中间再加热（20mA/10m/s） | [7 empty] | 2750.69 | 37.03 | 25 | [36 empty] | 航空航天高温部件 | 航空发动机（如GEnx发动机） | 低压涡轮叶片 | 高温（>700°C）、高应力、氧化/蠕变敏感环境 | 1
1ba8f8e47bcf6ca0e1ef6ec16bfa37ebde8df4cc618db1ef26ea3974d88927c5_1 | [5 empty] | /home/zjh/Cluster/project_0/data/1ba8f8e47bcf6ca0e1ef6ec16bfa37ebde8df4cc618db1ef26ea3974d88927c5/lab_json.txt | The high-temperature oxidation behaviour of Ti-47Al-2Cr-0.2Si and Ti-48Al-2Cr-2Nb compared with Ti-48Al-2Cr | J. D. Sunderkiitter* (Institute for Advanced Materials, Joint Research Centre, The European Commission, I-21020 Ispra (VA), Italy); H. J. Schmutzler (ABB Corporate Research Center, Corrosion & Surface Technology, ABB Brown Boveri AG, Speyerer Str. 4. D-69 115 Heidelberg, Germany); V. A. C. Haanappel (Delft University of Technology, PO Box 50 25, NL-2600 GA Delft, The Netherlands); R. Hofman (Delft University of Technology, PO Box 50 25, NL-2600 GA Delft, The Netherlands); W. Glatz (Technology Center, Plansee AG, A-6600 Reutte, Austria); H. Clemens (Technology Center, Plansee AG, A-6600 Reutte, Austria); M. F. Stroosnijder (Institute for Advanced Materials, Joint Research Centre, The European Commission, I-21020 Ispra (VA), Italy) | 1. 首次系统对比含Nb和含Si的TiAl合金在700-800℃的氧化行为，揭示Nb合金具有最低氧化速率（空气800℃ 150h质量增加约0.9mg/cm2）和最高抗剥落性（3000次热循环后仍保持完整）；2. 发现0.2at.% Si添加导致异常氧化动力学曲线（150h等温氧化出现不连续质量变化），首次报道Si合金的"低等温氧化速率但高循环剥落敏感性"矛盾现象；3. 通过同位素示踪（18O/15N）首次证实TiAl氧化过程中氮的内扩散机制，发现界面氮化物层（TiN+Ti2AlN）的形成动态；4. 揭示Nb在界面形成5-10nm富集层（SNMS检测到Nb含量比基体高约3倍），提出Nb通过抑制Al耗竭区形成的新保护机制 |  | FALSE | [8 empty] | Ti–48Al–2Cr–47Al–2Cr–0.2Si–48Al–2Cr–2Nb（wt.%） | 轧制板材（10×10×1mm 和 10×20×1mm 试样） | [7 empty] | 1. 热机械处理：1200℃/2h → 1000℃/4h；2. 表面处理：机械去除表面脱碳层（砂纸打磨至600粒度）；3. 清洗工艺：RBS皂液清洗10min + 乙醇超声清洗10min |  | 热机械处理：1200℃/2h → 1000℃/4h | [44 empty] | 航空航天发动机、燃气轮机高温部件 | 航空发动机燃烧室、涡轮叶片 | 低压涡轮叶片、燃烧室衬套 | 高温氧化环境（700-800℃），含湿空气（RH40% @22℃），热循环载荷 | 1
30b3f7517c110b4c8270c4ec6ea5db9fea7973723ff7966926ab20872e20b09a_1 | [5 empty] | /home/zjh/Cluster/project_0/data/30b3f7517c110b4c8270c4ec6ea5db9fea7973723ff7966926ab20872e20b09a/lab_json.txt | Bio-Inspired Design of Bi Tridirectionally Anisotropic Sliding Superhydrophobic Titanium Alloy Surfaces | Jinkai Xu* (长春理工大学教育部跨尺度微纳制造重点实验室); Yonggang Hou (长春理工大学教育部跨尺度微纳制造重点实验室); Zhongxu Lian* (长春理工大学教育部跨尺度微纳制造重点实验室); Zhanjiang Yu (长春理工大学教育部跨尺度微纳制造重点实验室); Zuobin Wang (长春理工大学教育部跨尺度微纳制造重点实验室；长春理工大学国际纳米操控与制造研究中心); Huadong Yu (长春理工大学教育部跨尺度微纳制造重点实验室) | 1. 首次在钛合金表面实现双向超疏水和三向各向异性滑动特性；2. 开发线切割加工（WEDM）与碱热反应（AH）相结合的三级结构制备方法；3. 通过调节倾斜沟槽间距（L）和角度（A）实现润湿性能的精确调控；4. 揭示亚毫米级沟槽结构与微/纳米复合结构协同作用机制 | 0 | FALSE | [8 empty] | Ti–6Al–4V（wt.%）（：Ti 89.7, Al 6.1, V 3.9, Fe 0.15, C 0.02, O 0.12） | 板材 | [7 empty] | 1. WEDM加工参数：放电电流9 A，功率45 W，电极线速度130 mm/s，L=300 μm，A=45°；2. 碱热反应：10 mol/L NaOH溶液，180°C处理24小时；3. 氟硅烷改性：C13H13F17O3Si溶液浸泡2小时 | [46 empty] | 微流体系统；生物医学设备；生物激发系统；自清洁表面；定向流体控制装置 |  | 微流体芯片；医疗植入物表面；航空航天部件防冰表面 | 液体定向传输场景；高湿度环境；需要防污/防粘附的工程表面 | 1
30b3f7517c110b4c8270c4ec6ea5db9fea7973723ff7966926ab20872e20b09a_2 | [5 empty] | /home/zjh/Cluster/project_0/data/30b3f7517c110b4c8270c4ec6ea5db9fea7973723ff7966926ab20872e20b09a/lab_json.txt | Bio-Inspired Design of Bi Tridirectionally Anisotropic Sliding Superhydrophobic Titanium Alloy Surfaces | Jinkai Xu* (长春理工大学教育部跨尺度微纳制造重点实验室); Yonggang Hou (长春理工大学教育部跨尺度微纳制造重点实验室); Zhongxu Lian* (长春理工大学教育部跨尺度微纳制造重点实验室); Zhanjiang Yu (长春理工大学教育部跨尺度微纳制造重点实验室); Zuobin Wang (长春理工大学教育部跨尺度微纳制造重点实验室；长春理工大学国际纳米操控与制造研究中心); Huadong Yu (长春理工大学教育部跨尺度微纳制造重点实验室) | 1. 首次在钛合金表面实现双向超疏水和三向各向异性滑动特性；2. 开发线切割加工（WEDM）与碱热反应（AH）相结合的三级结构制备方法；3. 通过调节倾斜沟槽间距（L）和角度（A）实现润湿性能的精确调控；4. 揭示亚毫米级沟槽结构与微/纳米复合结构协同作用机制 | 1 | FALSE | [8 empty] | Ti–6Al–4V（wt.%）（：Ti 89.7, Al 6.1, V 3.9, Fe 0.15, C 0.02, O 0.12） | 板材 | [7 empty] | 1. WEDM加工参数：放电电流9 A，功率45 W，电极线速度130 mm/s，L=300 μm，A=30°；2. 碱热反应：10 mol/L NaOH溶液，180°C处理24小时；3. 氟硅烷改性：C13H13F17O3Si溶液浸泡2小时 | [46 empty] | 微流体系统；生物医学设备；生物激发系统；自清洁表面；定向流体控制装置 |  | 微流体芯片；医疗植入物表面；航空航天部件防冰表面 | 液体定向传输场景；高湿度环境；需要防污/防粘附的工程表面 | 1
30b3f7517c110b4c8270c4ec6ea5db9fea7973723ff7966926ab20872e20b09a_3 | [5 empty] | /home/zjh/Cluster/project_0/data/30b3f7517c110b4c8270c4ec6ea5db9fea7973723ff7966926ab20872e20b09a/lab_json.txt | Bio-Inspired Design of Bi Tridirectionally Anisotropic Sliding Superhydrophobic Titanium Alloy Surfaces | Jinkai Xu* (长春理工大学教育部跨尺度微纳制造重点实验室); Yonggang Hou (长春理工大学教育部跨尺度微纳制造重点实验室); Zhongxu Lian* (长春理工大学教育部跨尺度微纳制造重点实验室); Zhanjiang Yu (长春理工大学教育部跨尺度微纳制造重点实验室); Zuobin Wang (长春理工大学教育部跨尺度微纳制造重点实验室；长春理工大学国际纳米操控与制造研究中心); Huadong Yu (长春理工大学教育部跨尺度微纳制造重点实验室) | 1. 首次在钛合金表面实现双向超疏水和三向各向异性滑动特性；2. 开发线切割加工（WEDM）与碱热反应（AH）相结合的三级结构制备方法；3. 通过调节倾斜沟槽间距（L）和角度（A）实现润湿性能的精确调控；4. 揭示亚毫米级沟槽结构与微/纳米复合结构协同作用机制 | 2 | FALSE | [8 empty] | Ti–6Al–4V（wt.%）（：Ti 89.7, Al 6.1, V 3.9, Fe 0.15, C 0.02, O 0.12） | 板材 | [7 empty] | 1. WEDM加工参数：放电电流9 A，功率45 W，电极线速度130 mm/s，L=200 μm，A=30°；2. 碱热反应：10 mol/L NaOH溶液，180°C处理24小时；3. 氟硅烷改性：C13H13F17O3Si溶液浸泡2小时 | [46 empty] | 微流体系统；生物医学设备；生物激发系统；自清洁表面；定向流体控制装置 |  | 微流体芯片；医疗植入物表面；航空航天部件防冰表面 | 液体定向传输场景；高湿度环境；需要防污/防粘附的工程表面 | 1
30c4d29b88800952cc9aaca6adbb77d1b9cf0e564d7ecbbc82d634a6194e8728_1 | [5 empty] | /home/zjh/Cluster/project_0/data/30c4d29b88800952cc9aaca6adbb77d1b9cf0e564d7ecbbc82d634a6194e8728/lab_json.txt | Response of hot isostatically pressed Ti–6Al–4V targets to normal impact by conical and blunt projectiles | V.F. Nesterenko (University of California, San Diego, USA); W. Goldsmith (University of California, Berkeley, USA); S.S. Indrakanti (University of California, San Diego, USA); YaBei Gu (University of California, San Diego, USA) | 1. 首次报道HIPed钛合金的弹道性能：首次通过实验证明热等静压（HIPed）Ti-6Al-4V合金（基于快速凝固粉末）在抗弹道冲击性能上优于传统锻造材料。2. 剪切局部化抑制机制：HIPed材料通过复杂的剪切带分支和相互作用机制，减少了绝热剪切局部化的主导作用，提高了抗穿透能力。3. 粉末冶金工艺优势：验证了粉末冶金工艺制备无织构、均匀微结构材料的可行性，为开发梯度复合材料奠定了基础。4. 间隙元素影响：尽管粉末材料界面可能富集间隙元素，HIPed材料仍表现出优异的动态性能，突破了传统认知。 | 0 | FALSE | 913 | 990 | 17.5 | 25 | 未明确 |  | 122 |  | Ti–6Al–4V（wt.%）（MIL-T-9047G，锻造+退火） | 锻造棒材（50.8 mm直径） | [7 empty] | 锻造后退火 |  |  | 0.33 | 348 kg/mm2 | Hv |  |  |  |  | 25 | 约103/s | 1300 |  | 46.5 | [19 empty] | 340 | 25 | [11 empty] | 弹道防护 | 装甲车辆、个人防护装备 | 装甲板、防护层 | 高速弹体冲击（300-950 m/s），动态剪切载荷，高温绝热条件 | 1
3ade911e9e1efb1ea15bce9e4898e3b3429e1cce97e155bf2afa843adb72cb81_1 | [5 empty] | /home/zjh/Cluster/project_0/data/3ade911e9e1efb1ea15bce9e4898e3b3429e1cce97e155bf2afa843adb72cb81/lab_json.txt | Research on soldering AlN ceramics with Cu substrate using Sn-Ag-Ti solder | Roman Koleňák (Slovak University of Technology, Faculty of Materials Science and Technology, Trnava, Slovak Republic); Igor Kostolny (Slovak University of Technology, Faculty of Materials Science and Technology, Trnava, Slovak Republic); Martin Kusy (Slovak University of Technology, Faculty of Materials Science and Technology, Trnava, Slovak Republic); Matej Pa?ák (Slovak University of Technology, Faculty of Materials Science and Technology, Trnava, Slovak Republic); Jaromír Drápala (FMMI - Faculty of Metallurgy and Material Engineering, Ostrava, Czech Republic) | 1. 首次采用超声波辅助无焊剂钎焊方法实现AlN陶瓷与Cu基板的可靠连接；2. 揭示了Sn-Ag-Ti钎料中Ti元素在AlN陶瓷界面形成0.5-3.5μm反应层（含NTi和AlTi2相）的界面结合机制；3. 明确了Cu基板界面处Cu3Sn和Cu6Sn5金属间化合物的形成规律；4. 系统对比了不同材料组合（AlN/Cu与Cu/Cu）的剪切强度差异。 | 0 | FALSE | [8 empty] | Sn–3.5Ag–2Ti（wt.%） | AlN陶瓷基板（圆盘状，?15×3mm）和Cu板（10×10×2mm） | [7 empty] | 超声波辅助钎焊（参数：400W/40kHz/2mm振幅/280℃/5s超声激活/30s钎焊时间） | [33 empty] | 29.5 | 25 | 1 | [10 empty] | 电子封装; 高温电子器件 | 陶瓷-金属复合基板; 功率电子模块 |  | 高温工作环境（受限于钎料熔点）; 需要热机械可靠性连接的场景 | 1
3ade911e9e1efb1ea15bce9e4898e3b3429e1cce97e155bf2afa843adb72cb81_2 | [5 empty] | /home/zjh/Cluster/project_0/data/3ade911e9e1efb1ea15bce9e4898e3b3429e1cce97e155bf2afa843adb72cb81/lab_json.txt | Research on soldering AlN ceramics with Cu substrate using Sn-Ag-Ti solder | Roman Koleňák (Slovak University of Technology, Faculty of Materials Science and Technology, Trnava, Slovak Republic); Igor Kostolny (Slovak University of Technology, Faculty of Materials Science and Technology, Trnava, Slovak Republic); Martin Kusy (Slovak University of Technology, Faculty of Materials Science and Technology, Trnava, Slovak Republic); Matej Pa?ák (Slovak University of Technology, Faculty of Materials Science and Technology, Trnava, Slovak Republic); Jaromír Drápala (FMMI - Faculty of Metallurgy and Material Engineering, Ostrava, Czech Republic) | 1. 首次采用超声波辅助无焊剂钎焊方法实现AlN陶瓷与Cu基板的可靠连接；2. 揭示了Sn-Ag-Ti钎料中Ti元素在AlN陶瓷界面形成0.5-3.5μm反应层（含NTi和AlTi2相）的界面结合机制；3. 明确了Cu基板界面处Cu3Sn和Cu6Sn5金属间化合物的形成规律；4. 系统对比了不同材料组合（AlN/Cu与Cu/Cu）的剪切强度差异。 | 1 | FALSE | [8 empty] | Sn–3.5Ag–2Ti（wt.%） | Cu板（10×10×2mm）和Cu板（10×10×2mm） | [7 empty] | 超声波辅助钎焊（参数：400W/40kHz/2mm振幅/280℃/5s超声激活/30s钎焊时间） | [33 empty] | 39.5 | 25 | 1 | [10 empty] | 电子封装; 高温电子器件 | 陶瓷-金属复合基板; 功率电子模块 |  | 高温工作环境（受限于钎料熔点）; 需要热机械可靠性连接的场景 | 1
486827f80d847aa46604461b15cbddb9ab4322501659ce1e80f6b6ca07d3bc8b_1 | [5 empty] | /home/zjh/Cluster/project_0/data/486827f80d847aa46604461b15cbddb9ab4322501659ce1e80f6b6ca07d3bc8b/lab_json.txt | 《Promotion of Osseointegration between Implant and Bone Interface by Titanium Alloy Porous Scaffolds Prepared by 3D Printing》 | Yuhao Zheng (吉林大学第一医院运动医学科); Yuhao Zheng (吉林大学无机合成与制备化学国家重点实验室); Yuhao Zheng (吉林大学未来科学国际中心); Qing Han (吉林大学第二医院骨科医学中心关节外科); Jincheng Wang (吉林大学第二医院骨科医学中心关节外科); Dongdong Li (吉林大学材料科学与工程学院汽车材料教育部重点实验室); Zhiming Song (吉林大学第一医院运动医学科); Jihong Yu (吉林大学无机合成与制备化学国家重点实验室); Jihong Yu (吉林大学未来科学国际中心) | 1. 首次通过SLM技术制备出孔隙率>70%、孔径<300 μm的钛合金多孔支架；2. 发现202 μm孔径支架具有最佳骨整合能力（骨体积分数较其他组提高17-41%）；3. 揭示孔隙尺寸对血管生成和骨矿化的影响机制：134 μm孔径导致缺氧环境，阻碍骨矿化；4. 建立孔隙尺寸-力学性能-骨整合能力的定量关系，为临床植入物设计提供新标准 | 0 | FALSE | [6 empty] | 0.9 |  | Ti–6Al–4V（wt.%） | 3D打印多孔支架 | [7 empty] | 选择性激光熔化（SLM）3D打印（激光功率：90 W，扫描间距：0.08 mm，扫描速度：1000 mm/s，层厚：30 μm）；后处理：酸蚀处理（1 mol/L H3PO4 + 1.5 wt.% HF，10 min），碱热处理（pH=8氨水，180℃水热8 h） | 无 |  |  |  |  | 无 |  | 247.73 |  | 25 | 0.5 mm/min | [35 empty] | 生物医学工程/骨科植入 | 人工关节/骨缺损修复支架 | 骨-植入物界面结构 | 体内骨组织环境（37℃体液环境）；承受生理载荷（压缩应力范围100-200 MPa）；长期生物力学稳定性要求（>10年） | 1
4d64f47f99f68e2fe6f2eeb7091850a68a057a7cc6359985c2a6d63fd24feb9e_1 | [5 empty] | /home/zjh/Cluster/project_0/data/4d64f47f99f68e2fe6f2eeb7091850a68a057a7cc6359985c2a6d63fd24feb9e/lab_json.txt | The tensile deformation behavior of Ti–3Al–4.5V–5Mo titanium alloy | X.W. Li (School of Materials Science and Engineering, University of Science and Technology Beijing, Beijing 100083, China; Beijing Institute of Aeronautical Materials, Beijing 100095, China); M.X. Lu (School of Materials Science and Engineering, University of Science and Technology Beijing); Ai X. Sha (Beijing Institute of Aeronautical Materials, Beijing 100095, China); L. Zhang (School of Materials Science and Engineering, University of Science and Technology Beijing) | 1. 首次揭示应力下降现象：退火态Ti–3Al–4.5V–5Mo合金在真应力-真应变曲线上表现出明显屈服点及后续应力下降，归因于β相塑性变形后α相弹性储能的快速释放；2. 退火温度对变形机制的调控：720–780°C退火时α相主导的线性加工软化，800–840°C退火时β相主导的线性加工硬化；3. 微观结构-性能关联性：通过3-E体模型阐明了双相（α+β）协调变形机制，解释了层状结构（880°C退火）无应力下降的机理。 | 0 | FALSE |  |  |  | 25 | 0.02 | ?6 mm × 30 mm |  |  | Ti–3Al–4.5V–5Mo（wt.%）（Al 3.13 , Mo 5.38 , V 4.52 , C 0.016 , Fe <0.10 , Si 0.06 , Zr <0.10 , O 0.12 , N 0.008 , H未标注，Ti余量） | 丝材（直径8.0 mm，热加工态） | [7 empty] | 热加工成直径8.0 mm的丝材 |  | 退火温度720–780°C，保温60分钟，炉冷 | [28 empty] | 均匀延伸率_真实应变 | [15 empty] | 航空航天工业 | 紧固件 | 螺栓、螺钉 | 常温冷镦/挤压成形（无需高温加工） | 1
5b681fa3d91d6bcd8e48590abf0d5601da99dfc6b5e8e45b3d6329c1d5397faf_1 | [5 empty] | /home/zjh/Cluster/project_0/data/5b681fa3d91d6bcd8e48590abf0d5601da99dfc6b5e8e45b3d6329c1d5397faf/lab_json.txt | Fatigue crack growth under corrosive environments of Ti-6Al-4V specimens produced by SLM | J.S. Jesus (Univ Coimbra, CEMMPRE, Department of Mechanical Engineering, P-3004 516 Coimbra, Portugal); L.P. Borrego (Univ Coimbra, CEMMPRE, Department of Mechanical Engineering, P-3004 516 Coimbra, Portugal；Department of Mechanical Engineering, Coimbra Polytechnic - ISEC, Portugal); J.A.M. Ferreira (Univ Coimbra, CEMMPRE, Department of Mechanical Engineering, Portugal); J.D. Costa (Univ Coimbra, CEMMPRE, Department of Mechanical Engineering, Portugal); C. Capela (Univ Coimbra, CEMMPRE, Department of Mechanical Engineering, Portugal；School of Technology and Management, Polytechnic Institute of Leiria, Portugal) | 1. 首次系统研究SLM制备的Ti-6Al-4V合金在腐蚀疲劳环境下的裂纹扩展行为；2. 揭示了3.5%wt NaCl溶液对疲劳裂纹扩展的加速效应（比空气环境快3.3倍）；3. 发现频率降低（从10 Hz到1 Hz）对裂纹扩展速率的影响因腐蚀环境而异，人工唾液环境下影响较小，而NaCl和Ringer溶液下影响显著；4. 通过电化学测试（腐蚀电位、电流密度）和微观分析（SEM），明确了腐蚀机制（点蚀和缝隙腐蚀）与裂纹扩展的关联性 | 0 | FALSE | [8 empty] | Ti–6Al–4V（wt.%） | [8 empty] | 选择性激光熔化（SLM），使用ProX DMP 320设备（500 W光纤激光器），构建方向与加载方向一致 |  | 应力消除热处理（670°C ±15°C，5小时，氩气环境，空冷） | [44 empty] | 医疗领域; 航空航天 | 生物相容性部件; 轻量化复杂结构件 | 髋关节、膝关节、牙科植入物; 发动机部件、承力结构件 | 唾液、氟化物环境（腐蚀疲劳）; 盐雾环境（海洋大气） | 1
5ff55a6d1b5c9d02309d81b1a44f589356ea49cbbe79bfa762679d31c7238eb4_3 | [5 empty] | /home/zjh/Cluster/project_0/data/5ff55a6d1b5c9d02309d81b1a44f589356ea49cbbe79bfa762679d31c7238eb4/lab_json.txt | Compositional and microstructural optimization and mechanical-property enhancement of cast Ti alloys based on Ti-6Al-4V alloy | J.H. Luan (Center for Advanced Structural Materials, Department of Mechanical and Biomedical Engineering, City University of Hong Kong); Z.B. Jiao (Department of Mechanical Engineering, The Hong Kong Polytechnic University); W.H. Liu (Center for Advanced Structural Materials, Department of Mechanical and Biomedical Engineering, City University of Hong Kong); Z.P. Lu (State Key Laboratory for Advanced Metals and Materials, University of Science and Technology Beijing); W.X. Zhao (State Key Laboratory for Advanced Metals and Materials, University of Science and Technology Beijing); C.T. Liu (Center for Advanced Structural Materials, Department of Mechanical and Biomedical Engineering, City University of Hong Kong) | 通过Cr/Fe合金化将β相体积分数从6%提升至25%；采用B/C微合金化实现α片层细化（0.3μm级）；揭示B元素同时具有晶界强化和晶粒细化双重作用机制；开发出兼具室温/高温优异强塑性匹配的铸造钛合金（室温强塑积提升62%） | 2 | FALSE | 984 | 1217 | 4.2 | 25 | 10?3 |  |  |  | Ti–6Al–3V–1.5Cr–1Fe–0.5Zr（wt.%） | 铸态（未热处理） | [7 empty] | 铸件（铜模铸造） | [46 empty] | ["航空航天（喷气发动机部件）", "先进热力发动机", "汽车工业（潜在应用）"] |  | ["复杂形状结构件", "高温承力部件"] | 室温至500℃温度范围，需要高比强度的工况 | 1
5ff55a6d1b5c9d02309d81b1a44f589356ea49cbbe79bfa762679d31c7238eb4_10 | [5 empty] | /home/zjh/Cluster/project_0/data/5ff55a6d1b5c9d02309d81b1a44f589356ea49cbbe79bfa762679d31c7238eb4/lab_json.txt | Compositional and microstructural optimization and mechanical-property enhancement of cast Ti alloys based on Ti-6Al-4V alloy | J.H. Luan (Center for Advanced Structural Materials, Department of Mechanical and Biomedical Engineering, City University of Hong Kong); Z.B. Jiao (Department of Mechanical Engineering, The Hong Kong Polytechnic University); W.H. Liu (Center for Advanced Structural Materials, Department of Mechanical and Biomedical Engineering, City University of Hong Kong); Z.P. Lu (State Key Laboratory for Advanced Metals and Materials, University of Science and Technology Beijing); W.X. Zhao (State Key Laboratory for Advanced Metals and Materials, University of Science and Technology Beijing); C.T. Liu (Center for Advanced Structural Materials, Department of Mechanical and Biomedical Engineering, City University of Hong Kong) | 通过Cr/Fe合金化将β相体积分数从6%提升至25%；采用B/C微合金化实现α片层细化（0.3μm级）；揭示B元素同时具有晶界强化和晶粒细化双重作用机制；开发出兼具室温/高温优异强塑性匹配的铸造钛合金（室温强塑积提升62%） | 9 | FALSE | 674 | 792 | 9.8 | 500 | 10?3 |  |  |  | Ti–6Al–3V–1.5Cr–1Fe–0.5Zr–0.01C–0.01B（wt.%） | 铸态（未热处理） | [7 empty] | 铸件（铜模铸造） | [46 empty] | ["航空航天（喷气发动机部件）", "先进热力发动机", "汽车工业（潜在应用）"] |  | ["复杂形状结构件", "高温承力部件"] | 室温至500℃温度范围，需要高比强度的工况 | 1
5ff55a6d1b5c9d02309d81b1a44f589356ea49cbbe79bfa762679d31c7238eb4_11 | [5 empty] | /home/zjh/Cluster/project_0/data/5ff55a6d1b5c9d02309d81b1a44f589356ea49cbbe79bfa762679d31c7238eb4/lab_json.txt | Compositional and microstructural optimization and mechanical-property enhancement of cast Ti alloys based on Ti-6Al-4V alloy | J.H. Luan (Center for Advanced Structural Materials, Department of Mechanical and Biomedical Engineering, City University of Hong Kong); Z.B. Jiao (Department of Mechanical Engineering, The Hong Kong Polytechnic University); W.H. Liu (Center for Advanced Structural Materials, Department of Mechanical and Biomedical Engineering, City University of Hong Kong); Z.P. Lu (State Key Laboratory for Advanced Metals and Materials, University of Science and Technology Beijing); W.X. Zhao (State Key Laboratory for Advanced Metals and Materials, University of Science and Technology Beijing); C.T. Liu (Center for Advanced Structural Materials, Department of Mechanical and Biomedical Engineering, City University of Hong Kong) | 通过Cr/Fe合金化将β相体积分数从6%提升至25%；采用B/C微合金化实现α片层细化（0.3μm级）；揭示B元素同时具有晶界强化和晶粒细化双重作用机制；开发出兼具室温/高温优异强塑性匹配的铸造钛合金（室温强塑积提升62%） | 10 | FALSE | 584 | 745 | 5.6 | 300 |  |  |  |  | Ti–6Al–4V（wt.%） | 铸态（未热处理） | [7 empty] | 铸件（铜模铸造） | [46 empty] | ["航空航天（喷气发动机部件）", "先进热力发动机", "汽车工业（潜在应用）"] |  | ["复杂形状结构件", "高温承力部件"] | 室温至500℃温度范围，需要高比强度的工况 | 1
69c867857d4909ce3ae90d150e9289c1d7e1ad0a513abdc22f68799d6a79e414_1 | [5 empty] | /home/zjh/Cluster/project_0/data/69c867857d4909ce3ae90d150e9289c1d7e1ad0a513abdc22f68799d6a79e414/lab_json.txt | A study on laser assisted machining of Ti10V2Fe3Al alloy with varying laser power | R. A. Rahman Rashid (Industrial Research Institute Swinburne, School of Engineering, Faculty of Science, Engineering and Technology, Swinburne University of Technology); R. A. Rahman Rashid (Defence Materials Technology Centre); S. Sun (School of Aerospace, Mechanical and Manufacturing Engineering, RMIT University); S. Palanisamy (Industrial Research Institute Swinburne, School of Engineering, Faculty of Science, Engineering and Technology, Swinburne University of Technology); S. Palanisamy (Defence Materials Technology Centre); G. Wang (Queensland Centre for Advanced Materials Processing and Manufacturing (AMPAM), School of Mechanical and Mining Engineering, The University of Queensland); M. S. Dargusch (Queensland Centre for Advanced Materials Processing and Manufacturing (AMPAM), School of Mechanical and Mining Engineering, The University of Queensland); M. S. Dargusch (Defence Materials Technology Centre) | 1. 首次系统研究激光功率变化对Ti10V2Fe3Al合金激光辅助加工的影响；2. 发现1600W激光功率在55-140m/min速度区间可实现10-17%切削力降低；3. 建立800-1200W最佳激光功率区间与55-100m/min速度参数的匹配关系；4. 揭示高功率激光（1600W）在低速加工时会产生剧烈力波动（100-175N）的新现象 | 0 | FALSE | [8 empty] | Ti–3.2Al–10.23V–1.79Fe–0.008N–0.02C–0.06O（wt.%） | Φ50 mm棒材 | [7 empty] | 铸锭→热机械加工→固溶处理（750°C/3h）→时效处理（510°C/8h）→空冷 |  | 固溶处理：750°C保温3小时；时效处理：510°C保温8小时后空冷 |  | 375±10 HV | HV | [41 empty] | 航空航天 | 飞机起落架系统 | 起落架结构件 | 高动态载荷冲击环境；需要承受循环应力作用；可能暴露于大气腐蚀环境 | 1
70dc6597ff3e3898c60a9a796faed5ee579561b23bd0debf0d3a1ef355f23780_1 | /home/wsj/ti/result_1000/split_output_folder/70dc6597ff3e3898c60a9a796faed5ee579561b23bd0debf0d3a1ef355f23780/_page_5_Picture_2+sub0+sem.jpeg | /home/wsj/ti/result_1000/title_repair_output_folder/70dc6597ff3e3898c60a9a796faed5ee579561b23bd0debf0d3a1ef355f23780/_page_5_Picture_2.jpeg | 70dc6597ff3e3898c60a9a796faed5ee579561b23bd0debf0d3a1ef355f23780 | **Figure 4.** Pores on the thin sections: (**a**) For detail No. 4; (**b**) For area of joining of the substrate and the weld part on the sample of detail No. 5. | sem | /home/zjh/Cluster/project_0/data/70dc6597ff3e3898c60a9a796faed5ee579561b23bd0debf0d3a1ef355f23780/lab_json.txt | A Study of the Structural Characteristics of Titanium Alloy Products Manufactured Using Additive Technologies by Combining the Selective Laser Melting and Direct Metal Deposition Methods | Marina Samodurova (South Ural State University, Department of Metal Forming); Ivan Logachev (“Composite” Joint Stock Company); Nataliya Shaburova (South Ural State University, Department of Materials Science, Physical and Chemical Properties of Materials); Olga Samoilova (South Ural State University, Department of Materials Science, Physical and Chemical Properties of Materials); Liudmila Radionova (South Ural State University, Department of Metal Forming); Ramil’ Zakirov (South Ural State University, Scientific and Educational Center “Engineering”); Kirill Pashkeev (South Ural State University, Resource Center for Special Metallurgy); Vyacheslav Myasoedov (South Ural State University, Resource Center for Special Metallurgy); Evgeny Trofimov (South Ural State University, Department of Materials Science, Physical and Chemical Properties of Materials) | 1. 提出结合SLM和DMD的复合增材制造方法，用于制造复杂几何形状的钛合金部件；2. 在FL-Clad-R-4设备中增加隔热腔室，显著减少热应力导致的裂纹缺陷；3. 发现钛合金部件沿高度方向存在微观结构梯度（α/β相比例变化），并揭示其对显微硬度分布的影响（顶部硬度比底部高10–25%）；4. 证明所开发方法制造的钛合金部件无可见缺陷（孔隙率<40 μm），具有工程应用竞争力。 | 0 | FALSE | [8 empty] | Ti–6Al–4V（wt.%）（：6.2% Al, 4.5% V, 0.2% Fe, 0.25% Zr, 余量 Ti） | 基板（粉末冶金件），沉积部分（DMD增材制造件） | [7 empty] | SLM（基板） + DMD（沉积部分，工艺参数：激光功率1600 W，粉末进给速度27 g/min，激光头移动速度10 mm/sec） |  |  |  | 365 HV（基板），393–413 HV（沉积部分） | 显微硬度测试 | [41 empty] | 航空航天、医疗器械 | 复杂几何形状结构件 | 空心圆柱、抛物面形部件 | 高比强度、耐腐蚀性及高温稳定性环境 | 1
76cf78b47bc89f668c429a46dc97d967044c4d37f937a7ceadcdf131a2bc2144_5 | [5 empty] | /home/zjh/Cluster/project_0/data/76cf78b47bc89f668c429a46dc97d967044c4d37f937a7ceadcdf131a2bc2144/lab_json.txt | Laser additive manufacture of titanium alloys | M. Wang (State Key Laboratory of Solidification Processing, Northwestern Polytechnical University, Shaanxi 710072, China); X. Lin (State Key Laboratory of Solidification Processing, Northwestern Polytechnical University, Shaanxi 710072, China); W. Huang (State Key Laboratory of Solidification Processing, Northwestern Polytechnical University, Shaanxi 710072, China) | 对比分析SLM与LMD技术差异：提出SLM适用于精细复杂结构（表面粗糙度低），LMD适用于大尺寸部件（成形效率高）；揭示两种工艺在孔隙率、粗糙度、微观组织（如SLM形成α'马氏体，LMD形成层状α+β）和力学性能的差异；原位马氏体分解机制：通过优化SLM工艺参数，实现Ti-6Al-4V多层样品的原位马氏体分解，获得超细层状α+β组织，提升延展性；激光增材制造应用拓展：展示LMD技术修复高价值钛合金部件的潜力，如飞机翼梁的疲劳寿命优于锻件；提出SLM在定制医疗植入物（如钛合金胸骨）中的高精度制造能力。 | 4 | FALSE | 945 | 1069 | 10 | [5 empty] | Ti–6Al–4V（wt.%） | 轧制件（轧制退火态） | [7 empty] | 传统热加工（锻造） | 轧制后退火（未具体说明参数） | 轧制后退火（未具体说明参数） | [44 empty] | 航空航天; 医疗; 军事 |  | 飞机C919翼梁盖条（LMD制造，尺寸3100 mm）; 钛合金胸骨（SLM制造，用于骨癌治疗）; 牙科植入物框架（SLM制造，精度<40 μm）; 轻量化结构件 | 高循环疲劳载荷（飞机结构）; 生物体液腐蚀（医疗植入物） | 1
90ef76252fb194bffa12688975046616ad377e05f0483f6ad56beca6c6deedb2_2 | [5 empty] | /home/zjh/Cluster/project_0/data/90ef76252fb194bffa12688975046616ad377e05f0483f6ad56beca6c6deedb2/lab_json.txt | Measurement and modeling of orthotropic elastic behavior of grains in a gamma titanium aluminide alloy | R. John (Air Force Research Laboratory, Materials and Manufacturing Directorate (AFRL/MLLMN), Wright-Patterson Air Force Base, OH 45433, USA); W.J. Porter III (University of Dayton Research Institute (UDRI), Dayton, OH 45469, USA); S. Olson (University of Dayton Research Institute (UDRI), Dayton, OH 45469, USA) | 提出了一种集成的实验-分析方法，通过单层片晶粒拉伸测试结合3D有限元建模，首次推导了双相γ-TiAl合金（K5）的正交各向异性弹性晶粒性质；验证了晶粒弹性性质可准确预测多晶材料（PST和块体）的宏观弹性性能；实现了从晶粒尺度到部件子模型（如涡轮叶片前缘）的多尺度应力分析，为微观结构相关损伤预测奠定基础。 | 1 | FALSE |  |  |  | 25 |  |  | 113.85 |  | Ti–6Al–4V（wt.%） | 细晶粒（10 μm）板材 | [54 empty] | 航空航天、汽车工业 | 燃气涡轮发动机、汽车发动机/涡轮增压器 | 涡轮叶片、叶轮、热防护系统、发动机气门、涡轮增压器转子 | 高温（≤800°C）、低损伤容限环境（低温低塑性条件） | 1
b10f3a01481bc603cf535442207485c733222522c13c4fc774994959635a3bc6_1 | [5 empty] | /home/zjh/Cluster/project_0/data/b10f3a01481bc603cf535442207485c733222522c13c4fc774994959635a3bc6/lab_json.txt | In situ analysis of the forging process of a novel γ-TiAl alloy using synchrotron radiation | A. Tchouaha Tankoua (Department of Production Engineering (Mechanical Engineering and Process Engineering), University of Bremen, Germany); A. Stark (Institute of Materials Research, Helmholtz-Zentrum Geesthacht, Germany); M. W. Rackel (Institute of Materials Research, Helmholtz-Zentrum Geesthacht, Germany); F. Pyczak (Institute of Materials Research, Helmholtz-Zentrum Geesthacht, Germany); A. von Hehl (Stiftung Institut für Werkstofftechnik (IWT), University of Bremen, Germany) | 1. 首次将高能同步辐射X射线衍射与变形膨胀仪结合，实现了γ-TiAl合金高温锻造过程中微观结构（相组成、织构）和力学参数（应力、应变、温度）的实时、时间分辨原位观测。2. 揭示了锻造过程中动态再结晶、织构演变与相变的相互作用机制，突破了传统金相方法只能获取“处理后状态”的局限。3. 通过多温度（1100–1300°C）和多应变率（0.002–0.03 s?1）实验，为Ti–42Al–8.5Nb合金的工业化锻造提供了关键参数（推荐1250°C附近γ-固溶线以上区域）。 | 0 | FALSE | [8 empty] | Ti–42Al–8.5Nb（at.%） | 锻件（圆柱形试样，直径5 mm，长度10 mm） | [7 empty] | 粉末冶金（EIGA法制粉）+热等静压（HIP，1250°C/200 MPa/2 h） | [5 empty] | 温度1100°C，应变率0.005 s?1，最大真实应变-0.5，后续淬火至室温 |  |  |  | 1100 | 0.005 | [35 empty] | 航空航天发动机 | 下一代航空发动机（如PW100G发动机） | 低压涡轮叶片（Low-Pressure Turbine Blades） | 高温（≤800°C）、高离心力、高转速 | 1
b507f733d61d05e8619536fd6d9b903fbdde121c6e48a6acc38cd7d8fba0cf64_1 | [5 empty] | /home/zjh/Cluster/project_0/data/b507f733d61d05e8619536fd6d9b903fbdde121c6e48a6acc38cd7d8fba0cf64/lab_json.txt | Friction stir welding of titanium alloys: A review | Kapil Gangwar (华盛顿大学（University of Washington, 98195, Seattle, USA）); M. Ramulu (华盛顿大学（University of Washington, 98195, Seattle, USA）) | 1. 系统总结了钛合金FSW的工艺-组织-性能关系，首次整合了近十年（2007-2017）钛合金FSW领域的关键进展；2. 揭示了焊缝区（WN）与热机械影响区（TMAZ）的微观结构演变机制，提出α/β相边界滑动（PBS）是TMAZ变形的主导机制；3. 提出了工具设计与焊接参数的优化策略，针对不同厚度钛板（3-12mm）给出了明确的工艺窗口（图4d）；4. 发现了焊缝残余应力分布的不对称性，证明前进侧（ADV）残余应力高于后退侧（RET）；5. 首次报道了异种钛合金（如Ti-54M与ATI-425）FSW的混合规律，为航空航天复杂结构制造提供理论支持。 | 0 | FALSE | 850 | 1000 | 10 | 25 | 未明确 |  |  |  | Ti–6Al–4V（wt.%）（：Al 6%, V 4%, 余量Ti） | 轧制板材 |  |  |  |  | 565 | 25 | 10^6循环 | FSW（工具：W-Re合金，旋转速度300-600 rpm，焊接速度100 mm/min） |  | 760°C/30min真空退火+空冷 |  | 300-350 HV | 维氏硬度 | [7 empty] | 70 | [33 empty] | 航空航天、生物医学; 化工、生物医学; 航空航天 | 波音787、PW1000G发动机 | 发动机机匣、低压涡轮叶片、骨科植入物; 换热器、牙科植入物; 高压压气机叶片; 弹簧、紧固件; 超塑成形（SPF）构件 | 高温（≤400°C）、腐蚀性介质; 强酸性溶液（如0.5 M H?SO?）; 低温（-196°C）; 高比强度需求场景; 高温成形（775°C） | 1
dca159e8bf9d269169236c245e27ef3f5f19d0a315dfae0f7b34fecd557c8fdc_1 | [5 empty] | /home/zjh/Cluster/project_0/data/dca159e8bf9d269169236c245e27ef3f5f19d0a315dfae0f7b34fecd557c8fdc/lab_json.txt | Different tribological behaviors of titanium alloys modified by thermal oxidation and spraying diamond like carbon | Song Wang (State Key Laboratory of Tribology, Tsinghua University; Department of Mechanical Engineering, Tsinghua University); Zhenhua Liao (Department of Mechanical Engineering, Tsinghua University; Biomechanics and Biotechnology Lab, Research Institute of Tsinghua University in Shenzhen); Yuhong Liu (State Key Laboratory of Tribology, Tsinghua University; Department of Mechanical Engineering, Tsinghua University); Weiqiang Liu (Biomechanics and Biotechnology Lab, Research Institute of Tsinghua University in Shenzhen; State Key Laboratory of Tribology, Tsinghua University) | 1. 首次系统比较了热氧化和DLC喷涂两种表面改性技术对钛合金摩擦学性能的影响; 2. 开发了新型水蒸气环境热氧化工艺，获得10μm厚的金红石型TiO2/Al2O3复合涂层; 3. 采用含Cr和W-DLC过渡层的创新PVD工艺，显著提高DLC涂层结合强度; 4. 发现DLC涂层的摩擦学性能提升主要源于剪切力降低，而热氧化处理受陶瓷-陶瓷接触机制限制; 5. 在模拟生理环境（25%牛血清，37℃）中验证了两种处理的长效耐磨性 | 0 | FALSE | [8 empty] | Ti–6Al–4V（wt.%） | 棒材（直径30mm） | [7 empty] | 医用级钛合金棒材切割成5mm厚圆柱形样品，依次使用60-1200目Al2O3砂纸打磨，最后用金刚石膏抛光至表面粗糙度Ra=0.06μm |  |  |  | 327±23HV | 显微硬度测试 | [41 empty] | 生物医学植入物 | 人工关节系统 | 人工椎间盘（特别提及ball-on-socket结构） | 生理液体环境（模拟采用25%牛血清润滑）; 体温环境（37±1℃）; 接触应力约500MPa（基于赫兹接触理论）; 长期循环载荷（研究建议后续需在脊柱模拟器中验证） | 1
f8b505cc2aae01af4d4a47c238503d5ee36b441405a055fe3279feadf6948040_3 | [5 empty] | /home/zjh/Cluster/project_0/data/f8b505cc2aae01af4d4a47c238503d5ee36b441405a055fe3279feadf6948040/lab_json.txt | Microstructure control in two-phase (B2+L12) Ni–Al–Fe alloys by addition of carbon | S.H. Kim (韩国科学技术院材料科学与工程系；浦项工科大学先进航空航天材料中心); M.C. Kim (韩国原子能研究院反应堆材料部); J.H. Lee (昌原国立大学冶金工程系); M.H. Oh (韩国理工大学材料科学与工程系); D.M. Wee (韩国科学技术院材料科学与工程系) | 1. 碳添加细化微观结构：通过添加0.2 wt.% C和3 at.% Ti，形成TiC碳化物，抑制晶粒生长和第二相粗化，获得更细化的网状/等轴晶组织；2. 抑制淬火裂纹：碳掺杂合金通过细化晶粒减少残余应力，避免因马氏体相变导致的晶界开裂；3. 综合性能优化：碳掺杂合金兼具室温延展性（>1%延伸率）和高温强度（800°C屈服强度74 MPa），优于无碳合金；4. 热处理工艺改进：缩短固溶时间（1 h）可部分缓解无碳合金的裂纹问题，但碳掺杂合金无需此调整即表现更优 | 2 | FALSE | 556 |  | 1.1 | 25（RT） | 1×10?? | 铸件经热处理后的板材 |  |  | Ni–22Al–10Fe–3Ti–0.2C（at.%）（：Ni平衡，Al 22，Fe 10，Ti 3；：C 0.2） | 铸件经热处理后的板材 | [7 empty] | 真空电弧熔炼（30 g纽扣锭，氩气保护，重熔≥5次） |  | 1250°C/14 h/W.Q. + 800°C/24 h/F.C. | [44 empty] | 航空航天高温结构材料 | 航空发动机 | 涡轮叶片、燃烧室 | 高温（RT–800°C）、氧化腐蚀环境 | 1
f8b505cc2aae01af4d4a47c238503d5ee36b441405a055fe3279feadf6948040_4 | [5 empty] | /home/zjh/Cluster/project_0/data/f8b505cc2aae01af4d4a47c238503d5ee36b441405a055fe3279feadf6948040/lab_json.txt | Microstructure control in two-phase (B2+L12) Ni–Al–Fe alloys by addition of carbon | S.H. Kim (韩国科学技术院材料科学与工程系；浦项工科大学先进航空航天材料中心); M.C. Kim (韩国原子能研究院反应堆材料部); J.H. Lee (昌原国立大学冶金工程系); M.H. Oh (韩国理工大学材料科学与工程系); D.M. Wee (韩国科学技术院材料科学与工程系) | 1. 碳添加细化微观结构：通过添加0.2 wt.% C和3 at.% Ti，形成TiC碳化物，抑制晶粒生长和第二相粗化，获得更细化的网状/等轴晶组织；2. 抑制淬火裂纹：碳掺杂合金通过细化晶粒减少残余应力，避免因马氏体相变导致的晶界开裂；3. 综合性能优化：碳掺杂合金兼具室温延展性（>1%延伸率）和高温强度（800°C屈服强度74 MPa），优于无碳合金；4. 热处理工艺改进：缩短固溶时间（1 h）可部分缓解无碳合金的裂纹问题，但碳掺杂合金无需此调整即表现更优 | 3 | FALSE | 277 |  | 19 | 800 | 1×10?? | 铸件经热处理后的板材 |  |  | Ni–22Al–10Fe–3Ti–0.2C（at.%）（：Ni平衡，Al 22，Fe 10，Ti 3；：C 0.2） | 铸件经热处理后的板材 | [7 empty] | 真空电弧熔炼（30 g纽扣锭，氩气保护，重熔≥5次） |  | 1250°C/14 h/W.Q. + 800°C/24 h/F.C. | [44 empty] | 航空航天高温结构材料 | 航空发动机 | 涡轮叶片、燃烧室 | 高温（RT–800°C）、氧化腐蚀环境 | 1
f8b505cc2aae01af4d4a47c238503d5ee36b441405a055fe3279feadf6948040_5 | [5 empty] | /home/zjh/Cluster/project_0/data/f8b505cc2aae01af4d4a47c238503d5ee36b441405a055fe3279feadf6948040/lab_json.txt | Microstructure control in two-phase (B2+L12) Ni–Al–Fe alloys by addition of carbon | S.H. Kim (韩国科学技术院材料科学与工程系；浦项工科大学先进航空航天材料中心); M.C. Kim (韩国原子能研究院反应堆材料部); J.H. Lee (昌原国立大学冶金工程系); M.H. Oh (韩国理工大学材料科学与工程系); D.M. Wee (韩国科学技术院材料科学与工程系) | 1. 碳添加细化微观结构：通过添加0.2 wt.% C和3 at.% Ti，形成TiC碳化物，抑制晶粒生长和第二相粗化，获得更细化的网状/等轴晶组织；2. 抑制淬火裂纹：碳掺杂合金通过细化晶粒减少残余应力，避免因马氏体相变导致的晶界开裂；3. 综合性能优化：碳掺杂合金兼具室温延展性（>1%延伸率）和高温强度（800°C屈服强度74 MPa），优于无碳合金；4. 热处理工艺改进：缩短固溶时间（1 h）可部分缓解无碳合金的裂纹问题，但碳掺杂合金无需此调整即表现更优 | 4 | FALSE | 277 |  | 19 | 800 | 1×10?? | 铸件经热处理后的板材 |  |  | Ni–22Al–10Fe–3Ti–0.2C（at.%）（：Ni平衡，Al 22，Fe 10，Ti 3；：C 0.2） | 铸件经热处理后的板材 | [7 empty] | 真空电弧熔炼（30 g纽扣锭，氩气保护，重熔≥5次） |  | 1250°C/14 h/W.Q. + 800°C/24 h/F.C. | [44 empty] | 航空航天高温结构材料 | 航空发动机 | 涡轮叶片、燃烧室 | 高温（RT–800°C）、氧化腐蚀环境 | 1
f8b505cc2aae01af4d4a47c238503d5ee36b441405a055fe3279feadf6948040_6 | [5 empty] | /home/zjh/Cluster/project_0/data/f8b505cc2aae01af4d4a47c238503d5ee36b441405a055fe3279feadf6948040/lab_json.txt | Microstructure control in two-phase (B2+L12) Ni–Al–Fe alloys by addition of carbon | S.H. Kim (韩国科学技术院材料科学与工程系；浦项工科大学先进航空航天材料中心); M.C. Kim (韩国原子能研究院反应堆材料部); J.H. Lee (昌原国立大学冶金工程系); M.H. Oh (韩国理工大学材料科学与工程系); D.M. Wee (韩国科学技术院材料科学与工程系) | 1. 碳添加细化微观结构：通过添加0.2 wt.% C和3 at.% Ti，形成TiC碳化物，抑制晶粒生长和第二相粗化，获得更细化的网状/等轴晶组织；2. 抑制淬火裂纹：碳掺杂合金通过细化晶粒减少残余应力，避免因马氏体相变导致的晶界开裂；3. 综合性能优化：碳掺杂合金兼具室温延展性（>1%延伸率）和高温强度（800°C屈服强度74 MPa），优于无碳合金；4. 热处理工艺改进：缩短固溶时间（1 h）可部分缓解无碳合金的裂纹问题，但碳掺杂合金无需此调整即表现更优 | 5 | FALSE | 914 |  | 3 | 25（RT） | 1×10?? | 铸件经热处理后的板材 |  |  | Ni–26Al–10Fe–3Ti–0.2C（at.%）（：Ni平衡，Al 26，Fe 10，Ti 3；：C 0.2） | 铸件经热处理后的板材 | [7 empty] | 真空电弧熔炼（30 g纽扣锭，氩气保护，重熔≥5次） |  | 1250°C/14 h/W.Q. + 800°C/24 h/F.C. | [44 empty] | 航空航天高温结构材料 | 航空发动机 | 涡轮叶片、燃烧室 | 高温（RT–800°C）、氧化腐蚀环境 | 1
f8b505cc2aae01af4d4a47c238503d5ee36b441405a055fe3279feadf6948040_7 | [5 empty] | /home/zjh/Cluster/project_0/data/f8b505cc2aae01af4d4a47c238503d5ee36b441405a055fe3279feadf6948040/lab_json.txt | Microstructure control in two-phase (B2+L12) Ni–Al–Fe alloys by addition of carbon | S.H. Kim (韩国科学技术院材料科学与工程系；浦项工科大学先进航空航天材料中心); M.C. Kim (韩国原子能研究院反应堆材料部); J.H. Lee (昌原国立大学冶金工程系); M.H. Oh (韩国理工大学材料科学与工程系); D.M. Wee (韩国科学技术院材料科学与工程系) | 1. 碳添加细化微观结构：通过添加0.2 wt.% C和3 at.% Ti，形成TiC碳化物，抑制晶粒生长和第二相粗化，获得更细化的网状/等轴晶组织；2. 抑制淬火裂纹：碳掺杂合金通过细化晶粒减少残余应力，避免因马氏体相变导致的晶界开裂；3. 综合性能优化：碳掺杂合金兼具室温延展性（>1%延伸率）和高温强度（800°C屈服强度74 MPa），优于无碳合金；4. 热处理工艺改进：缩短固溶时间（1 h）可部分缓解无碳合金的裂纹问题，但碳掺杂合金无需此调整即表现更优 | 6 | FALSE | 74 |  | 100 | 800 | 1×10?? | 铸件经热处理后的板材 |  |  | Ni–26Al–10Fe–3Ti–0.2C（at.%）（：Ni平衡，Al 26，Fe 10，Ti 3；：C 0.2） | 铸件经热处理后的板材 | [7 empty] | 真空电弧熔炼（30 g纽扣锭，氩气保护，重熔≥5次） |  | 1250°C/14 h/W.Q. + 800°C/24 h/F.C. | [44 empty] | 航空航天高温结构材料 | 航空发动机 | 涡轮叶片、燃烧室 | 高温（RT–800°C）、氧化腐蚀环境 | 1
f8b505cc2aae01af4d4a47c238503d5ee36b441405a055fe3279feadf6948040_8 | [5 empty] | /home/zjh/Cluster/project_0/data/f8b505cc2aae01af4d4a47c238503d5ee36b441405a055fe3279feadf6948040/lab_json.txt | Microstructure control in two-phase (B2+L12) Ni–Al–Fe alloys by addition of carbon | S.H. Kim (韩国科学技术院材料科学与工程系；浦项工科大学先进航空航天材料中心); M.C. Kim (韩国原子能研究院反应堆材料部); J.H. Lee (昌原国立大学冶金工程系); M.H. Oh (韩国理工大学材料科学与工程系); D.M. Wee (韩国科学技术院材料科学与工程系) | 1. 碳添加细化微观结构：通过添加0.2 wt.% C和3 at.% Ti，形成TiC碳化物，抑制晶粒生长和第二相粗化，获得更细化的网状/等轴晶组织；2. 抑制淬火裂纹：碳掺杂合金通过细化晶粒减少残余应力，避免因马氏体相变导致的晶界开裂；3. 综合性能优化：碳掺杂合金兼具室温延展性（>1%延伸率）和高温强度（800°C屈服强度74 MPa），优于无碳合金；4. 热处理工艺改进：缩短固溶时间（1 h）可部分缓解无碳合金的裂纹问题，但碳掺杂合金无需此调整即表现更优 | 7 | FALSE | 74 |  | 100 | 800 | 1×10?? | 铸件经热处理后的板材 |  |  | Ni–26Al–10Fe–3Ti–0.2C（at.%）（：Ni平衡，Al 26，Fe 10，Ti 3；：C 0.2） | 铸件经热处理后的板材 | [7 empty] | 真空电弧熔炼（30 g纽扣锭，氩气保护，重熔≥5次） |  | 1250°C/14 h/W.Q. + 800°C/24 h/F.C. | [44 empty] | 航空航天高温结构材料 | 航空发动机 | 涡轮叶片、燃烧室 | 高温（RT–800°C）、氧化腐蚀环境 | 1
1a492d63a21c10b0fceb895afe22dd8ecb2fbd456720b0457d0c073a1e783992_1 | [5 empty] | /home/zjh/Cluster/project_0/data/1a492d63a21c10b0fceb895afe22dd8ecb2fbd456720b0457d0c073a1e783992/lab_json.txt | Titanium-aluminum-nitride coatings for satellite temperature control | Maria Brogren (Department of Materials Science, The ?ngstr?m Laboratory, Uppsala University, Box 534, S-751 21 Uppsala, Sweden); Geoffrey L. Harding (Department of Materials Science, The ?ngstr?m Laboratory, Uppsala University, Box 534, S-751 21 Uppsala, Sweden); Richard Karmhag (Department of Materials Science, The ?ngstr?m Laboratory, Uppsala University, Box 534, S-751 21 Uppsala, Sweden); Carl G. Ribbing (Department of Materials Science, The ?ngstr?m Laboratory, Uppsala University, Box 534, S-751 21 Uppsala, Sweden); Gunnar A. Niklasson (Department of Materials Science, The ?ngstr?m Laboratory, Uppsala University, Box 534, S-751 21 Uppsala, Sweden); Lars Stenmark (Department of Materials Science, The ?ngstr?m Laboratory, Uppsala University, Box 534, S-751 21 Uppsala, Sweden) | 首次系统研究了TiAlN涂层成分与厚度对航天器表面辐射平衡温度的协同影响；发现通过调节Ti/Al原子比（0.14-0.47范围）和膜厚（500-840 nm）可将平衡温度从纯TiN的110℃降至32.5℃；提出利用干涉效应在热辐射峰值波长（~10 μm）处制造反射率最低点的设计策略；开发了扇形靶材磁控溅射技术，实现了成分可控的TiAlN薄膜制备 | 0 | FALSE | [8 empty] | Ti–0.47Al–0.40N（at.%） | 溅射薄膜（505 nm厚，沉积在溅射铝基底上） | [7 empty] | DC磁控溅射，功率120 W，基底距离60 mm，Ar流量20 ml/min，基压4×10?? Pa | [15 empty] | 0.7 | [30 empty] | 航天热控 | 人造卫星 | 自主子系统外表面（如气体推进器外壳） | 地球轨道极端热循环（+150℃至-100℃）；宇宙辐射（带电粒子通量1×101? particles/cm2）；微陨石轰击（速度~10-70 km/s）；真空紫外辐照（波长<200 nm） | 1
215c800ab98a40dab98929c6e428edf2cc68825220974adc10d8f0a3644c2d48_2 | [5 empty] | /home/zjh/Cluster/project_0/data/215c800ab98a40dab98929c6e428edf2cc68825220974adc10d8f0a3644c2d48/lab_json.txt |  | J.W. Sears (Man Labs Inc., USA); H.P. Buchkremer et al. (Inst. fur Angewandte Werkstofforschung, Germany); R. Martin (McDonnell Douglas Missile Systems Co., USA); R. Watanable et al. (Tohoku Univ, Japan); D.R. Clemens et al. (Pratt and Whitney Aircraft, East Hartford, Connecticut, USA); J-T. Jeng et al. (Industrial Technology Research Inst, Taiwan); I~U. Kainer et al. (Technical Univ Claustahl, Germany); R.M. German et al. (Rensselaer Polytechnic Inst, Troy, New York, USA); V.I~ Sikka and J. H. Reinshagen (Oak Ridge National Laboratory, USA); I~ Shaw et al. (Rensselaer Polytechnic Inst, Troy, New York, USA); W.Z. Misiolek and R.M. German (Rensselaer Polytechnic Inst, Troy, New York, USA) | 钛合金制备创新：冷壁感应熔炼技术减少钛合金粉末污染，水冷铜喷嘴降低杂质；多孔钛合金开发：通过惰性气体引入和真空脱气工艺，制备高强重比多孔 Ti-6Al-4V 用于航空航天夹层结构；非晶 Ti-Al 粉末合成：振动球磨实现 Ti-Al 粉末非晶化，颗粒尺寸可控（10–100 μm）；Fe/Ni 铝化物工艺优化：RHIP 技术在高 Al 含量下实现全密度 Fe 铝化物，NiAl 等离子雾化提升烧结性能；复合材料设计：6061 Al 合金 + Al?O? 纤维复合材料，纤维均匀分布且密度 >97%。 | 1 | FALSE | [8 empty] | Ti–6Al–4V（wt.%）（多孔芯材） | 多孔结构（孔隙主要为球形） | [7 empty] | 混合元素粉末 + 惰性气体引入 + 真空热脱气 + 固结 | [46 empty] | 航空航天结构; 结构件、耐磨部件; 高温部件、轻量化装备; 高温部件; 高性能耐磨/高温部件 | 航空发动机 | 夹层机身板、轻量化部件 | 高温、疲劳载荷; 高温; 高温、耐磨 | 1
49f73b4ab3a98968cf12d1927dd90a69e17cc22f275d0ce6ac0af6eecc00722d_6 | [5 empty] | /home/zjh/Cluster/project_0/data/49f73b4ab3a98968cf12d1927dd90a69e17cc22f275d0ce6ac0af6eecc00722d/lab_json.txt | On the Influence of Thermomechanical Processing on the Fatigue and Fracture Behavior of Gamma-Based Titanium Aluminides. IV. Effects of Alloying with V | W. O. Soboyejo (Department of Materials Science and Engineering, The Ohio State University, 2041 College Road, Columbus, OH 43210-1179); C. Mercer (Department of Materials Science and Engineering, The Ohio State University, 2041 College Road, Columbus, OH 43210-1179) | 1. V合金化的负面效应：发现V的加入虽能提高γ基钛铝化物合金的室温塑性，但显著降低其高温稳定性，热暴露后因晶界析出和显微组织转变（层片→等轴），力学性能急剧劣化。2. 热处理的局限性：证明V合金化合金的优异力学性能仅存在于挤压态，后续热处理（包括α+γ或α?+γ相区退火）导致性能不可逆退化。3. 合金开发指导：明确V含量越高（如3 at.% vs. 2.2 at.%），性能劣化越严重，否决了V作为γ钛铝化物主要合金化元素的潜力。 | 5 | FALSE | 483 |  | 1.1 | 25 |  | 圆柱形试样，标距直径3.18 mm |  |  | Ti–48Al–3V（at.%） | 挤压件（14:1 挤压比） | [7 empty] | 合金成分：Ti-48Al-3V（at.%）；挤压工艺：1343°C 下以14:1 挤压比挤压，密封在Ti-6Al-4V包套中。 | [12 empty] | 19.1 | [33 empty] | 潜在高温结构材料（如航空发动机部件） | 未明确 | 涡轮叶片、燃烧室组件 | 高温（815–982°C）氧化性环境 | 1
4cb8b277fe74ba507aee436cc49e3f885d6b36d7e25b3bc4c794af2f8368fd7a_1 | [5 empty] | /home/zjh/Cluster/project_0/data/4cb8b277fe74ba507aee436cc49e3f885d6b36d7e25b3bc4c794af2f8368fd7a/lab_json.txt | Constitutive modeling and processing map for elevated temperature flow behaviors of a powder metallurgy titanium aluminide alloy | W. Zhang (State Key Lab of Powder Metallurgy, Central South University, Changsha 410083, Hunan, PR China); Y. Liu (State Key Lab of Powder Metallurgy, Central South University); H.Z. Li (School of Materials Science and Engineering, Central South University); Z. Li (School of Materials Science and Engineering, Central South University); H. Wang (State Key Lab of Powder Metallurgy, Central South University); B. Liu (State Key Lab of Powder Metallurgy, Central South University) | 1. 首次建立了PM钛铝基合金高温流动行为的本构方程，计算得到变形激活能（313.53 kJ mol?1），揭示了其与体积扩散机制的关联；2. 通过处理图识别了两种优化变形区域：动态再结晶域（1000°C，10?3 s?1，效率50%），晶粒细化至5 μm；超塑性变形域（1100°C，10?3 s?1，效率60%），由α相主导；3. 明确应变率>10?1 s?1时出现流变失稳（裂纹敏感）；4. 通过TEM和OM验证了动态再结晶与超塑性变形的微观机制。 | 0 | FALSE | [8 empty] | Ti–47Al–2Cr–0.2Mo（at.%） | HIPed块材 | [7 empty] | PREP粉末 + HIP |  | 无明确热处理步骤 | [7 empty] | 1000-1150 | 10?3–1 | [35 empty] | 高温结构件 | 航天器、直升机、可重复发射载具 | 排气喷嘴、热屏蔽、热防护系统 | 高温（≥1000°C），需耐氧化和抗蠕变 | 1
562afd8e585804a59f22e3a9ba96e0cdd050cb5cddca30f3fbc644c77458bd17_1 | [5 empty] | /home/zjh/Cluster/project_0/data/562afd8e585804a59f22e3a9ba96e0cdd050cb5cddca30f3fbc644c77458bd17/lab_json.txt | Influence of hydrogen content on hot deformation behavior and microstructural evolution of Ti600 alloy | J.W. Zhao (School of Materials and Metallurgy, Northeastern University, Shenyang 110004, China); H. Ding (School of Materials and Metallurgy, Northeastern University, Shenyang 110004, China); H.L. Hou (Beijing Aeronautical Manufacturing Technology Research Institute, Beijing 100024, China); Z.Q. Li (Beijing Aeronautical Manufacturing Technology Research Institute, Beijing 100024, China) | 1. 首次系统研究氢含量对Ti600合金热变形行为的影响，发现添加0.3%氢可降低变形温度80℃并提高应变率两个数量级；2. 揭示氢促进动态再结晶（DRX）的机制，发现氢化后DRX晶粒尺寸随氢含量增加而细化（从1μm至0.3μm）；3. 提出氢降低流动应力的多因素机制，包括β相比例增加、氢-位错相互作用增强以及氢诱导晶格畸变。 | 0 | FALSE | [8 empty] | Ti–6Al–2.8Sn–4Zr–0.5Mo–0.4Si–0.1Y（wt.%） | 棒材（圆柱形试样，直径8 mm，高度15 mm） | [7 empty] | 未氢化，直接加工为压缩试样 | [9 empty] | 760-880 | 0.01-10 | [35 empty] | 航空发动机高温部件 | 长期承受550-600℃载荷的航空发动机 | 压气机盘、叶片 | 高温（600℃）、长期稳定载荷 | 1
562afd8e585804a59f22e3a9ba96e0cdd050cb5cddca30f3fbc644c77458bd17_2 | [5 empty] | /home/zjh/Cluster/project_0/data/562afd8e585804a59f22e3a9ba96e0cdd050cb5cddca30f3fbc644c77458bd17/lab_json.txt | Influence of hydrogen content on hot deformation behavior and microstructural evolution of Ti600 alloy | J.W. Zhao (School of Materials and Metallurgy, Northeastern University, Shenyang 110004, China); H. Ding (School of Materials and Metallurgy, Northeastern University, Shenyang 110004, China); H.L. Hou (Beijing Aeronautical Manufacturing Technology Research Institute, Beijing 100024, China); Z.Q. Li (Beijing Aeronautical Manufacturing Technology Research Institute, Beijing 100024, China) | 1. 首次系统研究氢含量对Ti600合金热变形行为的影响，发现添加0.3%氢可降低变形温度80℃并提高应变率两个数量级；2. 揭示氢促进动态再结晶（DRX）的机制，发现氢化后DRX晶粒尺寸随氢含量增加而细化（从1μm至0.3μm）；3. 提出氢降低流动应力的多因素机制，包括β相比例增加、氢-位错相互作用增强以及氢诱导晶格畸变。 | 1 | FALSE | [8 empty] | Ti–6Al–2.8Sn–4Zr–0.5Mo–0.4Si–0.1Y–0.1H（wt.%） | 棒材（氢化处理后的圆柱形试样） | [7 empty] | 750℃氢化处理2小时，氢压控制至0.1%氢含量 | [9 empty] | 760-880 | 0.01-10 | [35 empty] | 航空发动机高温部件 | 长期承受550-600℃载荷的航空发动机 | 压气机盘、叶片 | 高温（600℃）、长期稳定载荷 | 1
562afd8e585804a59f22e3a9ba96e0cdd050cb5cddca30f3fbc644c77458bd17_3 | [5 empty] | /home/zjh/Cluster/project_0/data/562afd8e585804a59f22e3a9ba96e0cdd050cb5cddca30f3fbc644c77458bd17/lab_json.txt | Influence of hydrogen content on hot deformation behavior and microstructural evolution of Ti600 alloy | J.W. Zhao (School of Materials and Metallurgy, Northeastern University, Shenyang 110004, China); H. Ding (School of Materials and Metallurgy, Northeastern University, Shenyang 110004, China); H.L. Hou (Beijing Aeronautical Manufacturing Technology Research Institute, Beijing 100024, China); Z.Q. Li (Beijing Aeronautical Manufacturing Technology Research Institute, Beijing 100024, China) | 1. 首次系统研究氢含量对Ti600合金热变形行为的影响，发现添加0.3%氢可降低变形温度80℃并提高应变率两个数量级；2. 揭示氢促进动态再结晶（DRX）的机制，发现氢化后DRX晶粒尺寸随氢含量增加而细化（从1μm至0.3μm）；3. 提出氢降低流动应力的多因素机制，包括β相比例增加、氢-位错相互作用增强以及氢诱导晶格畸变。 | 2 | FALSE | [8 empty] | Ti–6Al–2.8Sn–4Zr–0.5Mo–0.4Si–0.1Y–0.3H（wt.%） | 棒材（氢化处理后的圆柱形试样） | [7 empty] | 750℃氢化处理2小时，氢压控制至0.3%氢含量 | [9 empty] | 760-880 | 0.01-10 | [35 empty] | 航空发动机高温部件 | 长期承受550-600℃载荷的航空发动机 | 压气机盘、叶片 | 高温（600℃）、长期稳定载荷 | 1
562afd8e585804a59f22e3a9ba96e0cdd050cb5cddca30f3fbc644c77458bd17_4 | [5 empty] | /home/zjh/Cluster/project_0/data/562afd8e585804a59f22e3a9ba96e0cdd050cb5cddca30f3fbc644c77458bd17/lab_json.txt | Influence of hydrogen content on hot deformation behavior and microstructural evolution of Ti600 alloy | J.W. Zhao (School of Materials and Metallurgy, Northeastern University, Shenyang 110004, China); H. Ding (School of Materials and Metallurgy, Northeastern University, Shenyang 110004, China); H.L. Hou (Beijing Aeronautical Manufacturing Technology Research Institute, Beijing 100024, China); Z.Q. Li (Beijing Aeronautical Manufacturing Technology Research Institute, Beijing 100024, China) | 1. 首次系统研究氢含量对Ti600合金热变形行为的影响，发现添加0.3%氢可降低变形温度80℃并提高应变率两个数量级；2. 揭示氢促进动态再结晶（DRX）的机制，发现氢化后DRX晶粒尺寸随氢含量增加而细化（从1μm至0.3μm）；3. 提出氢降低流动应力的多因素机制，包括β相比例增加、氢-位错相互作用增强以及氢诱导晶格畸变。 | 3 | FALSE | [8 empty] | Ti–6Al–2.8Sn–4Zr–0.5Mo–0.4Si–0.1Y–0.5H（wt.%） | 棒材（氢化处理后的圆柱形试样） | [7 empty] | 750℃氢化处理2小时，氢压控制至0.5%氢含量 | [9 empty] | 760-880 | 0.01-10 | [35 empty] | 航空发动机高温部件 | 长期承受550-600℃载荷的航空发动机 | 压气机盘、叶片 | 高温（600℃）、长期稳定载荷 | 1
5d261828bdbdf4fd207e0e268284ed8827ca0bdb595a7a88411a1f19dc276107_1 | /home/wsj/ti/result_1000/split_output_folder/5d261828bdbdf4fd207e0e268284ed8827ca0bdb595a7a88411a1f19dc276107/_page_3_Picture_7+sub0+om.jpeg | /home/wsj/ti/result_1000/title_repair_output_folder/5d261828bdbdf4fd207e0e268284ed8827ca0bdb595a7a88411a1f19dc276107/_page_3_Picture_7.jpeg | 5d261828bdbdf4fd207e0e268284ed8827ca0bdb595a7a88411a1f19dc276107 | **Fig. 2** Microstructure of as-received Tií6.5Alí3.5Moí 1.5Zrí0.3Si alloy | om | /home/zjh/Cluster/project_0/data/5d261828bdbdf4fd207e0e268284ed8827ca0bdb595a7a88411a1f19dc276107/lab_json.txt | A method for prediction of unstable deformation in hot forging process by simulation | Shi-qiang LU (School of Materials Science and Engineering, Nanchang Hangkong University, Nanchang 330063, China; Open Fund of National Defense Key Disciplines Laboratory of Light Alloy Processing Science and Technology, China); Xin LI (School of Aeronautical Manufacturing Engineering, Nanchang Hangkong University, Nanchang 330063, China); Ke-lu WANG (School of Aeronautical Manufacturing Engineering, Nanchang Hangkong University, Nanchang 330063, China); Shi-biao LIU (School of Materials Science and Engineering, Nanchang Hangkong University, Nanchang 330063, China); M. W. FU (Department of Mechanical Engineering, The Hong Kong Polytechnic University, Kowloon, Hong Kong, China) | 提出了一种结合热力学参数窗口（通过动态材料模型DMM构建的不稳定变形区）和有限元模拟的方法，用于预测热锻过程中的不稳定变形。该方法通过定制有限元代码将不稳定变形区的热力学参数集成到商业软件（如DEFORM 3D）中，实现了对钛合金热压缩过程中不稳定变形分布的动态模拟，并通过实验验证了模拟结果的准确性。 | 0 | FALSE | [8 empty] | Ti–6.5Al–3.5Mo–1.5Zr–0.3Si（wt.%） | 锻件 | [13 empty] | 预锻造（低-高-低温度顺序锻造，空冷至室温） |  |  |  | 780-990 | 0.001–10 | [35 empty] | 航空航天工业 | 航空锻件 | 高温结构部件 | 高温锻造过程（温度范围780–990°C），需避免不稳定变形（如绝热剪切带、流动局部化）以确保微观组织均匀性和力学性能。 | 1
6c4760a09b33640ec76d574e376e1ca572babed21df8b5a214f54c4a6abdb746_1 | [5 empty] | /home/zjh/Cluster/project_0/data/6c4760a09b33640ec76d574e376e1ca572babed21df8b5a214f54c4a6abdb746/lab_json.txt | Subtransus triplex heat treatment of laser melting deposited Ti–5Al–5Mo–5V–1Cr–1Fe near β titanium alloy | C.M. Liu (北京航空航天大学激光材料加工与制造实验室；北京航空航天大学航空航天材料教育部重点实验室); H.M. Wang (北京航空航天大学激光材料加工与制造实验室；北京航空航天大学航空航天材料教育部重点实验室); X.J. Tian (北京航空航天大学激光材料加工与制造实验室；北京航空航天大学航空航天材料教育部重点实验室); H.B. Tang (北京航空航天大学激光材料加工与制造实验室；北京航空航天大学航空航天材料教育部重点实验室) | 1. 首次针对激光熔化沉积Ti-5Al-5Mo-5V-1Cr-1Fe近β钛合金设计亚温三次热处理工艺；2. 通过将初次热处理温度提升至β相变点附近（Tβ-10℃），有效消除连续晶界α相；3. 通过调控α相沉淀自由区（PFZ）的分布，将断裂模式从沿晶断裂转变为穿晶断裂；4. 使材料在保持高强度的同时（UTS>1135 MPa），延伸率较标准三次热处理提高37%（从7.8%提升至10.7%） | 0 | FALSE | 1147 | 1178 | 5 | 25 |  | 圆柱试样Φ5 mm |  |  | Ti–5Al–5Mo–5V–1Cr–1Fe（wt.%） | 激光熔化沉积态板状试样（400×300×40 mm） | [7 empty] | 激光熔化沉积（LMD），参数：激光功率5000 W，光斑直径6 mm，扫描速度800-1500 mm/min，送粉速率15-25 g/min |  | 无后续加工 | [44 empty] | 航空航天结构件 | 飞机 | 大型承力结构部件 | 高比强度、高可靠性要求的航空器工作环境 | 1
6c4760a09b33640ec76d574e376e1ca572babed21df8b5a214f54c4a6abdb746_2 | [5 empty] | /home/zjh/Cluster/project_0/data/6c4760a09b33640ec76d574e376e1ca572babed21df8b5a214f54c4a6abdb746/lab_json.txt | Subtransus triplex heat treatment of laser melting deposited Ti–5Al–5Mo–5V–1Cr–1Fe near β titanium alloy | C.M. Liu (北京航空航天大学激光材料加工与制造实验室；北京航空航天大学航空航天材料教育部重点实验室); H.M. Wang (北京航空航天大学激光材料加工与制造实验室；北京航空航天大学航空航天材料教育部重点实验室); X.J. Tian (北京航空航天大学激光材料加工与制造实验室；北京航空航天大学航空航天材料教育部重点实验室); H.B. Tang (北京航空航天大学激光材料加工与制造实验室；北京航空航天大学航空航天材料教育部重点实验室) | 1. 首次针对激光熔化沉积Ti-5Al-5Mo-5V-1Cr-1Fe近β钛合金设计亚温三次热处理工艺；2. 通过将初次热处理温度提升至β相变点附近（Tβ-10℃），有效消除连续晶界α相；3. 通过调控α相沉淀自由区（PFZ）的分布，将断裂模式从沿晶断裂转变为穿晶断裂；4. 使材料在保持高强度的同时（UTS>1135 MPa），延伸率较标准三次热处理提高37%（从7.8%提升至10.7%） | 1 | FALSE | 935 | 940 | 9.3 | 25 |  | 圆柱试样Φ5 mm |  |  | Ti–5Al–5Mo–5V–1Cr–1Fe（wt.%） | 750℃/2h空冷退火态 | [7 empty] | 激光熔化沉积（LMD），参数：激光功率5000 W，光斑直径6 mm，扫描速度800-1500 mm/min，送粉速率15-25 g/min |  | 750℃/2h空冷退火 | [44 empty] | 航空航天结构件 | 飞机 | 大型承力结构部件 | 高比强度、高可靠性要求的航空器工作环境 | 1
6c4760a09b33640ec76d574e376e1ca572babed21df8b5a214f54c4a6abdb746_5 | [5 empty] | /home/zjh/Cluster/project_0/data/6c4760a09b33640ec76d574e376e1ca572babed21df8b5a214f54c4a6abdb746/lab_json.txt | Subtransus triplex heat treatment of laser melting deposited Ti–5Al–5Mo–5V–1Cr–1Fe near β titanium alloy | C.M. Liu (北京航空航天大学激光材料加工与制造实验室；北京航空航天大学航空航天材料教育部重点实验室); H.M. Wang (北京航空航天大学激光材料加工与制造实验室；北京航空航天大学航空航天材料教育部重点实验室); X.J. Tian (北京航空航天大学激光材料加工与制造实验室；北京航空航天大学航空航天材料教育部重点实验室); H.B. Tang (北京航空航天大学激光材料加工与制造实验室；北京航空航天大学航空航天材料教育部重点实验室) | 1. 首次针对激光熔化沉积Ti-5Al-5Mo-5V-1Cr-1Fe近β钛合金设计亚温三次热处理工艺；2. 通过将初次热处理温度提升至β相变点附近（Tβ-10℃），有效消除连续晶界α相；3. 通过调控α相沉淀自由区（PFZ）的分布，将断裂模式从沿晶断裂转变为穿晶断裂；4. 使材料在保持高强度的同时（UTS>1135 MPa），延伸率较标准三次热处理提高37%（从7.8%提升至10.7%） | 4 | FALSE | 898 | 906 | 16.5 | 25 |  | 圆柱试样Φ5 mm |  |  | Ti–5Al–5Mo–5V–1Cr–1Fe（wt.%） | 中间处理态 | [7 empty] | 激光熔化沉积（LMD），参数：激光功率5000 W，光斑直径6 mm，扫描速度800-1500 mm/min，送粉速率15-25 g/min |  | 中间处理（830℃/2h炉冷+750℃/2h空冷） | [44 empty] | 航空航天结构件 | 飞机 | 大型承力结构部件 | 高比强度、高可靠性要求的航空器工作环境 | 1
70dc6597ff3e3898c60a9a796faed5ee579561b23bd0debf0d3a1ef355f23780_2 | /home/wsj/ti/result_1000/split_output_folder/70dc6597ff3e3898c60a9a796faed5ee579561b23bd0debf0d3a1ef355f23780/_page_5_Figure_5+sub2+om.jpeg | /home/wsj/ti/result_1000/title_repair_output_folder/70dc6597ff3e3898c60a9a796faed5ee579561b23bd0debf0d3a1ef355f23780/_page_5_Figure_5.jpeg | 70dc6597ff3e3898c60a9a796faed5ee579561b23bd0debf0d3a1ef355f23780 | **Figure 6.** The microstructure of polished sections of the samples after etching according to optical microscopy (×500): (**a**) Sample No. 3–1; (**b**) Sample No. 3–2; (**c**) Sample No. 4–1; (**d**) Sample No. 4–2; (**e**) Sample No. 4–3; (**f**) Sample No. 5 (deposited part). | om | /home/zjh/Cluster/project_0/data/70dc6597ff3e3898c60a9a796faed5ee579561b23bd0debf0d3a1ef355f23780/lab_json.txt | A Study of the Structural Characteristics of Titanium Alloy Products Manufactured Using Additive Technologies by Combining the Selective Laser Melting and Direct Metal Deposition Methods | Marina Samodurova (South Ural State University, Department of Metal Forming); Ivan Logachev (“Composite” Joint Stock Company); Nataliya Shaburova (South Ural State University, Department of Materials Science, Physical and Chemical Properties of Materials); Olga Samoilova (South Ural State University, Department of Materials Science, Physical and Chemical Properties of Materials); Liudmila Radionova (South Ural State University, Department of Metal Forming); Ramil’ Zakirov (South Ural State University, Scientific and Educational Center “Engineering”); Kirill Pashkeev (South Ural State University, Resource Center for Special Metallurgy); Vyacheslav Myasoedov (South Ural State University, Resource Center for Special Metallurgy); Evgeny Trofimov (South Ural State University, Department of Materials Science, Physical and Chemical Properties of Materials) | 1. 提出结合SLM和DMD的复合增材制造方法，用于制造复杂几何形状的钛合金部件；2. 在FL-Clad-R-4设备中增加隔热腔室，显著减少热应力导致的裂纹缺陷；3. 发现钛合金部件沿高度方向存在微观结构梯度（α/β相比例变化），并揭示其对显微硬度分布的影响（顶部硬度比底部高10–25%）；4. 证明所开发方法制造的钛合金部件无可见缺陷（孔隙率<40 μm），具有工程应用竞争力。 | 1 | FALSE | [8 empty] | Ti–6Al–4V（wt.%）（：6.2% Al, 4.5% V, 0.2% Fe, 0.25% Zr, 余量 Ti） | DMD增材制造件（圆柱形） | [7 empty] | DMD（工艺参数：激光功率1600 W，粉末进给速度27 g/min，激光头移动速度10 mm/sec，腔室隔热） |  |  |  | 400–500 HV（沉积部分） | 显微硬度测试 | [41 empty] | 航空航天、医疗器械 | 复杂几何形状结构件 | 空心圆柱、抛物面形部件 | 高比强度、耐腐蚀性及高温稳定性环境 | 1
7c8c3801e0a2f690ceab9d43d91edb5120fac5e56838694087e1c7a6600aba73_1 | [5 empty] | /home/zjh/Cluster/project_0/data/7c8c3801e0a2f690ceab9d43d91edb5120fac5e56838694087e1c7a6600aba73/lab_json.txt | Laminated composite materials based on orthorhombic aluminium/titanium alloy | R.V. Safiullin (Institute for Metals Superplasticity Problems, Russian Academy of Sciences, UFA – RUSSIA); R. M. Galeyev (Institute for Metals Superplasticity Problems, Russian Academy of Sciences, UFA – RUSSIA); O. R. Valiakhmetov (Institute for Metals Superplasticity Problems, Russian Academy of Sciences, UFA – RUSSIA); V. M. Imayev (Institute for Metals Superplasticity Problems, Russian Academy of Sciences, UFA – RUSSIA); R. M. Imayev (Institute for Metals Superplasticity Problems, Russian Academy of Sciences, UFA – RUSSIA); W. Beck (FormTech GmbH, Weyhe – Germany) | 工艺创新：首次通过扩散连接结合热轧工艺成功制备了层状复合材料（Ti合金/O合金），解决了金属-金属间化合物复合材料的界面结合难题；性能优势：复合材料的室温及高温拉伸性能优于单一钛合金，且接近O合金水平，同时通过钛合金层的增韧作用提高了断裂韧性；显微组织控制：通过多向等温锻造和热轧工艺获得了细晶组织，优化了界面扩散区成分梯度，避免了孔隙和裂纹。 | 0 | FALSE |  | 1050 | 8 | 20,500,600,700 | 8.3×10^-4 |  |  |  | Ti–23Al–22.7Nb–1.1V–0.6Zr–0.2Si–0.3C（at.%）（O合金）；Ti–12Al–0.7Sn–2.17Zr–2Mo–0.26W–0.34Si（wt.%）（Ti合金） | 轧制板材（厚度1.5–5 mm） | [7 empty] | 多向等温锻造获得细晶组织；扩散连接后热轧（温度950°C，轧后炉冷） | 热轧（温度950°C，冷辊轧制，中间回火温度950°C） | 950°C退火1小时后炉冷 |  |  |  | 多向等温锻造（未明确具体参数） | [27 empty] | 725 | 20 | [11 empty] | 航空航天高温结构部件 | 航空发动机热端部件 | 叶片、燃烧室 | 高温（600–800°C）、氧化腐蚀、高机械应力 | 1
88a66dd91ea938596f9365ae664045aa8a1e4479f71fe3035e504ad8f93c4eae_5 | [5 empty] | /home/zjh/Cluster/project_0/data/88a66dd91ea938596f9365ae664045aa8a1e4479f71fe3035e504ad8f93c4eae/lab_json.txt | Microstructure and Properties of High Temperature Titanium Alloys with a High Si Content Prepared by Powder Metallurgy | Q.B. Kuang (Guangdong Institute of Materials and Processing, Guangdong Academy of Sciences; School of Material Science and Engineering, Central South University); L.M. Zou (Guangdong Institute of Materials and Processing, Guangdong Academy of Sciences); Y.X. Cai (Guangdong Institute of Materials and Processing, Guangdong Academy of Sciences); X. Liu (Guangdong Institute of Materials and Processing, Guangdong Academy of Sciences); H.W. Xie (Guangdong Institute of Materials and Processing, Guangdong Academy of Sciences) | 1. 通过等离子旋转电极工艺（PREP）结合热等静压（HIP）制备高硅钛合金，显著提高了合金的致密度（相对密度99.7%）和力学性能。2. 与传统铸造工艺相比，粉末冶金制备的合金具有更均匀的微观结构（细晶α-Ti基体+弥散分布的Ti5Si3硅化物），克服了高硅含量导致的塑性下降问题。3. 合金在室温至600°C下的强度均优于铸造合金和典型高温钛合金Ti-1100，且保持了一定的塑性。 | 4 | FALSE | 912 | 1003 | 2.01 | 20 | 5×10^-4 |  |  |  | Ti–6.5Al–1.4Si–2Zr–0.5Mo–2Sn（wt.%） | 粉末冶金HIPed样品 | [7 empty] | HIP温度调整为980°C，其余同组2 | [46 empty] | 航空航天（航空发动机高温部件） | 航空发动机 | 高温结构件（如涡轮叶片、压气机盘等） | 高温环境（≤600°C） | 1
88a66dd91ea938596f9365ae664045aa8a1e4479f71fe3035e504ad8f93c4eae_7 | [5 empty] | /home/zjh/Cluster/project_0/data/88a66dd91ea938596f9365ae664045aa8a1e4479f71fe3035e504ad8f93c4eae/lab_json.txt | Microstructure and Properties of High Temperature Titanium Alloys with a High Si Content Prepared by Powder Metallurgy | Q.B. Kuang (Guangdong Institute of Materials and Processing, Guangdong Academy of Sciences; School of Material Science and Engineering, Central South University); L.M. Zou (Guangdong Institute of Materials and Processing, Guangdong Academy of Sciences); Y.X. Cai (Guangdong Institute of Materials and Processing, Guangdong Academy of Sciences); X. Liu (Guangdong Institute of Materials and Processing, Guangdong Academy of Sciences); H.W. Xie (Guangdong Institute of Materials and Processing, Guangdong Academy of Sciences) | 1. 通过等离子旋转电极工艺（PREP）结合热等静压（HIP）制备高硅钛合金，显著提高了合金的致密度（相对密度99.7%）和力学性能。2. 与传统铸造工艺相比，粉末冶金制备的合金具有更均匀的微观结构（细晶α-Ti基体+弥散分布的Ti5Si3硅化物），克服了高硅含量导致的塑性下降问题。3. 合金在室温至600°C下的强度均优于铸造合金和典型高温钛合金Ti-1100，且保持了一定的塑性。 | 6 | FALSE | 675 | 723 | 5.58 | 600 | 5×10^-4 |  |  |  | Ti–6.5Al–1.4Si–2Zr–0.5Mo–2Sn（wt.%） | 粉末冶金HIPed样品 | [7 empty] | HIP温度调整为980°C，其余同组2 | [22 empty] | 600 | 100 h | [22 empty] | 航空航天（航空发动机高温部件） | 航空发动机 | 高温结构件（如涡轮叶片、压气机盘等） | 高温环境（≤600°C） | 1
b725d290472907eaeab6e046f79af81b228ff9da5fcf593d8e255cb3c0052993_3 | [5 empty] | /home/zjh/Cluster/project_0/data/b725d290472907eaeab6e046f79af81b228ff9da5fcf593d8e255cb3c0052993/lab_json.txt | Oxidation and Protection of Near-Alpha Titanium Alloys | C. Leyens (DLR-German Aerospace Research Establishment, Institute of Materials Research, D-51140 K?ln, Germany); M. Peters (DLR-German Aerospace Research Establishment, Institute of Materials Research, D-51140 K?ln, Germany); W.A. Kaysser (DLR-German Aerospace Research Establishment, Institute of Materials Research, D-51140 K?ln, Germany) | 1. 提出磁控溅射制备的Ti-Al梯度与多层涂层系统，显著提高近α钛合金（IMI 834和TIMETAL 1100）的抗氧化性，并抑制氧致脆化。2. 发现多层涂层在750°C/100小时高温暴露后仍保持结构稳定，而梯度涂层因相变导致裂纹形成。3. Ti-Al多层涂层在保持抗拉强度的同时，提高断面收缩率（接近未氧化基材水平），并改善蠕变寿命和塑性变形能力。 | 2 | FALSE | 1033 | 1094 | 10.7 | 25 | 4.6×10?? | 样品标距直径3 mm |  |  | Ti–6.0Al–2.75Sn–4.0Zr–0.4Mo–0.45Si（wt.%） | [8 empty] | 磁控共溅射（未热处理） | [21 empty] | 250 | 600 | [23 empty] | 航空燃气涡轮发动机 | 压缩机部件 | 转子叶片、静子叶片、盘件、壳体、支架 | 高温氧化环境（600–750°C），空气暴露 | 1
e0b25f7b7610b9ceb0a4eb9efd4953952d52a0070592381397d01f7d987961cb_4 | [5 empty] | /home/zjh/Cluster/project_0/data/e0b25f7b7610b9ceb0a4eb9efd4953952d52a0070592381397d01f7d987961cb/lab_json.txt | Surface preparation of bioactive Ni–Ti alloy using alkali, thermal treatments and spark oxidation | W. Chrzanowski (Division of Biomaterials and Tissue Engineering, Eastman Dental Institute, University College London); E. A. Abou Neel (Division of Biomaterials and Tissue Engineering, Eastman Dental Institute, University College London); D. A. Armitage (Department of Engineering, University of Leicester); J. C. Knowles (Division of Biomaterials and Tissue Engineering, Eastman Dental Institute, University College London) | 1. 发现未处理的Ni-Ti合金表面在模拟生理环境中表现出高生物活性（快速钙磷沉积），挑战了传统需表面改性的观点；2. 揭示高温热处理（600°C）会显著降低Ni-Ti合金的生物活性，但低温热处理（400°C）可提升相变温度并保持生物活性；3. 首次系统比较了碱处理和火花氧化对Ni-Ti合金的影响，指出两者虽能增加表面粗糙度，但导致镍离子释放量接近人体安全阈值。 | 3 | FALSE | [8 empty] | 50Ni–50Ti（wt.%） | 板材 | [7 empty] | 10 M NaOH溶液浸泡24小时（80°C），随后600°C空气热处理 |  | 600°C空气热处理 | [44 empty] | 生物医学植入物 | 心脏支架; 泌尿科支架; 牙科及颌面外科植入物; 骨科器械 | 骨钉、骨板 | 人体生理环境（37°C，体液pH 7.4，离子浓度与HBSS相近） | 1
305a7fdcb9dbe81f55bd354dd0817d80fcdbe8c73b504336c8e75d6892453c90_1 | [5 empty] | /home/zjh/Cluster/project_0/data/305a7fdcb9dbe81f55bd354dd0817d80fcdbe8c73b504336c8e75d6892453c90/lab_json.txt | A Fiber Damage Model for Early Stage Consolidation of Metal-Coated Fibers | J. Warren (Department of Materials Science and Engineering, University of Virginia, Charlottesville, VA 22903, U.S.A.; General Electric, Coolidge Laboratory, W. Milwaukee, WI 53219, U.S.A.); D. M. Elzey (Department of Materials Science and Engineering, University of Virginia, Charlottesville, VA 22903, U.S.A.); H. N. G. Wadley (Department of Materials Science and Engineering, University of Virginia, Charlottesville, VA 22903, U.S.A.) | 提出了一种结合微结构演化（晶粒生长）和纤维交叉统计的损伤模型，首次量化了金属涂层纤维早期固结中的纤维弯曲断裂风险；发现临界压力速率与温度强相关，纳米晶涂层通过超塑性增强可将临界速率提高2-10倍；通过VHP-1/VHP-2工艺对比，验证了低压力速率（10 MPa/h）下纤维断裂率降低至<100 breaks/m的可行性。 | 0 | FALSE | [8 empty] | Ti–6Al–4V（wt.%） | 纳米晶涂层 | [7 empty] | 物理气相沉积（PVD，如电子束蒸发或溅射）；高温固结（热等静压或真空热压） | [22 empty] | 760, 840, 900 | [23 empty] | 航空航天结构件 |  | 发动机部件、热防护系统 | 高温（>800°C）、高比强度/模量需求场景 | 1
305a7fdcb9dbe81f55bd354dd0817d80fcdbe8c73b504336c8e75d6892453c90_2 | [5 empty] | /home/zjh/Cluster/project_0/data/305a7fdcb9dbe81f55bd354dd0817d80fcdbe8c73b504336c8e75d6892453c90/lab_json.txt | A Fiber Damage Model for Early Stage Consolidation of Metal-Coated Fibers | J. Warren (Department of Materials Science and Engineering, University of Virginia, Charlottesville, VA 22903, U.S.A.; General Electric, Coolidge Laboratory, W. Milwaukee, WI 53219, U.S.A.); D. M. Elzey (Department of Materials Science and Engineering, University of Virginia, Charlottesville, VA 22903, U.S.A.); H. N. G. Wadley (Department of Materials Science and Engineering, University of Virginia, Charlottesville, VA 22903, U.S.A.) | 提出了一种结合微结构演化（晶粒生长）和纤维交叉统计的损伤模型，首次量化了金属涂层纤维早期固结中的纤维弯曲断裂风险；发现临界压力速率与温度强相关，纳米晶涂层通过超塑性增强可将临界速率提高2-10倍；通过VHP-1/VHP-2工艺对比，验证了低压力速率（10 MPa/h）下纤维断裂率降低至<100 breaks/m的可行性。 | 1 | FALSE | [8 empty] | Ti–6Al–4V（wt.%） | 常规晶粒尺寸 | [7 empty] | 传统熔炼加工；高温固结（热等静压或真空热压） | [22 empty] | 760, 840, 900 | [23 empty] | 航空航天结构件 |  | 发动机部件、热防护系统 | 高温（>800°C）、高比强度/模量需求场景 | 1